## Sheet1
| id | name_x | Марка : | Применение: | Дополнение: | Cu | Al | C | Ni | Si | Cr | Mn | Zn | Ti | Fe | Заменитель: | Mo | Mg | V | Классификация : | type_x | Pb | Примесей | - | W | Sn | Co | Ag | Nb | P | Zr | Sb | S | Cd | B | Pt | Ni+Co | Au | Pd | Bi | N | As | O | Ca | Be | Rh | sв | d5 | Ir | Ce | Te | sT | Tl | y | Se | H | Na | Ta | Hg | In | Ru | Ga | KCU | Ba | Nd | Li | Al+Mg | Cl | La | РЗМ | Sr | Re | Cu+P | Sc | Hf | F
0 | 2391 | 35БТ | 35БТ | Для изготовления сверхпроводящих экранов магнитного поля, для токопроводов сверхпроводящих магнитных систем. | Критическая плотность тока в поперечном магнитном поле 3,2·106 А/м при 4,2К JК= (3—6)·104 А/см2. Хорошо деформируется, можно изготовлять из него тонкую проволоку, ленту, сверхпроводящие композиционные материалы с большим количеством жил (до 361). |  |  | до 0.03 | [5 empty] | 60 - 64 | [5 empty] | Сплав прецизионный сверхпроводящий | Сплав прецизионный сверхпроводящий | [9 empty] | 1.7 - 4.3 | [33 empty] | 33.5 - 36.5
1 | 2393 | 70ТМ-ВД | 70ТМ-ВД | Для изготовления датчиков температуры; уровнемеров жидкого гелия. | Сплав обладает узким сверхпроводящим переходом при 4,5 К, ширина не более 0,2 К, верхним критическим полем, (0,2±0,02) Т высоким удельным электросопротивлением 1,0 мкОм·м, слабоменяющимся с температурой (относительное изменение его в диапазоне от -16 до +24 К не превышает 30%). Изготавливается в виде проволоки диаметром 0,25—0,35 мм в медной оболочке. |  |  | до 0.03 | [5 empty] | 73.5 - 76 | до 2.5 |  | 24 - 26 |  |  | Сплав прецизионный сверхпроводящий | Сплав прецизионный сверхпроводящий
2 | 692 | 16Х | 16Х | Для магнитопроводов различных систем управления якорей и электромагнитов; деталей электрических машин без защитных покрытий, работающих в сложных условиях воздействия среды, температуры и давления; | Сплав с высокой индукцией в слабых и средних полях и низкой коэрцитивной силой; с коррозионной стойкостью в ряде кислотных и агрессивных сред. |  |  | до 0.015 | до 0.3 | до 0.2 | 15.5 - 16.5 | до 0.3 | [7 empty] | Сплав прецизионный магнитно-мягкий | Сплав прецизионный магнитно-мягкий | [8 empty] | до 0.015 |  |  | до 0.015
3 | 2392 | БТЦ-ВД | БТЦ-ВД | Для изготовления сверхпроводниковых топологических генераторов коммутаторов в системах ввода и вывода энергии сверхпроводящих магнитов; криогенных конструкций. | Критический ток на единицу ширины холоднокатаной ленты толщиной 20 мкм и шириной 90—100 мм не ниже (8,5—9,0)·104 А/м, температура сверхпроводящего перехода 8,5—9,0 К, временное сопротивление разрыву 100—110 Н/мм2. |  |  | до 0.03 | [5 empty] | 0.07 - 0.2 | [5 empty] | Сплав прецизионный сверхпроводящий | Сплав прецизионный сверхпроводящий | [7 empty] | 98.76 - 99.73 |  | 0.2 - 1 | [9 empty] | до 0.005 |  | до 0.005
4 | 670 | 34НКМ | 34НКМ ( другое обозначение 34НКМП ) | Для изготовления сердечников магнитных усилителей, коммутирующих дросселей, выпрямительных установок, элементов вычислительных аппаратов счетно-решающих машин. | Сплав с магнитной текстурой и прямоугольной петлей гистерезиса, высокой магнитной проницаемостью и индукцией насыщения не менее 1,2—1,5 Т. |  |  | до 0.03 | 33.5 - 35 | 0.15 - 0.3 |  | 0.3 - 0.6 |  |  | 30.83 - 34.75 |  | 2.8 - 3.2 |  |  | Сплав прецизионный магнитно-мягкий | Сплав прецизионный магнитно-мягкий | [5 empty] | 28.5 - 30 |  |  | до 0.02 |  |  | до 0.02
5 | 688 | 27КХ | 27КХ | Для изготовления роторов и статоров электрических машин и других магнитопроводов, работающих при обычных и высоких температурах и в условиях механических нагрузок. | Сплав с высокой индукцией от 24 кгс в средних и сильных полях, высокой точкой Кюри 950 °С и повышенными механическими свойствами. |  |  | до 0.04 | до 0.3 | до 0.25 | 0.3 - 0.6 | 0.2 - 0.4 | [7 empty] | Сплав прецизионный магнитно-мягкий | Сплав прецизионный магнитно-мягкий | [5 empty] | 26.5 - 28 |  |  | до 0.015 |  |  | до 0.015
6 | 671 | 35НКХСП | 35НКХСП | Для сердечников магнитных усилителей, коммутирующих дросселей, выпрямительных установок; сплав обладает анизотропией магнитных свойств и прямоугольной петлей гистерезиса | С 01.01.1991 сплав не допускается к применению во вновь создаваемой и модернизируемой технике. |  |  | до 0.03 | 35 - 37 | 0.8 - 1.2 | 1.8 - 2.2 | 0.3 - 0.6 |  |  | 29.93 - 35.1 |  |  |  |  | Сплав прецизионный магнитно-мягкий | Сплав прецизионный магнитно-мягкий | [5 empty] | 27 - 29 |  |  | до 0.02 |  |  | до 0.02
7 | 685 | 36КНМ | 36КНМ | Для магнитопроводов, работающих в морской воде; Сплав с высокой индукцией в слабых и средних полях и низкой коэрцитивной силой; с высокой коррозионной стойкостью в морской воде. | С 01.01.1991 сплав не допускается к применению во вновь создаваемой и модернизируемой технике. |  |  | до 0.03 | 21.5 - 22.5 | до 0.4 |  | до 0.5 |  |  | 36.34 - 40.2 |  | 2.8 - 3.2 |  |  | Сплав прецизионный магнитно-мягкий | Сплав прецизионный магнитно-мягкий | [5 empty] | 35.5 - 37 |  |  | до 0.015 |  |  | до 0.015
8 | 672 | 40Н | 40Н | Для сердечников помехоподавляющих проводов зажигания автомобилей | Сплав с повышенной магнитной проницаемостью и индукцией насыщения. | до 0.2 |  | до 0.05 | 39 - 41 | 0.15 - 0.3 |  | 0.3 - 0.6 | [7 empty] | Сплав прецизионный магнитно-мягкий | Сплав прецизионный магнитно-мягкий | [8 empty] | до 0.02 |  |  | до 0.02
9 | 981 | 47НКХ | 47НКХ | для сердечников катушек постоянной индуктивности, дросселей фильтров, широкополосных трансформаторов; сплав обладает анизотропией магнитных свойств, низкой остаточной магнитной индукцией и постоянством магнитной проницаемости |  |  |  | до 0.03 | 46 - 48 | 0.15 - 0.3 | 1.8 - 2.2 | 0.3 - 0.6 |  |  | 26.33 - 30.25 |  |  |  |  | Сплав прецизионный магнитно-мягкий | Сплав прецизионный магнитно-мягкий | [5 empty] | 21.5 - 22.5 |  |  | до 0.02 |  |  | до 0.02
10 | 673 | 40НКМ | 40НКМ ( другое обозначение 40НКМП ) | Для сердечников катушек постоянной индуктивности, дросселей фильтров, широкополосных трансформаторов; Сплав обладает анизотропией магнитных свойств, низкой остаточной магнитной индукцией и постоянством магнитной проницаемости в широком интервале полей | С 01.01.1991 сплав не допускается к применению во вновь создаваемой и модернизируемой технике. |  |  | до 0.03 | 39.3 - 40.7 | до 0.3 |  | 0.3 - 0.6 |  |  | 28.13 - 32.1 |  | 3.8 - 4.2 |  |  | Сплав прецизионный магнитно-мягкий | Сплав прецизионный магнитно-мягкий | [5 empty] | 24.5 - 26 |  |  | до 0.02 |  |  | до 0.02
11 | 674 | 45Н | 45Н | Для сердечников междуламповых и малогабаритных силовых трансформаторов, дросселей, реле и деталей магнитных цепей, работающих при повышенных индукциях без подмагничивания или с небольшим подмагничиванием; | Сплав обладает повышенной магнитной проницаемостью и повышенной индукцией технического насыщения | до 0.2 |  | до 0.03 | 45 - 46.5 | 0.15 - 0.3 |  | 0.6 - 1.1 |  |  | 51.83 - 54.25 |  |  |  |  | Сплав прецизионный магнитно-мягкий | Сплав прецизионный магнитно-мягкий | [8 empty] | до 0.02 |  |  | до 0.02
12 | 675 | 47НК | 47НК | Для сердечников катушек постоянной индуктивности, дросселей фильтров, широкополосных трансформаторов; | Сплав обладает анизотропией магнитных свойств, низкой остаточной магнитной индукцией и постоянством магнитной проницаемости в широком интервале полей |  |  | до 0.03 | 46 - 48 | 0.15 - 0.3 |  | 0.3 - 0.6 |  |  | 27.53 - 31.05 |  |  |  |  | Сплав прецизионный магнитно-мягкий | Сплав прецизионный магнитно-мягкий | [5 empty] | 22.5 - 23.5 |  |  | до 0.02 |  |  | до 0.02
13 | 689 | 49К2Ф | 49К2Ф | Для пакетов ультразвуковых преобразователей телефонных мембран; | Сплав с высоким магнитным насыщением, высокой и постоянной проницаемостью, высокой магнитострикцией и высокой точкой Кюри. |  |  | до 0.05 | до 0.5 | до 0.3 |  | до 0.3 |  |  | 46.71 - 50.3 |  |  |  | 1.7 - 2.1 | Сплав прецизионный магнитно-мягкий | Сплав прецизионный магнитно-мягкий | [5 empty] | 48 - 50 |  |  | до 0.02 |  |  | до 0.02
14 | 691 | 49К2ФА | 49К2ФА | Для трансформаторов, магнитных усилителей, роторов и статоров электрических машин; | Сплав с магнитным насыщением не менее 2,35 Т, с высокой точкой Кюри 950°С и высокой магнитострикцией. |  |  | до 0.03 | до 0.3 | до 0.15 |  | до 0.3 |  |  | 47.2 - 50.3 |  |  |  | 1.7 - 2 | Сплав прецизионный магнитно-мягкий | Сплав прецизионный магнитно-мягкий | [5 empty] | 48 - 50 |  |  | до 0.01 |  |  | до 0.01
15 | 690 | 49КФ | 49КФ | Для сердечников и полюсных наконечников, магнитов и соленоидов; | Сплав с магнитным насыщением не менее 2,35 Т, с высокой точкой Кюри 950 °С и высокой магнитострикцией. |  |  | до 0.05 | до 0.5 | до 0.3 |  | до 0.3 |  |  | 47.01 - 50.7 |  |  |  | 1.3 - 1.8 | Сплав прецизионный магнитно-мягкий | Сплав прецизионный магнитно-мягкий | [5 empty] | 48 - 50 |  |  | до 0.02 |  |  | до 0.02
16 | 676 | 50Н | 50Н ( другое обозначение 50НП ) | Для сердечников междуламповых и малогабаритных силовых трансформаторов, дросселей, реле и деталей магнитных цепей, работающих при повышенных индукциях без подмагничивания или с небольшим подмагничиванием; | сплав обладает повышенной магнитной проницаемостью и повышенной индукцией технического насыщения | до 0.2 |  | до 0.03 | 49 - 50.5 | 0.15 - 0.3 |  | 0.3 - 0.6 |  |  | 48.33 - 50.55 |  |  |  |  | Сплав прецизионный магнитно-мягкий | Сплав прецизионный магнитно-мягкий | [8 empty] | до 0.02 |  |  | до 0.02
17 | 980 | 50НХС | 50НХС | Для сердечников импульсных трансформаторов и аппаратуры связи звуковых и высоких частот, работающих без подмагничивания или с небольшим подмагничиванием, для сердечников магнитных головок. | Сплав с повышенной магнитной проницаемостью и высоким удельным электросопротивлением при индукции не менее 1,0 Т. | до 0.2 |  | до 0.03 | 49.5 - 51 | 1.1 - 1.4 | 3.8 - 4.2 | 0.6 - 1.1 |  |  | 42.03 - 45 |  |  |  |  | Сплав прецизионный магнитно-мягкий | Сплав прецизионный магнитно-мягкий | [8 empty] | до 0.02 |  |  | до 0.02
18 | 677 | 50ХНС | 50ХНС | для сердечников импульсных трансформаторов и аппаратуры связи звуковых и высоких частот, работающих без подмагничивания или с небольшим подмагничиванием; для сердечников магнитных головок |  | до 0.2 |  | до 0.03 | 49.5 - 51 | 1.1 - 1.4 | 3.8 - 4.2 | 0.6 - 1.1 |  |  | 42.03 - 45 |  |  |  |  | Сплав прецизионный магнитно-мягкий | Сплав прецизионный магнитно-мягкий | [8 empty] | до 0.02 |  |  | до 0.02
19 | 679 | 68НМ | 68НМ ( другое обозначение 68НМП ) | Для изготовления сердечников магнитных усилителей, коммутирующих дросселей, выпрямительных установок, импульсных и широкополосных трансформаторов. | Сплав с высокими значениями проницаемости и приращений индукции при однополярном импульсном намагничивании, обладающий магнитной текстурой. |  |  | до 0.03 | 67 - 69 | до 0.3 |  | 0.4 - 0.8 |  |  | 27.33 - 31.1 |  | 1.5 - 2.5 |  |  | Сплав прецизионный магнитно-мягкий | Сплав прецизионный магнитно-мягкий | [8 empty] | до 0.02 |  |  | до 0.02
20 | 678 | 64Н | 64Н ( другое обозначение 65Н ) | Для сердечников катушек постоянной индуктивности, дросселей фильтров, широкополосных трансформаторов; | Сплав обладает анизотропией магнитных свойств, низкой остаточной магнитной индукцией и постоянством магнитной проницаемости в широком интервале полей |  |  | 0.01 - 0.03 | 63 - 65 | 0.15 - 0.3 |  | 0.3 - 0.6 |  |  | 34.03 - 36.54 |  |  |  |  | Сплав прецизионный магнитно-мягкий | Сплав прецизионный магнитно-мягкий | [8 empty] | до 0.02 |  |  | до 0.02
21 | 681 | 77НМД | 77НМД ( другое обозначение 77НМДП ) | Для сердечников малогабаритных трансформаторов, дросселей и реле, работающих в слабых полях магнитных экранов. В малых толщинах (0,05— 0,02 мм) — для сердечников импульсных трансформаторов, магнитных усилителей и бесконтактных реле | Сплав с высокой магнитной проницаемостью в слабых полях при индукции насыщения 0,65-0,75 Т. Сплав 77НМДН с высокой прямоугольностью петли гистерезиса и низким коэффициентом перемагничивания | 4.8 - 6 |  | до 0.03 | 75.5 - 78 | 0.1 - 0.3 |  | до 1.4 |  |  | 9.74 - 15.7 |  | 3.9 - 4.5 |  |  | Сплав прецизионный магнитно-мягкий | Сплав прецизионный магнитно-мягкий | [8 empty] | до 0.02 |  |  | до 0.01
22 | 680 | 76НХД | 76НХД | Для сердечников малогабаритных трансформаторов, дросселей и реле, работающих в слабых полях магнитных экранов. В малых толщинах (0,05— 0,02 мм) — для сердечников импульсных трансформаторов, магнитных усилителей и бесконтактных реле | Сплав с высокой магнитной проницаемостью в слабых полях при индукции насыщения 0,65-0,75 Т. | 4.8 - 5.2 |  | до 0.03 | 75 - 76.5 | 0.15 - 0.3 | 1.8 - 2.2 | 0.3 - 0.6 |  |  | 15.13 - 17.95 |  |  |  |  | Сплав прецизионный магнитно-мягкий | Сплав прецизионный магнитно-мягкий | [8 empty] | до 0.02 |  |  | до 0.02
23 | 985 | 25КФ14Н | 25КФ14Н | для активной части гистерезисных двигателей |  |  |  | до 0.06 | 13.5 - 14.5 | до 0.3 |  | до 0.4 |  |  | 54.7 - 58.5 |  |  |  | 3.5 - 4.5 | Сплав прецизионный магнитно-твердый | Сплав прецизионный магнитно-твердый | [5 empty] | 24.5 - 25.5 |  |  | до 0.02 |  |  | до 0.02
24 | 683 | 79Н3М | 79Н3М | Для сердечников импульсных и широкополосных трансформаторов; Сплав с высокими значениями проницаемости и приращений индукции при однополярном импульсном намагничивании, обладающий магнитной текстурой. | С 01.01.1991 сплав не допускается к применению во вновь создаваемой и модернизируемой технике. |  |  | до 0.03 | 78.5 - 80 | 0.15 - 0.3 |  | 0.3 - 0.6 |  |  | 15.63 - 18.05 |  | 3 - 3.4 |  |  | Сплав прецизионный магнитно-мягкий | Сплав прецизионный магнитно-мягкий | [8 empty] | до 0.02 |  |  | до 0.02
25 | 682 | 79НМ | 79НМ ( другое обозначение 79НМП ) | Для сердечников малогабаритных трансформаторов, дросселей и реле, работающих в слабых полях магнитных экранов. В малых толщинах (0,05— 0,02 мм) — для сердечников импульсных трансформаторов, магнитных усилителей и бесконтактных реле | Сплав с высокой магнитной проницаемостью в слабых полях при индукции насыщения 0,65-0,75 Т. Сплав 79НМП с высокой прямоугольностью петли гистерезиса и низким коэффициентом перемагничивания | до 0.2 | до 0.15 | до 0.03 | 78.5 - 80 | 0.3 - 0.5 |  | 0.6 - 1.1 |  | до 0.15 | 13.73 - 16.8 |  | 3.8 - 4.1 |  |  | Сплав прецизионный магнитно-мягкий | Сплав прецизионный магнитно-мягкий | [8 empty] | до 0.02 |  |  | до 0.02
26 | 982 | 80Н2М | 80Н2М | для сердечников накопительных трансформаторов; сплав с прямоугольной петлей гистерезиса |  |  |  | до 0.03 | 79.6 - 81.2 | 0.15 - 0.3 |  | 0.8 - 1.2 |  |  | 14.43 - 16.95 |  | 2.5 - 2.8 |  |  | Сплав прецизионный магнитно-мягкий | Сплав прецизионный магнитно-мягкий | [8 empty] | до 0.02 |  |  | до 0.02
27 | 684 | 80НХС | 80НХС | Для сердечников малогабаритных трансформаторов, дросселей и реле, работающих в слабых полях магнитных экранов. В малых толщинах (0,05— 0,02 мм) — для сердечников импульсных трансформаторов, магнитных усилителей и бесконтактных реле, для сердечников магнитных головок. | Сплав с высокой магнитной проницаемостью в слабых полях при индукции насыщения 0,65-0,75 Т. | до 0.2 | до 0.15 | до 0.03 | 79 - 81.5 | 1.1 - 1.5 | 2.6 - 3 | 0.6 - 1.1 |  | до 0.15 | 12.33 - 16.7 |  |  |  |  | Сплав прецизионный магнитно-мягкий | Сплав прецизионный магнитно-мягкий | [8 empty] | до 0.02 |  |  | до 0.02
28 | 687 | 81НМА | 81НМА | Для сердечников магнитных головок, малогабаритных трансформаторов, дросселей, реле, дефектоскопов, магнитных экранов, феррозондов для применения в радиоэлектронной аппаратуре высокой чувствительности. | Сплав с наивысшим значением магнитной проницаемости в слабых постоянных и переменных магнитных полях с пониженной чувствительностью к механическим воздействиям и повышенной прочностью. В зависимости от окончательной термообработки σВ может быть от 640 Н/мм2 (65 кгс/мм2) до 1270 Н/мм2 (130 кгс/мм2). |  |  | до 0.01 | 80.5 - 81.7 | до 0.1 |  | до 0.35 |  | 2.5 - 3.3 | 9.32 - 12.3 |  | 4.7 - 5.2 |  |  | Сплав прецизионный магнитно-мягкий | Сплав прецизионный магнитно-мягкий | [8 empty] | до 0.01 |  |  | до 0.01
29 | 686 | 83НФ | 83НФ | Для сердечников малогабаритных трансформаторов и дросселей, работающих в слабых полях; ; для магнитных экранов. | Сплав обладает наивысшей начальной проницаемостью в постоянных и переменных полях |  |  | до 0.01 | 82.5 - 84.2 | 0.5 - 1 | до 0.5 | до 0.5 |  |  | 9.57 - 13.2 |  |  |  | 3.8 - 4.2 | Сплав прецизионный магнитно-мягкий | Сплав прецизионный магнитно-мягкий | [8 empty] | до 0.01 |  |  | до 0.01
30 | 983 | 83НФ-Ш | 83НФ-Ш | для сердечников малогабаритных трансформаторов и дросселей, работающих в слабых полях; сплав обладает наивысшей магнитной проницаемостью в слабых полях |  |  |  | до 0.02 | 82.5 - 84.2 | 0.5 - 1 | до 0.5 | до 0.5 |  |  | 9.54 - 13.2 |  |  |  | 3.8 - 4.2 | Сплав прецизионный магнитно-мягкий | Сплав прецизионный магнитно-мягкий | [8 empty] | до 0.03 |  |  | до 0.01
31 | 984 | 35КФ10Н | 35КФ10Н | для активной части гистерезисных двигателей |  |  |  | до 0.06 | 9.5 - 10.5 | до 0.3 |  | до 0.4 |  |  | 48.4 - 52.7 |  |  |  | 3.5 - 4.5 | Сплав прецизионный магнитно-твердый | Сплав прецизионный магнитно-твердый | [5 empty] | 34.3 - 35.8 |  |  | до 0.02 |  |  | до 0.02
32 | 697 | 35КХ4Ф | 35КХ4Ф | для активной части гистерезисных двигателей |  |  |  | до 0.06 |  | до 0.3 | 7.5 - 8.5 | до 0.4 |  |  | 50.4 - 54.7 |  |  |  | 3.5 - 4.5 | Сплав прецизионный магнитно-твердый | Сплав прецизионный магнитно-твердый | [5 empty] | 34.3 - 35.8 |  |  | до 0.02 |  |  | до 0.02
33 | 698 | 35КХ6Ф | 35КХ6Ф | для активной части гистерезисных двигателей |  |  |  | до 0.08 |  | до 0.3 | 7.5 - 8.5 | до 0.4 |  |  | 48.38 - 52.7 |  |  |  | 5.5 - 6.5 | Сплав прецизионный магнитно-твердый | Сплав прецизионный магнитно-твердый | [5 empty] | 34.3 - 35.8 |  |  | до 0.02 |  |  | до 0.02
34 | 699 | 35КХ8Ф | 35КХ8Ф | для активной части гистерезисных двигателей |  |  |  | до 0.09 |  | до 0.3 | 7.5 - 8.5 | до 0.4 |  |  | 46.37 - 50.7 |  |  |  | 7.5 - 8.5 | Сплав прецизионный магнитно-твердый | Сплав прецизионный магнитно-твердый | [5 empty] | 34.3 - 35.8 |  |  | до 0.02 |  |  | до 0.02
35 | 694 | 52К11Ф | 52К11Ф | для малогабаритных постоянных магнитов |  |  |  | до 0.12 | до 0.7 | до 0.5 | до 0.5 | до 0.5 |  |  | 32.135 - 38 |  |  |  | 10 - 11.5 | Сплав прецизионный магнитно-твердый | Сплав прецизионный магнитно-твердый | [5 empty] | 52 - 54 |  |  | до 0.025 |  |  | до 0.02
36 | 693 | 52К10Ф | 52К10Ф | для малогабаритных постоянных магнитов |  |  |  | до 0.12 | до 0.7 | до 0.5 | до 0.5 | до 0.5 |  |  | 32.435 - 38.2 |  |  |  | 9.8 - 11.2 | Сплав прецизионный магнитно-твердый | Сплав прецизионный магнитно-твердый | [5 empty] | 52 - 54 |  |  | до 0.025 |  |  | до 0.02
37 | 696 | 52К13Ф | 52К13Ф | для малогабаритных постоянных магнитов |  |  |  | до 0.12 | до 0.7 | до 0.5 | до 0.5 | до 0.5 |  |  | 30.135 - 35.4 |  |  |  | 12.6 - 13.5 | Сплав прецизионный магнитно-твердый | Сплав прецизионный магнитно-твердый | [5 empty] | 52 - 54 |  |  | до 0.025 |  |  | до 0.02
38 | 695 | 52К12Ф | 52К12Ф | для малогабаритных постоянных магнитов |  |  |  | до 0.12 | до 0.7 | до 0.5 | до 0.5 | до 0.5 |  |  | 31.135 - 36.4 |  |  |  | 11.6 - 12.5 | Сплав прецизионный магнитно-твердый | Сплав прецизионный магнитно-твердый | [5 empty] | 52 - 54 |  |  | до 0.025 |  |  | до 0.02
39 | 701 | ЕВ6 | ЕВ6 | для магнитов неответственного назначения |  |  |  | 0.68 - 0.78 | до 0.3 | 0.17 - 0.4 | 0.3 - 0.5 | 0.2 - 0.4 | [7 empty] | Сплав прецизионный магнитно-твердый | Сплав прецизионный магнитно-твердый |  |  |  | 5.2 - 6.2 |  |  |  |  | до 0.03 |  |  | до 0.02
40 | 700 | ЕХ3 | ЕХ3 | для магнитов неответственного назначения |  |  |  | 0.9 - 1.1 | до 0.3 | 0.17 - 0.4 | 2.8 - 3.6 | 0.2 - 0.4 | [7 empty] | Сплав прецизионный магнитно-твердый | Сплав прецизионный магнитно-твердый | [8 empty] | до 0.03 |  |  | до 0.02
41 | 703 | ЕХ9К15М2 | ЕХ9К15М2 | для магнитов неответственного назначения |  |  |  | 0.9 - 1.05 | до 0.6 | 0.17 - 0.4 | 8 - 10 | 0.2 - 0.4 |  |  |  |  | 1.2 - 1.7 |  |  | Сплав прецизионный магнитно-твердый | Сплав прецизионный магнитно-твердый | [5 empty] | 13.5 - 16.5 |  |  | до 0.03 |  |  | до 0.02
42 | 702 | ЕХ5К5 | ЕХ5К5 | для магнитов неответственного назначения |  |  |  | 0.9 - 1.05 | до 0.6 | 0.17 - 0.4 | 5.5 - 6.5 | 0.2 - 0.4 | [7 empty] | Сплав прецизионный магнитно-твердый | Сплав прецизионный магнитно-твердый | [5 empty] | 5.5 - 6.5 |  |  | до 0.03 |  |  | до 0.02
43 | 1877 | ЮНДК | ЮНДК | Для изготовления постоянных магнитов | Литой магнитотвердый сплав на железо-никель-алюминиевой основе. Магнитная анизотропия имеется | 2 - 3.5 | 7.5 - 8.7 |  | 12.5 - 15.5 | до 1.5 |  |  |  | 0.15 - 0.5 | 45.3 - 54.35 |  |  |  |  | Сплав прецизионный магнитно-твердый | Сплав прецизионный магнитно-твердый | [5 empty] | 23.5 - 25
44 | 1878 | ЮНДКБА | ЮНДКБА | Для изготовления постоянных магнитов | Литой магнитотвердый сплав на железо-никель-алюминиевой основе. Магнитная анизотропия имеется | 3 - 4.5 | 7.5 - 8.7 |  | 12.5 - 15 | до 0.6 |  |  |  | до 0.3 | 44.75 - 53 |  |  |  |  | Сплав прецизионный магнитно-твердый | Сплав прецизионный магнитно-твердый | [5 empty] | 24 - 26 |  | до 0.15
45 | 1879 | ЮНДКТ5 | ЮНДКТ5 | Для изготовления постоянных магнитов | Литой магнитотвердый сплав на железо-никель-алюминиевой основе. Магнитная анизотропия имеется | 3 - 4 | 6.5 - 8.2 |  | 14 - 16.5 |  |  |  |  | 4.5 - 5.5 | 29.2 - 38 |  |  |  |  | Сплав прецизионный магнитно-твердый | Сплав прецизионный магнитно-твердый | [5 empty] | 34 - 35.5 |  | до 1.1
46 | 1876 | ЮНДКИ | ЮНДКИ | Для изготовления постоянных магнитов | Литой магнитотвердый сплав на железо-никель-алюминиевой основе. Магнитная анизотропия отсутствует | 3 - 4 | 8.5 - 10 |  | 18 - 20 | [5 empty] | 47 - 55.5 |  |  |  |  | Сплав прецизионный магнитно-твердый | Сплав прецизионный магнитно-твердый | [5 empty] | 15 - 19
47 | 1881 | ЮНДКТ5АА | ЮНДКТ5АА | Для изготовления постоянных магнитов | Литой магнитотвердый сплав на железо-никель-алюминиевой основе. Магнитная анизотропия имеется | 2.5 - 4.6 | 7 - 7.5 |  | 13.5 - 14.5 |  |  |  |  | 5 - 5.5 | 32.4 - 37.5 |  |  |  |  | Сплав прецизионный магнитно-твердый | Сплав прецизионный магнитно-твердый | [5 empty] | 34.5 - 35.5
48 | 1880 | ЮНДКТ5БА | ЮНДКТ5БА | Для изготовления постоянных магнитов | Литой магнитотвердый сплав на железо-никель-алюминиевой основе. Магнитная анизотропия имеется | 3 - 4 | 6.5 - 7.5 |  | 13.5 - 14.5 |  |  |  |  | 4 - 5.5 | 31.8 - 38.5 |  |  |  |  | Сплав прецизионный магнитно-твердый | Сплав прецизионный магнитно-твердый | [5 empty] | 34.5 - 35.5 |  | до 1.2
49 | 1882 | ЮНДКТ8 | ЮНДКТ8 | Для изготовления постоянных магнитов | Литой магнитотвердый сплав на железо-никель-алюминиевой основе. Магнитная анизотропия имеется | 3 - 4 | 7 - 8.5 |  | 13.5 - 14.5 |  |  |  |  | 7 - 9 | 22 - 31.5 |  |  |  |  | Сплав прецизионный магнитно-твердый | Сплав прецизионный магнитно-твердый | [5 empty] | 38 - 42
50 | 1874 | ЮНДЧ | ЮНДЧ | Для изготовления постоянных магнитов | Литой магнитотвердый сплав на железо-никель-алюминиевой основе. Магнитная анизотропия отсутствует | 3 - 4 | 13 - 14 |  | 24 - 25 |  |  |  |  | 0.2 - 0.3 | 56.7 - 59.8 |  |  |  |  | Сплав прецизионный магнитно-твердый | Сплав прецизионный магнитно-твердый
51 | 1875 | ЮНТС | ЮНТС | Для изготовления постоянных магнитов | Литой магнитотвердый сплав на железо-никель-алюминиевой основе. Магнитная анизотропия отсутствует |  | 13 - 16 |  | 32 - 35 | 1 - 1.5 |  |  |  | 0.4 - 0.5 | 47 - 53.6 |  |  |  |  | Сплав прецизионный магнитно-твердый | Сплав прецизионный магнитно-твердый
52 | 704 | 29НК | 29НК ( другое обозначение 29НК-ВИ 29НК-ВИ-1 29НК-1 ) | для вакуумных спаев элементов радиоэлектронной аппаратуры со стеклами С49-1, С52-1, С48-1, С47-1; ТКЛР*1000000 в диапазоне температур от -70 до +420 ºC не более 4.5-6.5 [1/ºC] |  | до 0.2 | до 0.2 | до 0.03 | 28.5 - 29.5 | до 0.3 | до 0.1 | до 0.4 |  | до 0.1 | 51.14 - 54.5 |  |  |  |  | Сплав прецизионный с заданным ТКЛР | Сплав прецизионный с заданным ТКЛР | [5 empty] | 17 - 18 |  |  | до 0.015 |  |  | до 0.015
53 | 705 | 30НКД | 30НКД ( другое обозначение 30НКД-ВИ ) | для вакуумных спаев со стеклами С38-1, С40-1; ТКЛР*1000000 в диапазоне температур от -60 до +400 ºC не более 3.3-4.6 [1/ºC] |  | 0.3 - 0.5 |  | до 0.05 | 29.5 - 30.5 | до 0.3 |  | до 0.4 |  |  | 54.02 - 57.2 |  |  |  |  | Сплав прецизионный с заданным ТКЛР | Сплав прецизионный с заданным ТКЛР | [5 empty] | 13 - 14.2 |  |  | до 0.015 |  |  | до 0.015
54 | 707 | 32НК-ВИ | 32НК-ВИ | для соединения с мягким стеклом; для деталей с полированной поверхностью; ТКЛР*1000000 в диапазоне температур от -60 до +20 и от +20 до +100 ºC не более 1.5 [1/ºC] |  |  |  | до 0.03 | 31.5 - 33 | до 0.3 | до 0.1 | до 0.4 | [7 empty] | Сплав прецизионный с заданным ТКЛР | Сплав прецизионный с заданным ТКЛР | [5 empty] | 3.7 - 4.7 |  |  | до 0.015 |  |  | до 0.015
55 | 706 | 32НКД | 32НКД | для деталей приборов очень высокой точности, требующих постоянства размеров в интервале климатических температур; ТКЛР*1000000 в диапазоне температур от -60 до +100 ºC не более 1.0 [1/ºC] |  | 0.6 - 0.8 |  | до 0.05 | 31.5 - 33 | до 0.2 |  | до 0.4 | [7 empty] | Сплав прецизионный с заданным ТКЛР | Сплав прецизионный с заданным ТКЛР | [5 empty] | 3.2 - 4.2 |  |  | до 0.015 |  |  | до 0.015
56 | 708 | 33НК | 33НК ( другое обозначение 33НК-ВИ ) | для спайки с мягким стеклом С72-4, для соединения с керамикой и слюдой; ТКЛР*1000000 в диапазоне температур от -70 до +450 ºC не более 6 - 9 [1/ºC] |  |  |  | до 0.05 | 32.5 - 33.5 | до 0.3 |  | до 0.4 |  |  | 48.22 - 51 |  |  |  |  | Сплав прецизионный с заданным ТКЛР | Сплав прецизионный с заданным ТКЛР | [5 empty] | 16.5 - 17.5 |  |  | до 0.015 |  |  | до 0.015
57 | 986 | 34НК | 34НК | для спайки с мягким стеклом С84-2, для соединения с керамикой ; ТКЛР*1000000 в диапазоне температур от +20 до +500 ºC не более 5.2 - 7 [1/ºC] |  |  |  | до 0.05 | 33.5 - 34.5 | до 0.3 |  | до 0.4 |  |  | 52.21 - 55 |  |  |  |  | Сплав прецизионный с заданным ТКЛР | Сплав прецизионный с заданным ТКЛР | [5 empty] | 11.5 - 12.5 |  |  | до 0.02 |  |  | до 0.02
58 | 710 | 36Н | 36Н ( другое обозначение 36Н-ВИ ) | для деталей приборов, требующих постоянства размеров в интервале климатических температур; ТКЛР*1000000 в диапазоне температур от -60 до +100 ºC не более 1.5 [1/ºC] |  | до 0.1 | до 0.1 | до 0.05 | 35 - 37 | до 0.3 | до 0.15 | 0.3 - 0.6 |  |  |  |  | до 0.1 |  | до 0.1 | Сплав прецизионный с заданным ТКЛР | Сплав прецизионный с заданным ТКЛР | [8 empty] | до 0.015 |  |  | до 0.015
59 | 709 | 35НКТ | 35НКТ | для деталей приборов, работающих при повышенных нагрузках; ТКЛР*1000000 в диапазоне температур от +20 до +60 и -60 до +20 ºC не более 3.5 [1/ºC] |  | 0.2 - 0.4 |  | до 0.05 | 34 - 35 | до 0.5 |  | до 0.4 |  | 2.3 - 2.8 | 54.85 - 58.5 |  |  |  |  | Сплав прецизионный с заданным ТКЛР | Сплав прецизионный с заданным ТКЛР | [5 empty] | 5 - 6
60 | 712 | 38НКД | 38НКД ( другое обозначение 38НКД-ВИ ) | для вакуумных спаев со стеклами П-6, С72-4; ТКЛР*1000000 в диапазоне температур от -60 до +400 ºC не более 7.0-7.8 [1/ºC] |  | 4.5 - 5.5 |  | до 0.05 | 37.5 - 38.5 | до 0.3 |  | до 0.4 |  |  | 49.72 - 53.5 |  |  |  |  | Сплав прецизионный с заданным ТКЛР | Сплав прецизионный с заданным ТКЛР | [5 empty] | 4.5 - 5.5 |  |  | до 0.015 |  |  | до 0.015
61 | 713 | 39Н | 39Н | для конструкций и трубопроводов, работающих при низких температурах; ТКЛР*1000000 в диапазоне температур от -258 до +20 ºC не более 4 [1/ºC] |  | до 0.2 |  | до 0.05 | 38 - 40 | до 0.3 |  | 0.3 - 0.6 | [7 empty] | Сплав прецизионный с заданным ТКЛР | Сплав прецизионный с заданным ТКЛР | [8 empty] | до 0.015 |  |  | до 0.015
62 | 714 | 42Н | 42Н ( другое обозначение 42Н-ВИ ) | в электровакуумной технике; ТКЛР*1000000 в диапазоне температур от -70 до +340 ºC не более 4.5-5.5 [1/ºC] |  | до 0.1 |  | до 0.03 | 41.5 - 43 | до 0.3 |  | до 0.4 |  |  | 56.14 - 58.5 |  |  |  |  | Сплав прецизионный с заданным ТКЛР | Сплав прецизионный с заданным ТКЛР | [8 empty] | до 0.015 |  |  | до 0.015
63 | 715 | 42НА-ВИ | 42НА-ВИ | в электровакуумной технике; ТКЛР*1000000 в диапазоне температур от -70 до +340 ºC не более 4.5-5.5 [1/ºC] |  |  |  | до 0.03 | 41.5 - 42.5 | до 0.15 |  | до 0.05 |  |  | 57.254 - 58.4 |  |  |  |  | Сплав прецизионный с заданным ТКЛР | Сплав прецизионный с заданным ТКЛР | [8 empty] | до 0.006 |  |  | до 0.01
64 | 711 | 36НХ | 36НХ | для конструкций и трубопроводов, работающих при низких температурах; ТКЛР*1000000 в диапазоне температур от -258 до +20 и от +20 до +100 ºC не более 1.0-2.0 [1/ºC] |  | до 0.25 |  | до 0.05 | 35 - 37 | до 0.3 | 0.4 - 0.6 | 0.3 - 0.6 | [7 empty] | Сплав прецизионный с заданным ТКЛР | Сплав прецизионный с заданным ТКЛР | [8 empty] | до 0.015 |  |  | до 0.015
65 | 718 | 47НД | 47НД ( другое обозначение 47НД-ВИ ) | для спайки с мягким стеклом , для соединения с керамикой и слюдой, для пружин герметических контактов ; ТКЛР*1000000 в диапазоне температур от -70 до +440 ºC не более 9-11 [1/ºC] |  | 4.5 - 5.5 |  | до 0.05 | 46 - 48 | до 0.3 |  | до 0.4 |  |  | 45.72 - 49.5 |  |  |  |  | Сплав прецизионный с заданным ТКЛР | Сплав прецизионный с заданным ТКЛР | [8 empty] | до 0.015 |  |  | до 0.015
66 | 717 | 47Н3Х | 47Н3Х | для вакуумных спаев со стеклами ЛЕНЗОС и т.д.; ТКЛР*1000000 в диапазоне температур от -70 до +400 ºC не более 9.5-10.5 [1/ºC] |  | до 0.2 |  | до 0.05 | 46 - 48 | до 0.3 | 3 - 4 | 0.3 - 0.6 |  |  | 46.82 - 50.7 |  |  |  |  | Сплав прецизионный с заданным ТКЛР | Сплав прецизионный с заданным ТКЛР | [8 empty] | до 0.015 |  |  | до 0.015
67 | 716 | 47НХ | 47НХ | для вакуумных спаев со стеклами 16Ш, С72-4; ТКЛР*1000000 в диапазоне температур от -70 до +450 ºC не более 8 - 9 [1/ºC] |  | до 0.2 |  | до 0.05 | 46 - 47 | до 0.3 | 0.7 - 1 | 0.3 - 0.6 |  |  | 50.82 - 53 |  |  |  |  | Сплав прецизионный с заданным ТКЛР | Сплав прецизионный с заданным ТКЛР | [8 empty] | до 0.015 |  |  | до 0.015
68 | 719 | 47НХР | 47НХР | для спайки с мягким стеклом; ТКЛР*1000000 в диапазоне температур от -70 до +330 ºC не более 8.5-11 [1/ºC] |  |  |  | до 0.05 | 46 - 48 | до 0.3 | 4.5 - 6 | до 0.4 |  |  | 45.2 - 49.5 |  |  |  |  | Сплав прецизионный с заданным ТКЛР | Сплав прецизионный с заданным ТКЛР | [8 empty] | до 0.015 |  |  | до 0.015 |  | до 0.02
69 | 721 | 52Н | 52Н ( другое обозначение 52Н-ВИ ) | для соединения с мягким стеклом; ТКЛР*1000000 в диапазоне температур от -70 до +550 ºC не более 11-11.4 [1/ºC]; сплав с высокой проницаемостью и индукцией насыщения 1.5 Т |  | до 0.2 |  | до 0.05 | 51.5 - 52.5 | до 0.2 | до 0.2 | до 0.4 |  |  | 46.42 - 48.5 |  |  |  |  | Сплав прецизионный с заданным ТКЛР | Сплав прецизионный с заданным ТКЛР | [8 empty] | до 0.015 |  |  | до 0.015
70 | 720 | 48НХ | 48НХ | для вакуумных спаев со стеклами 16Ш, С72-4; ТКЛР*1000000 в диапазоне температур от -70 до +450 ºC не более 8.5 - 9.5 [1/ºC] |  | до 0.2 |  | до 0.05 | 48 - 49.5 | до 0.3 | 0.7 - 1 | 0.3 - 0.6 |  |  | 48.32 - 51 |  |  |  |  | Сплав прецизионный с заданным ТКЛР | Сплав прецизионный с заданным ТКЛР | [8 empty] | до 0.015 |  |  | до 0.015
71 | 722 | 58Н-ВИ | 58Н-ВИ | для штриховых мер длины; ТКЛР*1000000 в диапазоне температур от +20 до +100 ºC не более 11.2-11.8 [1/ºC] |  | до 0.3 |  | до 0.03 | 57.5 - 59.5 | до 0.3 |  | до 0.5 |  |  | 39.34 - 42.5 |  |  |  |  | Сплав прецизионный с заданным ТКЛР | Сплав прецизионный с заданным ТКЛР | [8 empty] | до 0.015 |  |  | до 0.015
72 | 780 | 19НХ | 19НХ | сплав - составляющая термобиметаллов |  |  |  | до 0.08 | 18 - 20 | 0.2 - 0.4 | 10 - 12 | 0.3 - 0.6 | [7 empty] | Сплав прецизионный, составляющие термобиметаллов | Сплав прецизионный, составляющие термобиметаллов | [8 empty] | до 0.02 |  |  | до 0.02
73 | 782 | 24НХ | 24НХ | составляющая термобиметаллов |  |  |  | 0.25 - 0.35 | 23 - 25 | 0.15 - 0.3 | 2 - 3 | 0.3 - 0.6 | [7 empty] | Сплав прецизионный, составляющие термобиметаллов | Сплав прецизионный, составляющие термобиметаллов | [8 empty] | до 0.02 |  |  | до 0.02
74 | 781 | 20НГ | 20НГ | составляющая термобиметаллов |  |  |  | до 0.05 | 19 - 21 | 0.15 - 0.3 |  | 5.5 - 6.5 | [7 empty] | Сплав прецизионный, составляющие термобиметаллов | Сплав прецизионный, составляющие термобиметаллов | [8 empty] | до 0.02 |  |  | до 0.02
75 | 784 | 46Н | 46Н | составляющая термобиметаллов |  |  |  | до 0.05 | 45.5 - 46.5 | до 0.3 |  | до 0.4 |  |  | 52.71 - 54.5 |  |  |  |  | Сплав прецизионный, составляющие термобиметаллов | Сплав прецизионный, составляющие термобиметаллов | [8 empty] | до 0.02 |  |  | до 0.02
76 | 783 | 45НХ | 45НХ | составляющая термобиметаллов |  |  |  | до 0.05 | 44 - 46 | 0.15 - 0.3 | 5 - 6.5 | 0.4 - 0.6 |  |  | 46.51 - 50.45 |  |  |  |  | Сплав прецизионный, составляющие термобиметаллов | Сплав прецизионный, составляющие термобиметаллов | [8 empty] | до 0.02 |  |  | до 0.02
77 | 2396 | 46НХ | 46НХ | Составляющая термобиметаллов |  |  |  | до 0.05 | 45.5 - 46.5 | до 0.3 |  | до 0.4 |  |  | 52.71 - 54.5 |  |  |  |  | Сплав прецизионный, составляющие термобиметаллов | Сплав прецизионный, составляющие термобиметаллов | [8 empty] | до 0.02 |  |  | до 0.02
78 | 785 | 75ГНД | 75ГНД | составляющая термобиметаллов |  | 9.5 - 11 |  | до 0.05 | 14 - 16 | до 0.5 |  | 71.6 - 76.5 |  |  | до 0.8 |  |  |  |  | Сплав прецизионный, составляющие термобиметаллов | Сплав прецизионный, составляющие термобиметаллов |  |  | Mn основа | [5 empty] | до 0.03 |  |  | до 0.02
79 | 764 | 17ХНГТ | 17ХНГТ | для упругих чувствительных элементов и пружинных деталей общего и специального назначения, работающих до 250 град.С |  |  | до 0.5 | до 0.05 | 6.5 - 7.5 | до 0.6 | 16.5 - 17.5 | 0.8 - 1.2 |  | 0.8 - 1.2 | [5 empty] | Сплав прецизионный с заданными свойствами упругости | Сплав прецизионный с заданными свойствами упругости | [8 empty] | до 0.02 |  |  | до 0.02
80 | 723 | 36НХТЮ | 36НХТЮ | для упругих чувствительных элементов, работающих при температуре до 250 град.С |  |  | 0.9 - 1.2 | до 0.05 | 35 - 37 | 0.3 - 0.7 | 11.5 - 13 | 0.8 - 1.2 |  | 2.7 - 3.2 | 43.61 - 48.8 |  |  |  |  | Сплав прецизионный с заданными свойствами упругости | Сплав прецизионный с заданными свойствами упругости | [8 empty] | до 0.02 |  |  | до 0.02
81 | 725 | 36НХТЮ8М | 36НХТЮ8М | для упругих чувствительных элементов, работающих при температуре до 400 град.С |  |  | 1 - 1.3 | до 0.05 | 35 - 37 | 0.3 - 0.7 | 12 - 13.5 | 0.8 - 1.2 |  | 2.7 - 3.2 | 34.51 - 40.7 |  | 7.5 - 8.5 |  |  | Сплав прецизионный с заданными свойствами упругости | Сплав прецизионный с заданными свойствами упругости | [8 empty] | до 0.02 |  |  | до 0.02
82 | 724 | 36НХТЮ5М | 36НХТЮ5М | для упругих чувствительных элементов, работающих при температуре до 350 град.С |  |  | 1 - 1.3 | до 0.05 | 35 - 37 | 0.3 - 0.7 | 12.5 - 13.5 | 0.8 - 1.2 |  | 2.7 - 3.2 | 37.01 - 43.7 |  | 4 - 6 |  |  | Сплав прецизионный с заданными свойствами упругости | Сплав прецизионный с заданными свойствами упругости | [8 empty] | до 0.02 |  |  | до 0.02
83 | 765 | 40КХНМ | 40КХНМ | для пружин часовых механизмов, витых цилиндрических пружин, работающих при температуре до 400 град.С, для кернов электроизмерительных приборов, для деталей в хирургии |  |  |  | 0.07 - 0.12 | 15 - 17 | до 0.5 | 19 - 21 | 1.8 - 2.2 |  |  | 10.74 - 18.73 |  | 6.4 - 7.4 |  |  | Сплав прецизионный с заданными свойствами упругости | Сплав прецизионный с заданными свойствами упругости | [5 empty] | 39 - 41 |  |  | до 0.02 |  |  | до 0.02
84 | 766 | 40КНХМВТЮ | 40КНХМВТЮ | для заводных пружин наручных часов |  |  | 0.2 - 0.5 | до 0.05 | 18 - 20 | до 0.5 | 11.5 - 13 | 1.8 - 2.2 |  | 1.5 - 2 | 9.71 - 19 |  | 3 - 4 |  |  | Сплав прецизионный с заданными свойствами упругости | Сплав прецизионный с заданными свойствами упругости |  |  |  | 6 - 7 |  | 39 - 41 |  |  | до 0.02 |  |  | до 0.02
85 | 727 | 42НХТЮА | 42НХТЮА | для волосковых спиралей часовых механизмов |  |  | 0.6 - 1 | до 0.05 | 41.5 - 43.5 | 0.4 - 0.7 | 5 - 5.6 | 0.3 - 0.6 |  | 2.3 - 2.9 | 45.61 - 49.9 |  |  |  |  | Сплав прецизионный с заданными свойствами упругости | Сплав прецизионный с заданными свойствами упругости | [8 empty] | до 0.02 |  |  | до 0.02
86 | 726 | 42НХТЮ | 42НХТЮ | для упругих чувствительных элементов, работающих при температуре до 100 град.С |  |  | 0.5 - 1 | до 0.05 | 41.5 - 43.5 | 0.5 - 0.8 | 5.3 - 5.9 | 0.5 - 0.8 |  | 2.4 - 3 | 44.91 - 49.3 |  |  |  |  | Сплав прецизионный с заданными свойствами упругости | Сплав прецизионный с заданными свойствами упругости | [8 empty] | до 0.02 |  |  | до 0.02
87 | 987 | 43НКТЮ | 43НКТЮ | для упругих чувствительных элементов, работающих при температуре до 300 град.С |  |  | 0.8 - 1.2 | до 0.05 | 42.5 - 43.5 | 0.1 - 0.3 |  | 0.2 - 0.4 |  | 2.7 - 3.1 | 38.95 - 42.2 |  |  |  |  | Сплав прецизионный с заданными свойствами упругости | Сплав прецизионный с заданными свойствами упругости | [5 empty] | 11.5 - 12.5
88 | 728 | 44НХТЮ | 44НХТЮ | для упругих чувствительных элементов, работающих при температуре до 200 град.С |  |  | 0.4 - 0.8 | до 0.05 | 43.5 - 45.5 | 0.3 - 0.6 | 5 - 5.6 | 0.3 - 0.6 |  | 2.2 - 2.7 | 44.11 - 48.3 |  |  |  |  | Сплав прецизионный с заданными свойствами упругости | Сплав прецизионный с заданными свойствами упругости | [8 empty] | до 0.02 |  |  | до 0.02
89 | 729 | 68НХВКТЮ | 68НХВКТЮ ( другое обозначение 68НХВКТЮ-ВИ ) | для упругих чувствительных элементов, работающих при температуре от -196 до 500 град.С |  | до 0.07 | 1.3 - 1.8 | до 0.05 | 55.402 - 63.5 | до 0.4 | 18 - 20 | до 0.4 |  | 2.7 - 3.2 | до 1 |  |  |  | до 0.2 | Сплав прецизионный с заданными свойствами упругости | Сплав прецизионный с заданными свойствами упругости |  |  | B, Ce - расчет | 9 - 10.5 |  | 5.5 - 6.7 |  | до 0.2 | до 0.015 |  |  | до 0.01 |  | до 0.003 | [14 empty] | до 0.05
90 | 778 | Н50К10 | Н50К10 | для термодатчиков и термочувствительных элементов, работающих в интервале температур от 20 до 500 град.С |  |  |  | до 0.03 | 50 - 52 | до 0.15 |  | до 0.3 |  |  | 36.49 - 40 |  |  |  |  | Сплав прецизионный с высоким электрическим сопротивлением | Сплав прецизионный с высоким электрическим сопротивлением | [5 empty] | 10 - 11 |  |  | до 0.015 |  |  | до 0.015
91 | 989 | Х15Н60-ВИ | Х15Н60-ВИ | сплав жаростойкий |  |  | до 0.15 | до 0.05 | 55 - 61 | 0.4 - 1 | 15 - 18 | до 0.3 |  | до 0.05 | 19.43 - 29.6 |  |  |  |  | Сплав прецизионный с высоким электрическим сопротивлением | Сплав прецизионный с высоким электрическим сопротивлением | [8 empty] | до 0.01 |  |  | до 0.01
92 | 774 | Х15Н60 | Х15Н60 | для изготовления ответственных деталей внутривакуумных приборов, соединителей в изделиях электронной техники, для непрецизионных резисторов |  |  | до 0.2 | до 0.15 | 55 - 61 | 0.8 - 1.5 | 15 - 18 | до 1.5 |  | до 0.3 | 17.3 - 29.2 |  |  |  |  | Сплав прецизионный с высоким электрическим сопротивлением | Сплав прецизионный с высоким электрическим сопротивлением | [8 empty] | до 0.03 |  |  | до 0.02
93 | 834 | 97НЛ | 97НЛ | для токоведущих и силовых упругих чувствительных элементов, работающих при температуре до 300 град.С |  | до 0.1 | до 0.3 | до 0.03 | 96.05 - 97.9 | до 0.2 |  | до 0.3 |  |  | до 0.5 |  |  |  |  | Сплав прецизионный с заданными свойствами упругости | Сплав прецизионный с заданными свойствами упругости | [8 empty] | до 0.01 |  |  | до 0.01 | [11 empty] | 2.1 - 2.5
94 | 990 | Х13Ю4 | Х13Ю4 | для элементов сопротивления; сплав жаростойкий в окислительной атмосфере |  |  | 3.5 - 5.5 | до 0.15 | до 0.6 | до 1 | 12 - 15 | до 0.7 |  | до 0.3 | [5 empty] | Сплав прецизионный с высоким электрическим сопротивлением | Сплав прецизионный с высоким электрическим сопротивлением | [8 empty] | до 0.035 |  |  | до 0.025
95 | 773 | Х15Н60-Н | Х15Н60-Н | для нагревателей с предельной рабочей температурой 1100 град.С промышленных электропечей и различных электронагревательных устройств |  |  | до 0.2 | до 0.06 | 55 - 61 | 1 - 1.5 | 15 - 18 | до 0.6 |  | до 0.2 | 17.905 - 28.8 |  |  |  |  | Сплав прецизионный с высоким электрическим сопротивлением | Сплав прецизионный с высоким электрическим сопротивлением | [8 empty] | до 0.02 | 0.2 - 0.5 |  | до 0.015
96 | 768 | Н80ХЮД-ВИ | Н80ХЮД-ВИ | для прецизионных резисторов и тензорезисторов |  | 0.9 - 1.2 | 3.5 - 4 | до 0.03 | 73.702 - 76.6 | до 0.35 | 19 - 20 | до 0.2 |  |  | до 0.5 |  |  |  |  | Сплав прецизионный с высоким электрическим сопротивлением | Сплав прецизионный с высоким электрическим сопротивлением | [8 empty] | до 0.01 |  |  | до 0.008
97 | 772 | Х20Н73ЮМ-ВИ | Х20Н73ЮМ-ВИ | для прецизионных резисторов и тензорезисторов |  |  | 3.1 - 3.6 | до 0.05 | 70.88 - 75.1 | до 0.2 | 19 - 21 | до 0.3 |  | до 0.05 | 1.5 - 2 |  | 1.3 - 1.8 |  |  | Сплав прецизионный с высоким электрическим сопротивлением | Сплав прецизионный с высоким электрическим сопротивлением | [8 empty] | до 0.01 |  |  | до 0.01 | [16 empty] | до 0.1
98 | 776 | Х20Н80 | Х20Н80 | для изготовления ответственных деталей внутривакуумных приборов, соединителей в изделиях электронной техники, для непрецизионных резисторов |  |  | до 0.2 | до 0.1 | 72.65 - 79.1 | 0.9 - 1.5 | 20 - 23 | до 0.7 |  | до 0.3 | до 1.5 |  |  |  |  | Сплав прецизионный с высоким электрическим сопротивлением | Сплав прецизионный с высоким электрическим сопротивлением | [8 empty] | до 0.03 |  |  | до 0.02
99 | 767 | Х15Ю5 | Х15Ю5 | для резистивных элементов, а также для электронагревательных устройств |  |  | 4.5 - 5.5 | до 0.08 | до 0.6 | до 0.7 | 13.5 - 15.5 | до 0.7 |  | 0.2 - 0.6 | [5 empty] | Сплав прецизионный с высоким электрическим сопротивлением | Сплав прецизионный с высоким электрическим сопротивлением |  |  | Са, Ce - расчет | [5 empty] | до 0.03 |  |  | до 0.015 | [10 empty] | до 0.1 | [5 empty] | до 0.1
100 | 2394 | Х15Н60-Н-ВИ | Х15Н60-Н-ВИ | Для изготовления электронагревательных элементов промышленных электропечей и различных электронагревательных устройств с предельной рабочей температурой до 1150 °С и бытовых приборов; рекомендуется для нагревателей электротермического оборудования повышенной надежности. | Сплав жаростойкий в окислительной атмосфере, в азоте, аммиаке, неустойчив в атмосфере, содержащей серу и сернистые соединения, более жаропрочен, чем железохромалюминиевые сплавы. |  | до 0.2 | до 0.06 | 55 - 61 | 1 - 1.5 | 15 - 18 | до 0.6 |  | до 0.2 | 18.21 - 26 |  |  | до 0.1 |  | Сплав прецизионный с высоким электрическим сопротивлением | Сплав прецизионный с высоким электрическим сопротивлением | [8 empty] | до 0.02 |  |  | до 0.015 | [16 empty] | до 0.1
101 | 775 | Х20Н80-Н | Х20Н80-Н | для нагревателей с предельной рабочей температурой 1200 град.С промышленных электропечей и различных электронагревательных устройств |  |  | до 0.2 | до 0.06 | 72.905 - 78.8 | 1 - 1.5 | 20 - 23 | до 0.6 |  | до 0.2 | до 1 |  |  |  |  | Сплав прецизионный с высоким электрическим сопротивлением | Сплав прецизионный с высоким электрическим сопротивлением | [8 empty] | до 0.02 | 0.2 - 0.5 |  | до 0.015
102 | 777 | Х20Н80-ВИ | Х20Н80-ВИ | для изготовления ответственных деталей внутривакуумных приборов, соединителей в изделиях электронной техники, для непрецизионных резисторов |  |  | 0.015 - 0.15 | до 0.05 | 73.93 - 79.585 | 0.4 - 1 | 20 - 23 | до 0.3 |  | до 0.05 | до 1.5 |  |  |  |  | Сплав прецизионный с высоким электрическим сопротивлением | Сплав прецизионный с высоким электрическим сопротивлением | [8 empty] | до 0.01 |  |  | до 0.01
103 | 769 | Х23Ю5 | Х23Ю5 | для резистивных элементов, а также для электронагревательных устройств |  |  | 4.6 - 5.3 | до 0.05 | до 0.6 | до 0.6 | 21.5 - 23.5 | до 0.3 |  | 0.15 - 0.4 | [5 empty] | Сплав прецизионный с высоким электрическим сопротивлением | Сплав прецизионный с высоким электрическим сопротивлением |  |  | Са, Ce - расчет | [5 empty] | до 0.02 |  |  | до 0.015 | [10 empty] | до 0.1 | [5 empty] | до 0.1
104 | 2395 | Х20Н80-Н-ВИ | Х20Н80-Н-ВИ | Для изготовления электронагревательных элементов промышленных электропечей и различных электронагревательных устройств с предельной рабочей температурой до 1220 °С и бытовых приборов. Сплав Х20Н80-Н-ВИ рекомендуется для нагревателей электротермического оборудования повышенной надежности. | Сплав жаростойкий в окислительной атмосфере, в азоте, аммиаке, неустойчив в атмосфере, содержащей серу и сернистые соединения, более жаропрочен, чем железохромалюминиевые сплавы. |  | до 0.2 | до 0.05 | 73.2 - 76 | 1 - 1.5 | 20 - 23 | до 0.6 |  | до 0.2 | до 1 |  |  | до 0.12 |  | Сплав прецизионный с высоким электрическим сопротивлением | Сплав прецизионный с высоким электрическим сопротивлением | [8 empty] | до 0.02 |  |  | до 0.015 | [16 empty] | до 0.1
105 | 779 | Х23Ю5Т | Х23Ю5Т | для нагревательных элементов с с предельной рабочей температурой 1400 град.С в промышленных и лабораторных печах |  |  | 5 - 5.8 | до 0.05 | до 0.6 | до 0.5 | 22 - 24 | до 0.3 |  | 0.2 - 0.5 | [5 empty] | Сплав прецизионный с высоким электрическим сопротивлением | Сплав прецизионный с высоким электрическим сопротивлением |  |  | Ca, Ce расчет | [5 empty] | до 0.03 |  |  | до 0.015 | [10 empty] | до 0.1 | [5 empty] | до 0.1
106 | 988 | Х25Н20 | Х25Н20 | для упругих чувствительных элементов, работающих при температуре до 950 град.С |  |  |  | до 0.15 | 17 - 20 | до 1 | 24 - 27 | до 2 |  |  | 49.8 - 59 |  |  |  |  | Сплав прецизионный с высоким электрическим сопротивлением | Сплав прецизионный с высоким электрическим сопротивлением | [8 empty] | до 0.03 |  |  | до 0.02
107 | 771 | ХН20ЮС | ХН20ЮС | для нагревателей с предельной рабочей температурой 1100 град.С промышленных электропечей и различных электронагревательных устройств |  |  | 1 - 1.5 | до 0.08 | 19.5 - 21.5 | 2 - 2.7 | 19 - 21 | 0.3 - 0.8 |  | до 0.2 | 51.77 - 58.2 |  |  |  |  | Сплав прецизионный с высоким электрическим сопротивлением | Сплав прецизионный с высоким электрическим сопротивлением |  |  | Са, Ce, Zr- расчет | [5 empty] | до 0.03 | до 0.2 |  | до 0.02 | [10 empty] | до 0.1 | [5 empty] | до 0.1
108 | 333 | Х27Ю5Т | Х27Ю5Т | для электронагревательных элементов печей с предельной рабочей температурой 1350 °С. |  |  | 5 - 5.8 | до 0.05 | до 0.6 | до 0.6 | 26 - 28 | до 0.3 |  | 0.15 - 0.4 | [5 empty] | Сплав прецизионный с высоким электрическим сопротивлением | Сплав прецизионный с высоким электрическим сопротивлением |  |  | Са, Ce,Ba - расчет | [5 empty] | до 0.02 |  |  | до 0.015 | [10 empty] | до 0.1 | [5 empty] | до 0.1 | [13 empty] | до 0.5
109 | 770 | ХН70Ю-Н | ХН70Ю-Н | для нагревателей с предельной рабочей температурой 1200 град.С промышленных электропечей |  |  | 3 - 3.8 | до 0.1 | 64.43 - 71 | до 0.8 | 26 - 28.9 | до 0.3 |  |  | до 1.5 |  |  |  |  | Сплав прецизионный с высоким электрическим сопротивлением | Сплав прецизионный с высоким электрическим сопротивлением |  |  | Ce,Ba - расчет | [5 empty] | до 0.02 |  |  | до 0.02 | [16 empty] | до 0.03 | [13 empty] | до 0.1
110 | 2122 | Мн87Н6 | Мн87Н6 | Применяется для легирования специальных сталей и сплавов, а также в химической промышленности |  |  |  | до 0.2 |  | до 1.8 |  | min 87 | [7 empty] | Марганец металлический и марганец азотированный | Марганец металлический и марганец азотированный | [8 empty] | до 0.07 |  |  | до 0.05 | [7 empty] | min 6
111 | 2121 | Мн92Н6 | Мн92Н6 | Применяется для легирования специальных сталей и сплавов, а также в химической промышленности |  |  |  | до 0.1 |  |  |  | min 92 | [7 empty] | Марганец металлический и марганец азотированный | Марганец металлический и марганец азотированный | [8 empty] | до 0.005 |  |  | до 0.1 | [7 empty] | min 6
112 | 2124 | Мн91Н2 | Мн91Н2 | Применяется для легирования специальных сталей и сплавов, а также в химической промышленности |  |  |  | до 0.2 |  | до 1.8 |  | min 91 | [7 empty] | Марганец металлический и марганец азотированный | Марганец металлический и марганец азотированный | [8 empty] | до 0.07 |  |  | до 0.05 | [7 empty] | min 2
113 | 2119 | Мн965 | Мн965 | Применяется для легирования специальных сталей и сплавов, а также в химической промышленности |  |  |  | до 0.1 |  | до 0.8 |  | min 96.5 | [7 empty] | Марганец металлический и марганец азотированный | Марганец металлический и марганец азотированный | [8 empty] | до 0.05 |  |  | до 0.05
114 | 2120 | Мн95 | Мн95 | Применяется для легирования специальных сталей и сплавов, а также в химической промышленности |  |  |  | до 0.2 |  | до 1.8 |  | min 95 | [7 empty] | Марганец металлический и марганец азотированный | Марганец металлический и марганец азотированный | [8 empty] | до 0.07 |  |  | до 0.05
115 | 2123 | Мн89Н4 | Мн89Н4 | Применяется для легирования специальных сталей и сплавов, а также в химической промышленности |  |  |  | до 0.2 |  | до 1.8 |  | min 89 | [7 empty] | Марганец металлический и марганец азотированный | Марганец металлический и марганец азотированный | [8 empty] | до 0.07 |  |  | до 0.05 | [7 empty] | min 4
116 | 2118 | Мн997 | Мн997 | Применяется для легирования специальных сталей и сплавов, а также в химической промышленности |  |  |  | до 0.06 |  |  |  | min 99.7 | [7 empty] | Марганец металлический и марганец азотированный | Марганец металлический и марганец азотированный | [8 empty] | до 0.005 |  |  | до 0.1
117 | 2105 | СК10 | СК10 | Применяется как активный комплексный раскислитель, дегазатор стали и литейного чугуна, эффективный десульфуратор. |  |  | до 1 | до 0.2 |  | min 45 | [9 empty] | Силикокальций | Силикокальций | [8 empty] | до 0.02 | [13 empty] | min 10
118 | 2106 | СК10Р | СК10Р | Применяется как активный комплексный раскислитель, дегазатор стали и литейного чугуна, эффективный десульфуратор. |  |  | до 1.5 | до 0.5 |  | min 50 | [9 empty] | Силикокальций | Силикокальций | [8 empty] | до 0.04 | [13 empty] | min 10
119 | 2117 | Мн998 | Мн998 | Применяется для легирования специальных сталей и сплавов, а также в химической промышленности |  |  |  | до 0.04 |  |  |  | min 99.8 | [7 empty] | Марганец металлический и марганец азотированный | Марганец металлический и марганец азотированный | [8 empty] | до 0.003 |  |  | до 0.03
120 | 2107 | СК15 | СК15 | Применяется как активный комплексный раскислитель, дегазатор стали и литейного чугуна, эффективный десульфуратор. |  |  | до 1 | до 0.2 |  | min 45 | [9 empty] | Силикокальций | Силикокальций | [8 empty] | до 0.02 | [13 empty] | min 15
121 | 2108 | СК15Р | СК15Р | Применяется как активный комплексный раскислитель, дегазатор стали и литейного чугуна, эффективный десульфуратор. |  |  | до 1.5 | до 0.5 |  | min 50 | [9 empty] | Силикокальций | Силикокальций | [8 empty] | до 0.04 | [13 empty] | min 15
122 | 2109 | СК20 | СК20 | Применяется как активный комплексный раскислитель, дегазатор стали и литейного чугуна, эффективный десульфуратор. |  |  | до 1 | до 0.5 |  | min 45 | [9 empty] | Силикокальций | Силикокальций | [8 empty] | до 0.02 | [13 empty] | min 20
123 | 2112 | СК25 | СК25 | Применяется как активный комплексный раскислитель, дегазатор стали и литейного чугуна, эффективный десульфуратор. |  |  | до 2 | до 0.5 |  | min 50 | [9 empty] | Силикокальций | Силикокальций | [8 empty] | до 0.02 | [13 empty] | min 25
124 | 2110 | СК20Р | СК20Р | Применяется как активный комплексный раскислитель, дегазатор стали и литейного чугуна, эффективный десульфуратор. |  |  | до 2 | до 1 |  | min 50 | [9 empty] | Силикокальций | Силикокальций | [8 empty] | до 0.04 | [13 empty] | min 20
125 | 2111 | СК25(ч) | СК25(ч) | Применяется как активный комплексный раскислитель, дегазатор стали и литейного чугуна, эффективный десульфуратор. |  |  | до 1 | до 0.2 |  | min 50 | [9 empty] | Силикокальций | Силикокальций | [8 empty] | до 0.02 | [13 empty] | min 25
126 | 2115 | СК30 | СК30 | Применяется как активный комплексный раскислитель, дегазатор стали и литейного чугуна, эффективный десульфуратор. |  |  | до 2 | до 0.5 |  | min 50 | [9 empty] | Силикокальций | Силикокальций | [8 empty] | до 0.02 | [13 empty] | min 30
127 | 2114 | СК30(ч) | СК30(ч) | Применяется как активный комплексный раскислитель, дегазатор стали и литейного чугуна, эффективный десульфуратор. |  |  | до 1 | до 0.2 |  | min 50 | [9 empty] | Силикокальций | Силикокальций | [8 empty] | до 0.02 | [13 empty] | min 30
128 | 2116 | СК30Р | СК30Р | Применяется как активный комплексный раскислитель, дегазатор стали и литейного чугуна, эффективный десульфуратор. |  |  | до 2 | до 1 |  | min 55 | [9 empty] | Силикокальций | Силикокальций | [8 empty] | до 0.04 | [13 empty] | min 30
129 | 2104 | ACr98 | ACr98 | В сталеплавильной и литейной промышленности для легирования специальных сталей и сплавов. | Хром металлический алюминотермический | до 0.04 | до 0.7 | до 0.05 |  | до 0.5 | min 98 |  |  |  | до 0.8 |  |  |  |  | Хром металлический | Хром металлический | [8 empty] | до 0.03 |  |  | до 0.04
130 | 2103 | ACr98.5 | ACr98.5 | В сталеплавильной и литейной промышленности для легирования специальных сталей и сплавов. | Хром металлический алюминотермический | до 0.01 | до 0.5 | до 0.03 |  | до 0.3 | min 98.5 |  | до 0.01 |  | до 0.5 |  |  |  |  | Хром металлический | Хром металлический | до 0.001 |  |  |  | до 0.006 |  |  |  | до 0.02 |  | до 0.008 | до 0.02 | [6 empty] | до 0.001 | до 0.05 | до 0.01
131 | 2113 | СК25Р | СК25Р | Применяется как активный комплексный раскислитель, дегазатор стали и литейного чугуна, эффективный десульфуратор. |  |  | до 2 | до 1 |  | min 55 | [9 empty] | Силикокальций | Силикокальций | [8 empty] | до 0.04 | [13 empty] | min 25
132 | 2100 | ECr99.2 | ECr99.2 | В сталеплавильной и литейной промышленности для легирования специальных сталей и сплавов. | Хром металлический электролитический | до 0.005 | до 0.005 | до 0.02 |  | до 0.01 | min 99.2 |  | до 0.005 |  | до 0.2 |  |  |  |  | Хром металлический | Хром металлический | до 0.003 |  |  |  | до 0.001 |  |  |  | до 0.005 |  | до 0.005 | до 0.03 | [6 empty] | до 0.003 | до 0.03 | до 0.005 | до 0.55 | [12 empty] | до 0.1
133 | 2102 | RECr99.6 | RECr99.6 | В сталеплавильной и литейной промышленности для легирования специальных сталей и сплавов. | Хром металлический рафинированный электролитический | до 0.005 | до 0.01 | до 0.05 |  | до 0.04 | min 99.6 |  |  |  | до 0.35 |  |  |  |  | Хром металлический | Хром металлический | до 0.001 | [7 empty] | до 0.005 |  |  | до 0.01 | [7 empty] | до 0.02 |  | до 0.05 | [12 empty] | до 0.001
134 | 2101 | RACr99 | RACr99 | В сталеплавильной и литейной промышленности для легирования специальных сталей и сплавов. | Хром металлический рафинированный алюминотермический | до 0.005 | до 0.3 | до 0.01 |  | до 0.1 | min 99 |  | до 0.005 |  | до 0.3 |  |  |  |  | Хром металлический | Хром металлический | до 0.005 |  |  |  | до 0.004 |  |  |  | до 0.01 |  | до 0.002 | до 0.01 | [6 empty] | до 0.0005 | до 0.01 | до 0.005
135 | 2099 | Х97.5 | Х97.5 | В сталеплавильной и литейной промышленности для легирования специальных сталей и сплавов. |  | до 0.05 | до 1.5 | до 0.05 |  | до 0.5 | min 97.5 |  |  |  | до 1.2 |  |  |  |  | Хром металлический | Хром металлический | [8 empty] | до 0.03 |  |  | до 0.04
136 | 2098 | Х98.5 | Х98.5 | В сталеплавильной и литейной промышленности для легирования специальных сталей и сплавов. |  | до 0.02 | до 0.7 | до 0.03 |  | до 0.4 | min 98.5 |  | до 0.01 |  | до 0.6 |  |  |  |  | Хром металлический | Хром металлический | до 0.001 |  |  |  | до 0.004 |  |  |  | до 0.02 |  | до 0.008 | до 0.02 | [6 empty] | до 0.0005 |  | до 0.01
137 | 2097 | Х99 | Х99 | В сталеплавильной и литейной промышленности для легирования специальных сталей и сплавов. |  | до 0.02 | до 0.5 | до 0.03 |  | до 0.2 | min 99 |  | до 0.01 |  | до 0.5 |  |  |  |  | Хром металлический | Хром металлический | до 0.001 |  |  |  | до 0.004 |  |  |  | до 0.02 |  | до 0.008 | до 0.02 | [6 empty] | до 0.0005 |  | до 0.01
138 | 2093 | Х99Н1 | Х99Н1 | В сталеплавильной и литейной промышленности для легирования специальных сталей и сплавов. |  | до 0.005 | до 0.5 | до 0.01 |  | до 0.2 | min 99 |  | до 0.005 |  | до 0.5 |  |  |  |  | Хром металлический | Хром металлический | до 0.0005 |  |  |  | до 0.004 |  |  |  | до 0.005 |  | до 0.002 | до 0.02 | [6 empty] | до 0.0004 | до 0.01 | до 0.01
139 | 2094 | Х99Н2 | Х99Н2 | В сталеплавильной и литейной промышленности для легирования специальных сталей и сплавов. |  | до 0.008 | до 0.2 | до 0.03 |  | до 0.2 | min 99 |  | до 0.006 |  | до 0.5 |  |  |  |  | Хром металлический | Хром металлический | до 0.0008 |  |  |  | до 0.004 | до 0.005 |  |  | до 0.01 |  | до 0.006 | до 0.02 | [6 empty] | до 0.0005 | до 0.02 | до 0.01
140 | 2095 | Х99Н4 | Х99Н4 | В сталеплавильной и литейной промышленности для легирования специальных сталей и сплавов. |  | до 0.01 | до 0.2 | до 0.03 |  | до 0.2 | min 99 |  | до 0.006 |  | до 0.5 |  |  |  |  | Хром металлический | Хром металлический | до 0.0008 |  |  |  | до 0.004 | до 0.005 |  |  | до 0.02 |  | до 0.008 | до 0.02 | [6 empty] | до 0.0005 | до 0.04 | до 0.01
141 | 2096 | Х99Н5 | Х99Н5 | В сталеплавильной и литейной промышленности для легирования специальных сталей и сплавов. |  | до 0.01 | до 0.5 | до 0.03 |  | до 0.2 | min 99 |  | до 0.006 |  | до 0.5 |  |  |  |  | Хром металлический | Хром металлический | до 0.0008 |  |  |  | до 0.004 |  |  |  | до 0.02 |  | до 0.008 | до 0.02 | [6 empty] | до 0.0005 | до 0.05 | до 0.01
142 | 2057 | ФБ12 | ФБ12 | Для легирования сталей, сплавов и чугунов, а также для изготовления покрытий сварочных электродов и наплавочных смесей. |  |  | до 10 |  |  | до 10 | [9 empty] | Ферробор | Ферробор | [13 empty] | min 12
143 | 2056 | ФБ17 | ФБ17 | Для легирования сталей, сплавов и чугунов, а также для изготовления покрытий сварочных электродов и наплавочных смесей. |  | до 0.1 | до 5 | до 0.2 |  | до 3 | [9 empty] | Ферробор | Ферробор | [8 empty] | до 0.03 |  |  | до 0.02 |  | min 17
144 | 2055 | ФБ20 | ФБ20 | Для легирования сталей, сплавов и чугунов, а также для изготовления покрытий сварочных электродов и наплавочных смесей. |  | до 0.05 | до 3 | до 0.05 |  | до 2 | [9 empty] | Ферробор | Ферробор | [8 empty] | до 0.02 |  |  | до 0.01 |  | min 20
145 | 2080 | FeV40 | FeV40 | Применяют при легировании стали, сплавов и чугунов для получения мелкокристаллической структуры, увеличения прочности и ударной вязкости, а также устойчивости стали к механическим и знакопеременным нагрузкам и повреждениям; для повышения прокаливаемости стали и ее стойкости против отпуска. |  |  | до 4 | до 0.3 |  | до 2 | [8 empty] | 35 - 50 | Феррованадий | Феррованадий | [8 empty] | до 0.1 |  |  | до 0.1
146 | 2081 | FeV60 | FeV60 | Применяют при легировании стали, сплавов и чугунов для получения мелкокристаллической структуры, увеличения прочности и ударной вязкости, а также устойчивости стали к механическим и знакопеременным нагрузкам и повреждениям; для повышения прокаливаемости стали и ее стойкости против отпуска. |  | до 0.1 | до 2.5 | до 0.3 |  | до 2 | [8 empty] | 50 - 65 | Феррованадий | Феррованадий | [8 empty] | до 0.06 |  |  | до 0.05 | [8 empty] | до 0.06
147 | 2058 | ФБ6 | ФБ6 | Для легирования сталей, сплавов и чугунов, а также для изготовления покрытий сварочных электродов и наплавочных смесей. |  |  | до 10 |  |  | до 10 | [9 empty] | Ферробор | Ферробор | [13 empty] | min 6
148 | 2082 | FeV80 | FeV80 | Применяют при легировании стали, сплавов и чугунов для получения мелкокристаллической структуры, увеличения прочности и ударной вязкости, а также устойчивости стали к механическим и знакопеременным нагрузкам и повреждениям; для повышения прокаливаемости стали и ее стойкости против отпуска. |  | до 0.1 | до 1.5 | до 0.3 | до 0.15 | до 2 |  | до 0.5 | [6 empty] | 75 - 85 | Феррованадий | Феррованадий | [8 empty] | до 0.06 |  |  | до 0.05 | [8 empty] | до 0.06
149 | 2083 | FeV80A112 | FeV80A112 | Применяют при легировании стали, сплавов и чугунов для получения мелкокристаллической структуры, увеличения прочности и ударной вязкости, а также устойчивости стали к механическим и знакопеременным нагрузкам и повреждениям; для повышения прокаливаемости стали и ее стойкости против отпуска. |  | до 0.1 | до 2 | до 0.2 | до 0.15 | до 1.5 |  | до 0.5 | [6 empty] | 75 - 85 | Феррованадий | Феррованадий | [8 empty] | до 0.06 |  |  | до 0.05 | [8 empty] | до 0.06
150 | 2090 | ФВд40У0.5 | ФВд40У0.5 | Применяют при легировании стали, сплавов и чугунов для получения мелкокристаллической структуры, увеличения прочности и ударной вязкости, а также устойчивости стали к механическим и знакопеременным нагрузкам и повреждениям; для повышения прокаливаемости стали и ее стойкости против отпуска. |  | до 0.4 | до 0.5 | до 0.5 |  | до 2 |  | до 2 | [6 empty] | 35 - 48 | Феррованадий | Феррованадий | [8 empty] | до 0.08 |  |  | до 0.05 | [8 empty] | до 0.03
151 | 2084 | FeV80A114 | FeV80A114 | Применяют при легировании стали, сплавов и чугунов для получения мелкокристаллической структуры, увеличения прочности и ударной вязкости, а также устойчивости стали к механическим и знакопеременным нагрузкам и повреждениям; для повышения прокаливаемости стали и ее стойкости против отпуска. |  | до 0.1 | до 4 | до 0.2 | до 0.15 | до 2 |  | до 0.5 | [6 empty] | 70 - 80 | Феррованадий | Феррованадий | [8 empty] | до 0.1 |  |  | до 0.1 | [8 empty] | до 0.1
152 | 2091 | ФВд40У0.75 | ФВд40У0.75 | Применяют при легировании стали, сплавов и чугунов для получения мелкокристаллической структуры, увеличения прочности и ударной вязкости, а также устойчивости стали к механическим и знакопеременным нагрузкам и повреждениям; для повышения прокаливаемости стали и ее стойкости против отпуска. |  | до 0.4 | до 0.5 | до 0.75 |  | до 2 |  | до 4 | [6 empty] | 35 - 48 | Феррованадий | Феррованадий | [8 empty] | до 0.08 |  |  | до 0.05 | [8 empty] | до 0.03
153 | 2092 | ФВд40У1 | ФВд40У1 | Применяют при легировании стали, сплавов и чугунов для получения мелкокристаллической структуры, увеличения прочности и ударной вязкости, а также устойчивости стали к механическим и знакопеременным нагрузкам и повреждениям; для повышения прокаливаемости стали и ее стойкости против отпуска. |  | до 0.4 | до 0.5 | до 1 |  | до 2 |  | до 6 | [6 empty] | 35 - 48 | Феррованадий | Феррованадий | [8 empty] | до 0.1 |  |  | до 0.05 | [8 empty] | до 0.03
154 | 2085 | ФВд50У0.4 | ФВд50У0.4 | Применяют при легировании стали, сплавов и чугунов для получения мелкокристаллической структуры, увеличения прочности и ударной вязкости, а также устойчивости стали к механическим и знакопеременным нагрузкам и повреждениям; для повышения прокаливаемости стали и ее стойкости против отпуска. |  | до 0.2 | до 0.2 | до 0.4 |  | до 1.8 |  | до 2.7 | [6 empty] | 48 - 60 | Феррованадий | Феррованадий | [8 empty] | до 0.07 |  |  | до 0.02 | [8 empty] | до 0.01
155 | 2088 | ФВд50У0.3 | ФВд50У0.3 | Применяют при легировании стали, сплавов и чугунов для получения мелкокристаллической структуры, увеличения прочности и ударной вязкости, а также устойчивости стали к механическим и знакопеременным нагрузкам и повреждениям; для повышения прокаливаемости стали и ее стойкости против отпуска. |  | до 0.2 | до 2.5 | до 0.3 |  | до 2 |  | до 0.2 | [6 empty] | min 50 | Феррованадий | Феррованадий | [8 empty] | до 0.1 |  |  | до 0.1 | [8 empty] | до 0.05
156 | 2089 | ФВд50У0.75 | ФВд50У0.75 | Применяют при легировании стали, сплавов и чугунов для получения мелкокристаллической структуры, увеличения прочности и ударной вязкости, а также устойчивости стали к механическим и знакопеременным нагрузкам и повреждениям; для повышения прокаливаемости стали и ее стойкости против отпуска. |  | до 0.2 | до 2.5 | до 0.75 |  | до 2 |  | до 0.2 | [6 empty] | min 50 | Феррованадий | Феррованадий | [8 empty] | до 0.1 |  |  | до 0.1 | [8 empty] | до 0.05
157 | 2087 | ФВд50У0.6 | ФВд50У0.6 | Применяют при легировании стали, сплавов и чугунов для получения мелкокристаллической структуры, увеличения прочности и ударной вязкости, а также устойчивости стали к механическим и знакопеременным нагрузкам и повреждениям; для повышения прокаливаемости стали и ее стойкости против отпуска. |  | до 0.2 | до 0.3 | до 0.6 |  | до 2 |  | до 5 | [6 empty] | 48 - 60 | Феррованадий | Феррованадий | [8 empty] | до 0.07 |  |  | до 0.03 | [8 empty] | до 0.02
158 | 2086 | ФВд50У0.5 | ФВд50У0.5 | Применяют при легировании стали, сплавов и чугунов для получения мелкокристаллической структуры, увеличения прочности и ударной вязкости, а также устойчивости стали к механическим и знакопеременным нагрузкам и повреждениям; для повышения прокаливаемости стали и ее стойкости против отпуска. |  | до 0.2 | до 0.3 | до 0.5 |  | до 2 |  | до 4 | [6 empty] | 48 - 60 | Феррованадий | Феррованадий | [8 empty] | до 0.07 |  |  | до 0.02 | [8 empty] | до 0.01
159 | 2065 | FeW80 | FeW80 | Применяется в сталеплавильной и литейной промышленности для легирования инструментальных, жаропрочных, магнитных и некоторых конструкционных сталей и сплавов. |  | до 0.25 | до 0.1 | до 1 |  | до 1 |  | до 0.6 |  |  |  |  | до 1 |  |  | Ферровольфрам | Ферровольфрам |  |  |  | 70 - 85 | до 0.1 |  |  |  | до 0.06 |  | до 0.05 | до 0.05 | [8 empty] | до 0.1
160 | 2064 | ФВ65 | ФВ65 | Применяется в сталеплавильной и литейной промышленности для легирования инструментальных, жаропрочных, магнитных и некоторых конструкционных сталей и сплавов. |  | до 0.3 |  | до 0.7 |  | до 1.2 |  | до 0.6 |  |  |  |  | до 6 |  |  | Ферровольфрам | Ферровольфрам |  |  |  | min 65 | до 0.2 |  |  |  | до 0.1 |  |  | до 0.15 | [8 empty] | до 0.08
161 | 2066 | FeW80LC | FeW80LC | Применяется в сталеплавильной и литейной промышленности для легирования инструментальных, жаропрочных, магнитных и некоторых конструкционных сталей и сплавов. |  | до 0.2 | до 1 | до 0.1 |  | до 1 |  | до 1 |  |  |  |  | до 0.5 |  |  | Ферровольфрам | Ферровольфрам |  |  |  | 70 - 85 | до 0.1 |  |  |  | до 0.08 |  | до 0.05 | до 0.05 | [8 empty] | до 0.1
162 | 2063 | ФВ70 | ФВ70 | Применяется в сталеплавильной и литейной промышленности для легирования инструментальных, жаропрочных, магнитных и некоторых конструкционных сталей и сплавов. |  | до 0.2 |  | до 0.5 |  | до 0.8 |  | до 0.5 |  |  |  |  | до 2 |  |  | Ферровольфрам | Ферровольфрам |  |  |  | min 70 | до 0.1 |  |  |  | до 0.06 |  |  | до 0.1 | [8 empty] | до 0.05
163 | 2060 | ФВ75(а) | ФВ75(а) | Применяется в сталеплавильной и литейной промышленности для легирования инструментальных, жаропрочных, магнитных и некоторых конструкционных сталей и сплавов. |  | до 0.2 | до 5 | до 0.15 |  | до 1.1 |  | до 0.2 |  |  |  |  | до 7 |  |  | Ферровольфрам | Ферровольфрам |  |  |  | min 75 | до 0.05 |  |  |  | до 0.04 |  |  | до 0.04 | [8 empty] | до 0.05
164 | 2062 | ФВ72 | ФВ72 | Применяется в сталеплавильной и литейной промышленности для легирования инструментальных, жаропрочных, магнитных и некоторых конструкционных сталей и сплавов. |  | до 0.15 |  | до 0.3 |  | до 0.5 |  | до 0.4 |  |  |  |  | до 1 |  |  | Ферровольфрам | Ферровольфрам | до 0.02 |  |  | min 72 | до 0.08 |  |  |  | до 0.04 |  | до 0.02 | до 0.08 | [6 empty] | до 0.02 |  | до 0.04
165 | 2059 | ФВ80(а) | ФВ80(а) | Применяется в сталеплавильной и литейной промышленности для легирования инструментальных, жаропрочных, магнитных и некоторых конструкционных сталей и сплавов. |  | до 0.1 | до 3 | до 0.1 |  | до 0.8 |  | до 0.2 |  |  |  |  | до 6 |  |  | Ферровольфрам | Ферровольфрам | до 0.01 |  |  | min 80 | до 0.04 |  |  |  | до 0.03 |  | до 0.01 | до 0.02 | [6 empty] | до 0.01 |  | до 0.04
166 | 1957 | FeMn70C05N5 | FeMn70C05N5 | В металлургической и литейной промышленности | Азотированный спеченный ферромарганец |  |  | 0.1 - 0.5 |  | до 2 |  | до 69 | [7 empty] | Ферромарганец | Ферромарганец | [8 empty] | до 0.3 |  |  | до 0.03 | [7 empty] | 4 - 8
167 | 2061 | ФВ70(а) | ФВ70(а) | Применяется в сталеплавильной и литейной промышленности для легирования инструментальных, жаропрочных, магнитных и некоторых конструкционных сталей и сплавов. |  | до 0.3 | до 6 | до 0.2 |  | до 2 |  | до 0.3 |  |  |  |  | до 7 |  |  | Ферровольфрам | Ферровольфрам |  |  |  | min 70 | до 0.08 |  |  |  | до 0.06 |  |  | до 0.06 | [8 empty] | до 0.06
168 | 1958 | FeMn70C10N5 | FeMn70C10N5 | В металлургической и литейной промышленности | Азотированный спеченный ферромарганец |  |  | 0.5 - 2 |  | до 2 |  | до 69 | [7 empty] | Ферромарганец | Ферромарганец | [8 empty] | до 0.35 |  |  | до 0.03 | [7 empty] | 4 - 8
169 | 1959 | FeMn70C05N5LP | FeMn70C05N5LP | В металлургической и литейной промышленности | Азотированный спеченный ферромарганец |  |  | 0.1 - 0.5 |  | до 2 |  | до 69 | [7 empty] | Ферромарганец | Ферромарганец | [8 empty] | до 0.15 |  |  | до 0.03 | [7 empty] | 4 - 8
170 | 1960 | FeMn70C10N5LP | FeMn70C10N5LP | В металлургической и литейной промышленности | Азотированный спеченный ферромарганец |  |  | 0.5 - 2 |  | до 2 |  | до 69 | [7 empty] | Ферромарганец | Ферромарганец | [8 empty] | до 0.2 |  |  | до 0.03 | [7 empty] | 4 - 8
171 | 1928 | FeMn75C80HP | FeMn75C80HP | В металлургической и литейной промышленности для легирования стали и её раскисления | Высокоуглеродистый ферромарганец |  |  | до 8 |  | до 2 |  | 70 - 82 | [7 empty] | Ферромарганец | Ферромарганец | [8 empty] | до 0.35 |  |  | до 0.03
172 | 1930 | FeMn75C80LP | FeMn75C80LP | В металлургической и литейной промышленности для легирования стали и её раскисления | Высокоуглеродистый ферромарганец |  |  | до 8 |  | до 2 |  | 70 - 82 | [7 empty] | Ферромарганец | Ферромарганец | [8 empty] | до 0.15 |  |  | до 0.03
173 | 1929 | FeMn75C80MP | FeMn75C80MP | В металлургической и литейной промышленности для легирования стали и её раскисления | Высокоуглеродистый ферромарганец |  |  | до 8 |  | до 2 |  | 70 - 82 | [7 empty] | Ферромарганец | Ферромарганец | [8 empty] | до 0.25 |  |  | до 0.03
174 | 1927 | FeMn75C80VHP | FeMn75C80VHP | В металлургической и литейной промышленности для легирования стали и её раскисления | Высокоуглеродистый ферромарганец |  |  | до 8 |  | до 2 |  | 70 - 82 | [7 empty] | Ферромарганец | Ферромарганец | [8 empty] | до 0.5 |  |  | до 0.03
175 | 1946 | FeMn80C01 | FeMn80C01 | В металлургической и литейной промышленности для легирования стали и её раскисления | Малоуглеродистый ферромарганец |  |  | до 0.1 |  | до 2 |  | 75 - 85 | [7 empty] | Ферромарганец | Ферромарганец | [8 empty] | до 0.3 |  |  | до 0.03
176 | 1931 | FeMn75C80VLP | FeMn75C80VLP | В металлургической и литейной промышленности для легирования стали и её раскисления | Высокоуглеродистый ферромарганец |  |  | до 8 |  | до 2 |  | 70 - 82 | [7 empty] | Ферромарганец | Ферромарганец | [8 empty] | до 0.1 |  |  | до 0.03
177 | 1944 | FeMn80C05 | FeMn80C05 | В металлургической и литейной промышленности для легирования стали и её раскисления | Малоуглеродистый ферромарганец |  |  | 0.1 - 0.5 |  | до 2 |  | 75 - 85 | [7 empty] | Ферромарганец | Ферромарганец | [8 empty] | до 0.3 |  |  | до 0.03
178 | 1945 | FeMn80C05LP | FeMn80C05LP | В металлургической и литейной промышленности для легирования стали и её раскисления | Малоуглеродистый ферромарганец |  |  | 0.1 - 0.5 |  | до 2 |  | 75 - 85 | [7 empty] | Ферромарганец | Ферромарганец | [8 empty] | до 0.15 |  |  | до 0.03
179 | 1947 | FeMn80C01LP | FeMn80C01LP | В металлургической и литейной промышленности для легирования стали и её раскисления | Малоуглеродистый ферромарганец |  |  | до 0.1 |  | до 2 |  | 75 - 85 | [7 empty] | Ферромарганец | Ферромарганец | [8 empty] | до 0.15 |  |  | до 0.03
180 | 1956 | FeMn80C05N2 | FeMn80C05N2 | В металлургической и литейной промышленности | Азотированный плавленный ферромарганец |  |  | 0.1 - 0.5 |  | до 2 |  | до 80 | [7 empty] | Ферромарганец | Ферромарганец | [8 empty] | до 0.15 |  |  | до 0.03 | [7 empty] | 1.5 - 2.5
181 | 1936 | FeMn80C10 | FeMn80C10 | В металлургической и литейной промышленности для легирования стали и её раскисления | Среднеуглеродистый ферромарганец |  |  | 0.5 - 1 |  | до 2 |  | 75 - 85 | [7 empty] | Ферромарганец | Ферромарганец | [8 empty] | до 0.35 |  |  | до 0.03
182 | 1937 | FeMn80C10LP | FeMn80C10LP | В металлургической и литейной промышленности для легирования стали и её раскисления | Среднеуглеродистый ферромарганец |  |  | 0.5 - 1 |  | до 2 |  | 75 - 85 | [7 empty] | Ферромарганец | Ферромарганец | [8 empty] | до 0.2 |  |  | до 0.03
183 | 1934 | FeMn80C15 | FeMn80C15 | В металлургической и литейной промышленности для легирования стали и её раскисления | Среднеуглеродистый ферромарганец |  |  | 1 - 1.5 |  | до 2 |  | 75 - 85 | [7 empty] | Ферромарганец | Ферромарганец | [8 empty] | до 0.35 |  |  | до 0.03
184 | 1935 | FeMn80C15LP | FeMn80C15LP | В металлургической и литейной промышленности для легирования стали и её раскисления | Среднеуглеродистый ферромарганец |  |  | 1 - 1.5 |  | до 2 |  | 75 - 85 | [7 empty] | Ферромарганец | Ферромарганец | [8 empty] | до 0.2 |  |  | до 0.03
185 | 1932 | FeMn80C20 | FeMn80C20 | В металлургической и литейной промышленности для легирования стали и её раскисления | Среднеуглеродистый ферромарганец |  |  | 1.5 - 2 |  | до 2 |  | 75 - 85 | [7 empty] | Ферромарганец | Ферромарганец | [8 empty] | до 0.35 |  |  | до 0.03
186 | 1933 | FeMn80C20LP | FeMn80C20LP | В металлургической и литейной промышленности для легирования стали и её раскисления | Среднеуглеродистый ферромарганец |  |  | 1.5 - 2 |  | до 2 |  | 75 - 85 | [7 empty] | Ферромарганец | Ферромарганец | [8 empty] | до 0.2 |  |  | до 0.03
187 | 1950 | FeMn90C01 | FeMn90C01 | В металлургической и литейной промышленности для легирования стали и её раскисления | Малоуглеродистый ферромарганец |  |  | до 0.1 |  | до 2 |  | 85 - 95 | [7 empty] | Ферромарганец | Ферромарганец | [8 empty] | до 0.3 |  |  | до 0.03
188 | 1951 | FeMn90C01LP | FeMn90C01LP | В металлургической и литейной промышленности для легирования стали и её раскисления | Малоуглеродистый ферромарганец |  |  | до 0.1 |  | до 2 |  | 85 - 95 | [7 empty] | Ферромарганец | Ферромарганец | [8 empty] | до 0.15 |  |  | до 0.03
189 | 1948 | FeMn90C05 | FeMn90C05 | В металлургической и литейной промышленности для легирования стали и её раскисления | Малоуглеродистый ферромарганец |  |  | 0.1 - 0.5 |  | до 2 |  | 85 - 95 | [7 empty] | Ферромарганец | Ферромарганец | [8 empty] | до 0.3 |  |  | до 0.03
190 | 1942 | FeMn90C10 | FeMn90C10 | В металлургической и литейной промышленности для легирования стали и её раскисления | Среднеуглеродистый ферромарганец |  |  | 0.5 - 1 |  | до 2 |  | 85 - 95 | [7 empty] | Ферромарганец | Ферромарганец | [8 empty] | до 0.35 |  |  | до 0.03
191 | 1943 | FeMn90C10LP | FeMn90C10LP | В металлургической и литейной промышленности для легирования стали и её раскисления | Среднеуглеродистый ферромарганец |  |  | 0.5 - 1 |  | до 2 |  | 85 - 95 | [7 empty] | Ферромарганец | Ферромарганец | [8 empty] | до 0.2 |  |  | до 0.03
192 | 1949 | FeMn90C05LP | FeMn90C05LP | В металлургической и литейной промышленности для легирования стали и её раскисления | Малоуглеродистый ферромарганец |  |  | 0.1 - 0.5 |  | до 2 |  | 85 - 95 | [7 empty] | Ферромарганец | Ферромарганец | [8 empty] | до 0.15 |  |  | до 0.03
193 | 1940 | FeMn90C15 | FeMn90C15 | В металлургической и литейной промышленности для легирования стали и её раскисления | Среднеуглеродистый ферромарганец |  |  | 1 - 1.5 |  | до 2 |  | 85 - 95 | [7 empty] | Ферромарганец | Ферромарганец | [8 empty] | до 0.35 |  |  | до 0.03
194 | 1941 | FeMn90C15LP | FeMn90C15LP | В металлургической и литейной промышленности для легирования стали и её раскисления | Среднеуглеродистый ферромарганец |  |  | 1 - 1.5 |  | до 2 |  | 85 - 95 | [7 empty] | Ферромарганец | Ферромарганец | [8 empty] | до 0.2 |  |  | до 0.03
195 | 1938 | FeMn90C20 | FeMn90C20 | В металлургической и литейной промышленности для легирования стали и её раскисления | Среднеуглеродистый ферромарганец |  |  | 1.5 - 2 |  | до 2 |  | 85 - 95 | [7 empty] | Ферромарганец | Ферромарганец | [8 empty] | до 0.35 |  |  | до 0.03
196 | 1926 | ФМн70(А) | ФМн70(А) | В металлургической и литейной промышленности для легирования стали и её раскисления | Высокоуглеродистый ферромарганец |  |  | до 7 |  | до 6 |  | 65 - 75 | [7 empty] | Ферромарганец | Ферромарганец | [8 empty] | до 0.3 |  |  | до 0.02
197 | 1939 | FeMn90C20LP | FeMn90C20LP | В металлургической и литейной промышленности для легирования стали и её раскисления | Среднеуглеродистый ферромарганец |  |  | 1.5 - 2 |  | до 2 |  | 85 - 95 | [7 empty] | Ферромарганец | Ферромарганец | [8 empty] | до 0.2 |  |  | до 0.03
198 | 1925 | ФМн78(А) | ФМн78(А) | В металлургической и литейной промышленности для легирования стали и её раскисления | Высокоуглеродистый ферромарганец |  |  | до 7 |  | до 6 |  | 75 - 82 | [7 empty] | Ферромарганец | Ферромарганец | [8 empty] | до 0.05 |  |  | до 0.02
199 | 1924 | ФМн88(А) | ФМн88(А) | В металлургической и литейной промышленности для легирования стали и её раскисления | Среднеуглеродистый ферромарганец |  |  | до 2 |  | до 3 |  | 85 - 95 | [7 empty] | Ферромарганец | Ферромарганец | [8 empty] | до 0.1 |  |  | до 0.02
200 | 1953 | ФМн78(Б) | ФМн78(Б) | В металлургической и литейной промышленности для легирования стали и её раскисления | Высокоуглеродистый ферромарганец |  |  | до 7 |  | до 6 |  | 75 - 82 | [7 empty] | Ферромарганец | Ферромарганец | [8 empty] | до 0.7 |  |  | до 0.02
201 | 1923 | ФМн90(А) | ФМн90(А) | В металлургической и литейной промышленности для легирования стали и её раскисления | Низкоуглеродистый ферромарганец |  |  | до 0.5 |  | до 1.8 |  | 85 - 95 | [7 empty] | Ферромарганец | Ферромарганец | [8 empty] | до 0.05 |  |  | до 0.02
202 | 1954 | ФМн88(Б) | ФМн88(Б) | В металлургической и литейной промышленности для легирования стали и её раскисления | Среднеуглеродистый ферромарганец |  |  | до 2 |  | до 3 |  | 85 - 95 | [7 empty] | Ферромарганец | Ферромарганец | [8 empty] | до 0.4 |  |  | до 0.02
203 | 1955 | ФМн90(Б) | ФМн90(Б) | В металлургической и литейной промышленности для легирования стали и её раскисления | Низкоуглеродистый ферромарганец |  |  | до 0.5 |  | до 1.8 |  | 85 - 95 | [7 empty] | Ферромарганец | Ферромарганец | [8 empty] | до 0.3 |  |  | до 0.02
204 | 1952 | ФМн70(Б) | ФМн70(Б) | В металлургической и литейной промышленности для легирования стали и её раскисления | Высокоуглеродистый ферромарганец |  |  | до 7 |  | до 6 |  | 65 - 75 | [7 empty] | Ферромарганец | Ферромарганец | [8 empty] | до 0.7 |  |  | до 0.02
205 | 1983 | FeMo60 | FeMo60 | Применяется в сталеплавильной и литейной промышленности в качестве легирующего элемента для придания однородной мелкокристаллической структуры стали; улучшает закаливаемость и прокаливаемость стали, увеличивает её вязкость, ликвидирует отпускную хрупкость хромоникелевой стали, способствует сохранению свойств стали при высоких температурах; добавка ферромолибдена в чугун увеличивает его прочность и сопротивление износу. |  | до 0.5 |  | до 0.1 |  | до 1 | [6 empty] | 55 - 65 |  |  | Ферромолибден | Ферромолибден | [8 empty] | до 0.05 |  |  | до 0.1
206 | 1984 | FeMo60Cu1 | FeMo60Cu1 | Применяется в сталеплавильной и литейной промышленности в качестве легирующего элемента для придания однородной мелкокристаллической структуры стали; улучшает закаливаемость и прокаливаемость стали, увеличивает её вязкость, ликвидирует отпускную хрупкость хромоникелевой стали, способствует сохранению свойств стали при высоких температурах; добавка ферромолибдена в чугун увеличивает его прочность и сопротивление износу. |  | до 1 |  | до 0.1 |  | до 1.5 | [6 empty] | 55 - 65 |  |  | Ферромолибден | Ферромолибден | [8 empty] | до 0.05 |  |  | до 0.1
207 | 1985 | FeMo60Cu1.5 | FeMo60Cu1.5 | Применяется в сталеплавильной и литейной промышленности в качестве легирующего элемента для придания однородной мелкокристаллической структуры стали; улучшает закаливаемость и прокаливаемость стали, увеличивает её вязкость, ликвидирует отпускную хрупкость хромоникелевой стали, способствует сохранению свойств стали при высоких температурах; добавка ферромолибдена в чугун увеличивает его прочность и сопротивление износу. |  | до 1.5 |  | до 0.5 |  | до 2 | [6 empty] | 55 - 65 |  |  | Ферромолибден | Ферромолибден | [8 empty] | до 0.05 |  |  | до 0.15
208 | 1986 | FeMo70 | FeMo70 | Применяется в сталеплавильной и литейной промышленности в качестве легирующего элемента для придания однородной мелкокристаллической структуры стали; улучшает закаливаемость и прокаливаемость стали, увеличивает её вязкость, ликвидирует отпускную хрупкость хромоникелевой стали, способствует сохранению свойств стали при высоких температурах; добавка ферромолибдена в чугун увеличивает его прочность и сопротивление износу. |  | до 0.5 |  | до 0.1 |  | до 1.5 | [6 empty] | 65 - 75 |  |  | Ферромолибден | Ферромолибден | [8 empty] | до 0.05 |  |  | до 0.1
209 | 1987 | FeMo70Cu1 | FeMo70Cu1 | Применяется в сталеплавильной и литейной промышленности в качестве легирующего элемента для придания однородной мелкокристаллической структуры стали; улучшает закаливаемость и прокаливаемость стали, увеличивает её вязкость, ликвидирует отпускную хрупкость хромоникелевой стали, способствует сохранению свойств стали при высоких температурах; добавка ферромолибдена в чугун увеличивает его прочность и сопротивление износу. |  | до 1 |  | до 0.1 |  | до 2 | [6 empty] | 65 - 75 |  |  | Ферромолибден | Ферромолибден | [8 empty] | до 0.05 |  |  | до 0.1
210 | 1988 | FeMo70Cu1.5 | FeMo70Cu1.5 | Применяется в сталеплавильной и литейной промышленности в качестве легирующего элемента для придания однородной мелкокристаллической структуры стали; улучшает закаливаемость и прокаливаемость стали, увеличивает её вязкость, ликвидирует отпускную хрупкость хромоникелевой стали, способствует сохранению свойств стали при высоких температурах; добавка ферромолибдена в чугун увеличивает его прочность и сопротивление износу. |  | до 1.5 |  | до 0.1 |  | до 2.5 | [6 empty] | 65 - 75 |  |  | Ферромолибден | Ферромолибден | [8 empty] | до 0.1 |  |  | до 0.2
211 | 1994 | ФМо50 | ФМо50 | Применяется в сталеплавильной и литейной промышленности в качестве легирующего элемента для придания однородной мелкокристаллической структуры стали; улучшает закаливаемость и прокаливаемость стали, увеличивает её вязкость, ликвидирует отпускную хрупкость хромоникелевой стали, способствует сохранению свойств стали при высоких температурах; добавка ферромолибдена в чугун увеличивает его прочность и сопротивление износу. |  | до 2 |  | до 0.5 |  | до 3 | [6 empty] | min 50 |  |  | Ферромолибден | Ферромолибден |  |  |  |  | до 0.1 |  |  |  | до 0.1 |  | до 0.1 | до 0.5
212 | 1993 | ФМо55 | ФМо55 | Применяется в сталеплавильной и литейной промышленности в качестве легирующего элемента для придания однородной мелкокристаллической структуры стали; улучшает закаливаемость и прокаливаемость стали, увеличивает её вязкость, ликвидирует отпускную хрупкость хромоникелевой стали, способствует сохранению свойств стали при высоких температурах; добавка ферромолибдена в чугун увеличивает его прочность и сопротивление износу. |  | до 1 |  | до 0.1 |  | до 1.5 | [6 empty] | min 55 |  |  | Ферромолибден | Ферромолибден |  |  |  | до 0.8 | до 0.05 |  |  |  | до 0.1 |  | до 0.05 | до 0.15
213 | 1992 | ФМо58 | ФМо58 | Применяется в сталеплавильной и литейной промышленности в качестве легирующего элемента для придания однородной мелкокристаллической структуры стали; улучшает закаливаемость и прокаливаемость стали, увеличивает её вязкость, ликвидирует отпускную хрупкость хромоникелевой стали, способствует сохранению свойств стали при высоких температурах; добавка ферромолибдена в чугун увеличивает его прочность и сопротивление износу. |  | до 0.8 |  | до 0.08 |  | до 1 |  |  | до 0.01 |  |  |  | min 58 |  |  | Ферромолибден | Ферромолибден | до 0.01 |  |  | до 0.5 | до 0.02 |  |  |  | до 0.05 |  | до 0.02 | до 0.12 | [6 empty] | до 0.01 |  | до 0.03
214 | 1991 | ФМо58(нк) | ФМо58(нк) | Применяется в сталеплавильной и литейной промышленности в качестве легирующего элемента для придания однородной мелкокристаллической структуры стали; улучшает закаливаемость и прокаливаемость стали, увеличивает её вязкость, ликвидирует отпускную хрупкость хромоникелевой стали, способствует сохранению свойств стали при высоких температурах; добавка ферромолибдена в чугун увеличивает его прочность и сопротивление износу. |  | до 0.8 |  | до 0.08 |  | до 0.5 |  |  | до 0.01 |  |  |  | min 58 |  |  | Ферромолибден | Ферромолибден | до 0.01 |  |  | до 0.5 | до 0.02 |  |  |  | до 0.05 |  | до 0.02 | до 0.1 | [6 empty] | до 0.01 |  | до 0.03
215 | 1990 | ФМо60 | ФМо60 | Применяется в сталеплавильной и литейной промышленности в качестве легирующего элемента для придания однородной мелкокристаллической структуры стали; улучшает закаливаемость и прокаливаемость стали, увеличивает её вязкость, ликвидирует отпускную хрупкость хромоникелевой стали, способствует сохранению свойств стали при высоких температурах; добавка ферромолибдена в чугун увеличивает его прочность и сопротивление износу. |  | до 0.5 |  | до 0.05 |  | до 0.8 |  |  | до 0.01 |  |  |  | min 60 |  |  | Ферромолибден | Ферромолибден | до 0.01 |  |  | до 0.3 | до 0.01 |  |  |  | до 0.05 |  | до 0.01 | до 0.1 | [6 empty] | до 0.01 |  | до 0.02
216 | 1989 | ФМо60(нк) | ФМо60(нк) | Применяется в сталеплавильной и литейной промышленности в качестве легирующего элемента для придания однородной мелкокристаллической структуры стали; улучшает закаливаемость и прокаливаемость стали, увеличивает её вязкость, ликвидирует отпускную хрупкость хромоникелевой стали, способствует сохранению свойств стали при высоких температурах; добавка ферромолибдена в чугун увеличивает его прочность и сопротивление износу. |  | до 0.5 |  | до 0.05 |  | до 0.5 |  |  | до 0.01 |  |  |  | min 60 |  |  | Ферромолибден | Ферромолибден | до 0.01 |  |  | до 0.3 | до 0.01 |  |  |  | до 0.05 |  | до 0.01 | до 0.1 | [6 empty] | до 0.01 |  | до 0.02
217 | 2074 | FeNb60Ta1A13 | FeNb60Ta1A13 | Применяется в сталеплавильной и литейной промышленности, а также для производства электродных покрытий |  |  | до 3 | до 0.25 |  | до 4 |  |  |  | до 2.5 | [5 empty] | Феррониобий | Феррониобий |  |  |  |  | до 0.3 |  |  | 55 - 70 | до 0.1 |  |  | до 0.1 | [24 empty] | до 2
218 | 2076 | FeNb60Ta1A16 | FeNb60Ta1A16 | Применяется в сталеплавильной и литейной промышленности, а также для производства электродных покрытий |  |  | до 6 | до 0.2 |  | до 4 |  |  |  | до 2.5 | [5 empty] | Феррониобий | Феррониобий |  |  |  |  | до 0.15 |  |  | 55 - 70 | до 0.2 |  |  | до 0.1 | [24 empty] | до 2
219 | 2075 | FeNb60Ta1A13.5 | FeNb60Ta1A13.5 | Применяется в сталеплавильной и литейной промышленности, а также для производства электродных покрытий |  |  | до 3.5 | до 0.15 |  | до 4 |  |  |  | до 2.5 | [5 empty] | Феррониобий | Феррониобий |  |  |  |  | до 0.1 |  |  | 55 - 70 | до 0.15 |  |  | до 0.05 | [24 empty] | до 2
220 | 2077 | FeNb60Ta5A12 | FeNb60Ta5A12 | Применяется в сталеплавильной и литейной промышленности, а также для производства электродных покрытий |  |  | до 2 | до 0.25 |  | до 2.5 |  |  |  | до 2.5 | [5 empty] | Феррониобий | Феррониобий |  |  |  |  | до 0.2 |  |  | 55 - 70 | до 0.1 |  |  | до 0.1 | [24 empty] | 2 - 8
221 | 2078 | FeNb60Ta5A16 | FeNb60Ta5A16 | Применяется в сталеплавильной и литейной промышленности, а также для производства электродных покрытий |  |  | до 6 | до 0.2 |  | до 4 |  |  |  | до 2.5 | [5 empty] | Феррониобий | Феррониобий |  |  |  |  | до 0.15 |  |  | 55 - 70 | до 0.2 |  |  | до 0.1 | [24 empty] | 2 - 8
222 | 2079 | FeNb60Ta5A16Sn | FeNb60Ta5A16Sn | Применяется в сталеплавильной и литейной промышленности, а также для производства электродных покрытий |  |  | до 6 | до 0.2 |  | до 4 |  |  |  | до 2.5 | [5 empty] | Феррониобий | Феррониобий |  |  |  |  | до 3 |  |  | 55 - 70 | до 0.2 |  |  | до 0.05 | [24 empty] | 2 - 8
223 | 2073 | FeNb65 | FeNb65 | Применяется в сталеплавильной и литейной промышленности, а также для производства электродных покрытий |  |  | до 1 | до 0.15 |  | до 2.5 |  |  |  | до 0.4 | [5 empty] | Феррониобий | Феррониобий |  |  |  |  | до 0.1 | до 0.05 |  | 60 - 70 | до 0.1 |  |  | до 0.05 | [24 empty] | до 0.5
224 | 2072 | ФН650С | ФН650С | Применяется в сталеплавильной и литейной промышленности, а также для производства электродных покрытий |  |  | до 6 | до 0.5 |  | до 20 | [9 empty] | Феррониобий | Феррониобий |  |  | 40 ≤ Nb+Ta ≤ 65 | [5 empty] | до 0.5 |  |  | до 0.05
225 | 2070 | ФН655(ф) | ФН655(ф) | Применяется в сталеплавильной и литейной промышленности, а также для производства электродных покрытий |  |  | до 8 | до 0.5 |  | до 5 |  |  |  | до 2 | [5 empty] | Феррониобий | Феррониобий |  |  | 55 ≤ Nb+Ta ≤ 65 | [5 empty] | до 2 |  |  | до 0.3
226 | 2068 | ФН658 | ФН658 | Применяется в сталеплавильной и литейной промышленности, а также для производства электродных покрытий |  |  | до 6 | до 0.2 |  | до 2 |  |  |  | до 1 | [5 empty] | Феррониобий | Феррониобий |  |  | 50 ≤ Nb+Ta ≤ 65 | [5 empty] | до 0.15 |  |  | до 0.03 | [24 empty] | до 1
227 | 2071 | ФН655С | ФН655С | Применяется в сталеплавильной и литейной промышленности, а также для производства электродных покрытий |  |  | до 4 | до 0.2 |  | до 15 |  |  |  | до 8 | [5 empty] | Феррониобий | Феррониобий |  |  | 50 ≤ Nb+Ta ≤ 64 | [5 empty] | до 0.3 |  |  | до 0.03
228 | 2069 | ФН658(ф) | ФН658(ф) | Применяется в сталеплавильной и литейной промышленности, а также для производства электродных покрытий |  |  | до 6 | до 0.3 |  | до 2 |  |  |  | до 2 | [5 empty] | Феррониобий | Феррониобий |  |  | 50 ≤ Nb+Ta ≤ 65 | [5 empty] | до 0.4 |  |  | до 0.05
229 | 2067 | ФН660 | ФН660 | Применяется в сталеплавильной и литейной промышленности, а также для производства электродных покрытий |  |  | до 3 | до 0.1 |  | до 1.5 |  |  |  | до 1 | [5 empty] | Феррониобий | Феррониобий |  |  | 55 ≤ Nb+Ta ≤ 65 | [5 empty] | до 0.01 |  |  | до 0.03 | [24 empty] | до 1
230 | 2021 | FeSi10 | FeSi10 | Применяется в сталеплавильной и литейной промышленности для раскисления и в качестве легирующей добавки при производстве коррозийно- и жаростойких, электротехнических и рессорно-пружинных сталей. |  |  | до 0.2 | до 2 |  | 8 - 13 | до 0.8 | до 3 |  | до 0.3 | [5 empty] | Ферросилиций | Ферросилиций | [8 empty] | до 0.15 |  |  | до 0.06
231 | 2022 | FeSi15 | FeSi15 | Применяется в сталеплавильной и литейной промышленности для раскисления и в качестве легирующей добавки при производстве коррозийно- и жаростойких, электротехнических и рессорно-пружинных сталей. |  |  | до 1 | до 1.5 |  | 14 - 20 | до 0.8 | до 1.5 |  | до 0.3 | [5 empty] | Ферросилиций | Ферросилиций | [8 empty] | до 0.15 |  |  | до 0.06
232 | 2023 | FeSi25 | FeSi25 | Применяется в сталеплавильной и литейной промышленности для раскисления и в качестве легирующей добавки при производстве коррозийно- и жаростойких, электротехнических и рессорно-пружинных сталей. |  |  | до 1.5 | до 1 |  | 20 - 30 | до 0.8 | до 1 |  | до 0.3 | [5 empty] | Ферросилиций | Ферросилиций | [8 empty] | до 0.15 |  |  | до 0.06
233 | 2024 | FeSi45 | FeSi45 | Применяется в сталеплавильной и литейной промышленности для раскисления и в качестве легирующей добавки при производстве коррозийно- и жаростойких, электротехнических и рессорно-пружинных сталей. |  |  | до 2 | до 0.2 |  | 41 - 47 | до 0.5 | до 1 |  | до 0.3 | [5 empty] | Ферросилиций | Ферросилиций | [8 empty] | до 0.05 |  |  | до 0.05
234 | 2025 | FeSi50 | FeSi50 | Применяется в сталеплавильной и литейной промышленности для раскисления и в качестве легирующей добавки при производстве коррозийно- и жаростойких, электротехнических и рессорно-пружинных сталей. |  |  | до 1.5 | до 0.2 |  | 47 - 51 | до 0.5 | до 0.8 |  | до 0.3 | [5 empty] | Ферросилиций | Ферросилиций | [8 empty] | до 0.05 |  |  | до 0.05
235 | 2026 | FeSi65 | FeSi65 | Применяется в сталеплавильной и литейной промышленности для раскисления и в качестве легирующей добавки при производстве коррозийно- и жаростойких, электротехнических и рессорно-пружинных сталей. |  |  | до 2 | до 0.2 |  | 63 - 68 | до 0.4 | до 0.4 |  | до 0.3 | [5 empty] | Ферросилиций | Ферросилиций | [8 empty] | до 0.05 |  |  | до 0.04
236 | 2028 | FeSi75Al1.5 | FeSi75Al1.5 | Применяется в сталеплавильной и литейной промышленности для раскисления и в качестве легирующей добавки при производстве коррозийно- и жаростойких, электротехнических и рессорно-пружинных сталей. |  |  | 1 - 1.5 | до 0.15 |  | 72 - 80 | до 0.3 | до 0.5 |  | до 0.2 | [5 empty] | Ферросилиций | Ферросилиций | [8 empty] | до 0.05 |  |  | до 0.04
237 | 2027 | FeSi75Al1 | FeSi75Al1 | Применяется в сталеплавильной и литейной промышленности для раскисления и в качестве легирующей добавки при производстве коррозийно- и жаростойких, электротехнических и рессорно-пружинных сталей. |  |  | до 1 | до 0.15 |  | 72 - 80 | до 0.3 | до 0.5 |  | до 0.2 | [5 empty] | Ферросилиций | Ферросилиций | [8 empty] | до 0.05 |  |  | до 0.04
238 | 2029 | FeSi75Al2 | FeSi75Al2 | Применяется в сталеплавильной и литейной промышленности для раскисления и в качестве легирующей добавки при производстве коррозийно- и жаростойких, электротехнических и рессорно-пружинных сталей. |  |  | 1.5 - 2 | до 0.2 |  | 72 - 80 | до 0.3 | до 0.5 |  | до 0.3 | [5 empty] | Ферросилиций | Ферросилиций | [8 empty] | до 0.05 |  |  | до 0.04
239 | 2030 | FeSi75Al3 | FeSi75Al3 | Применяется в сталеплавильной и литейной промышленности для раскисления и в качестве легирующей добавки при производстве коррозийно- и жаростойких, электротехнических и рессорно-пружинных сталей. |  |  | 2 - 3 | до 0.2 |  | 72 - 80 | до 0.5 | до 0.5 |  | до 0.3 | [5 empty] | Ферросилиций | Ферросилиций | [8 empty] | до 0.05 |  |  | до 0.04
240 | 2031 | FeSi90Al1 | FeSi90Al1 | Применяется в сталеплавильной и литейной промышленности для раскисления и в качестве легирующей добавки при производстве коррозийно- и жаростойких, электротехнических и рессорно-пружинных сталей. |  |  | до 1.5 | до 0.15 |  | 87 - 95 | до 0.2 | до 0.5 |  | до 0.3 | [5 empty] | Ферросилиций | Ферросилиций | [8 empty] | до 0.04 |  |  | до 0.04
241 | 2032 | FeSi90Al2 | FeSi90Al2 | Применяется в сталеплавильной и литейной промышленности для раскисления и в качестве легирующей добавки при производстве коррозийно- и жаростойких, электротехнических и рессорно-пружинных сталей. |  |  | 1.5 - 3 | до 0.15 |  | 87 - 95 | до 0.2 | до 0.5 |  | до 0.3 | [5 empty] | Ферросилиций | Ферросилиций | [8 empty] | до 0.04 |  |  | до 0.04
242 | 2019 | ФС25 | ФС25 | Применяется в сталеплавильной и литейной промышленности для раскисления и в качестве легирующей добавки при производстве коррозийно- и жаростойких, электротехнических и рессорно-пружинных сталей. |  |  | до 1 | до 0.8 |  | 23 - 29 | до 0.8 | до 1 | [7 empty] | Ферросилиций | Ферросилиций | [8 empty] | до 0.06 |  |  | до 0.02
243 | 2020 | ФС20 | ФС20 | Применяется в сталеплавильной и литейной промышленности для раскисления и в качестве легирующей добавки при производстве коррозийно- и жаростойких, электротехнических и рессорно-пружинных сталей. |  |  | до 1 | до 1 |  | 19 - 23 | до 0.8 | до 1 | [7 empty] | Ферросилиций | Ферросилиций | [8 empty] | до 0.1 |  |  | до 0.02
244 | 2018 | ФС45 | ФС45 | Применяется в сталеплавильной и литейной промышленности для раскисления и в качестве легирующей добавки при производстве коррозийно- и жаростойких, электротехнических и рессорно-пружинных сталей. | Показатели пожаровзрывопасности пыли: Температура самовоспламенения - 640 °С; Интенсивность газовыделения увлажненного порошка фракции 0–3 мм составляет 0,094 дм3/кг·ч. Нижний концентрационный предел распространения пламени 1000 г/м3; |  | до 2 | до 0.2 |  | 41 - 47 | до 0.5 | до 1 | [7 empty] | Ферросилиций | Ферросилиций | [8 empty] | до 0.05 |  |  | до 0.02
245 | 2017 | ФС50 | ФС50 | Применяется в сталеплавильной и литейной промышленности для раскисления и в качестве легирующей добавки при производстве коррозийно- и жаростойких, электротехнических и рессорно-пружинных сталей. |  |  | до 1.8 | до 0.1 |  | 47 - 52 | до 0.5 | до 0.6 | [7 empty] | Ферросилиций | Ферросилиций | [8 empty] | до 0.05 |  |  | до 0.02
246 | 2016 | ФС65 | ФС65 | Применяется в сталеплавильной и литейной промышленности для раскисления и в качестве легирующей добавки при производстве коррозийно- и жаростойких, электротехнических и рессорно-пружинных сталей. | Показатели пожаровзрывопасности пыли: Температура самовоспламенения - более 1000 °С; Максимальное давление взрыва 40 кПа; Скорость нарастания давления при взрыве 6000 кПа·с-1; Интенсивность газовыделения увлажненного порошка фракции 0–3 мм составляет 0,053 дм3/кг·ч. Нижний концентрационный предел распространения пламени 400 г/м3; температура самовоспламенения аэрозоля - более 1000 °С |  | до 2.5 | до 0.1 |  | 63 - 68 | до 0.4 | до 0.4 | [7 empty] | Ферросилиций | Ферросилиций | [8 empty] | до 0.05 |  |  | до 0.02
247 | 2014 | ФС70 | ФС70 | Применяется в сталеплавильной и литейной промышленности для раскисления и в качестве легирующей добавки при производстве коррозийно- и жаростойких, электротехнических и рессорно-пружинных сталей. |  |  | до 2 | до 0.1 |  | 68 - 74 | до 0.4 | до 0.4 | [7 empty] | Ферросилиций | Ферросилиций | [8 empty] | до 0.04 |  |  | до 0.02
248 | 2015 | ФС70Al1 | ФС70Al1 | Применяется в сталеплавильной и литейной промышленности для раскисления и в качестве легирующей добавки при производстве коррозийно- и жаростойких, электротехнических и рессорно-пружинных сталей. |  |  | до 1 | до 0.1 |  | 68 - 74 | до 0.3 | до 0.3 | [7 empty] | Ферросилиций | Ферросилиций | [8 empty] | до 0.04 |  |  | до 0.02
249 | 2013 | ФС75 | ФС75 | Применяется в сталеплавильной и литейной промышленности для раскисления и в качестве легирующей добавки при производстве коррозийно- и жаростойких, электротехнических и рессорно-пружинных сталей. | Показатели пожаровзрывопасности пыли: Температура самовоспламенения - 860 °С; Максимальное давление взрыва 620 кПа; Скорость нарастания давления при взрыве 26000 кПа·с-1; Минимальная энергия зажигания 280 мДж. Интенсивность газовыделения увлажненного порошка фракции 0–3 мм составляет 0,142 дм3/кг·ч., сухого полидисперсного 0,03 дм3/кг·ч.; Нижний концентрационный предел распространения пламени 150 г/м3; температура самовоспламенения аэрозоля - более 1000 °С; |  | до 3 | до 0.1 |  | 74 - 80 | до 0.3 | до 0.4 | [7 empty] | Ферросилиций | Ферросилиций | [8 empty] | до 0.04 |  |  | до 0.02
250 | 2012 | ФС90 | ФС90 | Применяется в сталеплавильной и литейной промышленности для раскисления и в качестве легирующей добавки при производстве коррозийно- и жаростойких, электротехнических и рессорно-пружинных сталей. | Показатели пожаровзрывопасности пыли: Температура самовоспламенения - более 1000 °С; Максимальное давление взрыва 700 кПа; Скорость нарастания давления при взрыве 22000 кПа·с-1; Минимальная энергия зажигания 1280 мДж. Интенсивность газовыделения увлажненного порошка фракции 0–3 мм составляет 0,022 дм3/кг·ч. Нижний концентрационный предел распространения пламени 240 г/м3; температура самовоспламенения аэрозоля 980 °С |  | до 3.5 | до 0.1 |  | 87 - 95 | до 0.2 | до 0.3 | [7 empty] | Ферросилиций | Ферросилиций | [8 empty] | до 0.03 |  |  | до 0.02
251 | 1961 | FeMnSi12 | FeMnSi12 | Применяется в сталеплавильной и литейной промышленности в качестве легирующей добавки и комплексного раскислителя, придает стали ударостойкость и ломкость при изгибе; также используется для производства марганцевых сплавов |  |  |  | до 3.5 |  | 10 - 15 |  | 60 - 75 | [7 empty] | Ферросиликомарганец | Ферросиликомарганец | [8 empty] | до 0.35 |  |  | до 0.03
252 | 1962 | FeMnSi18 | FeMnSi18 | Применяется в сталеплавильной и литейной промышленности в качестве легирующей добавки и комплексного раскислителя, придает стали ударостойкость и ломкость при изгибе; также используется для производства марганцевых сплавов |  |  |  | до 2.5 |  | 15 - 20 |  | 60 - 75 | [7 empty] | Ферросиликомарганец | Ферросиликомарганец | [8 empty] | до 0.35 |  |  | до 0.03
253 | 1963 | FeMnSi18LP | FeMnSi18LP | Применяется в сталеплавильной и литейной промышленности в качестве легирующей добавки и комплексного раскислителя, придает стали ударостойкость и ломкость при изгибе; также используется для производства марганцевых сплавов |  |  |  | до 2.5 |  | 15 - 20 |  | 60 - 75 | [7 empty] | Ферросиликомарганец | Ферросиликомарганец | [8 empty] | до 0.15 |  |  | до 0.03
254 | 1966 | FeMnSi22LP | FeMnSi22LP | Применяется в сталеплавильной и литейной промышленности в качестве легирующей добавки и комплексного раскислителя, придает стали ударостойкость и ломкость при изгибе; также используется для производства марганцевых сплавов |  |  |  | до 1.6 |  | 20 - 25 |  | 60 - 75 | [7 empty] | Ферросиликомарганец | Ферросиликомарганец | [8 empty] | до 0.1 |  |  | до 0.03
255 | 1965 | FeMnSi22MP | FeMnSi22MP | Применяется в сталеплавильной и литейной промышленности в качестве легирующей добавки и комплексного раскислителя, придает стали ударостойкость и ломкость при изгибе; также используется для производства марганцевых сплавов |  |  |  | до 1.6 |  | 20 - 25 |  | 60 - 75 | [7 empty] | Ферросиликомарганец | Ферросиликомарганец | [8 empty] | до 0.15 |  |  | до 0.03
256 | 1964 | FeMnSi22HP | FeMnSi22HP | Применяется в сталеплавильной и литейной промышленности в качестве легирующей добавки и комплексного раскислителя, придает стали ударостойкость и ломкость при изгибе; также используется для производства марганцевых сплавов |  |  |  | до 1.6 |  | 20 - 25 |  | 60 - 75 | [7 empty] | Ферросиликомарганец | Ферросиликомарганец | [8 empty] | до 0.3 |  |  | до 0.03
257 | 1967 | FeMnSi23HP | FeMnSi23HP | Применяется в сталеплавильной и литейной промышленности в качестве легирующей добавки и комплексного раскислителя, придает стали ударостойкость и ломкость при изгибе; также используется для производства марганцевых сплавов |  |  |  | до 1 |  | 20 - 25 |  | 65 - 75 | [7 empty] | Ферросиликомарганец | Ферросиликомарганец | [8 empty] | до 0.3 |  |  | до 0.03
258 | 1969 | FeMnSi23LP | FeMnSi23LP | Применяется в сталеплавильной и литейной промышленности в качестве легирующей добавки и комплексного раскислителя, придает стали ударостойкость и ломкость при изгибе; также используется для производства марганцевых сплавов |  |  |  | до 1 |  | 20 - 25 |  | 65 - 75 | [7 empty] | Ферросиликомарганец | Ферросиликомарганец | [8 empty] | до 0.1 |  |  | до 0.03
259 | 1968 | FeMnSi23MP | FeMnSi23MP | Применяется в сталеплавильной и литейной промышленности в качестве легирующей добавки и комплексного раскислителя, придает стали ударостойкость и ломкость при изгибе; также используется для производства марганцевых сплавов |  |  |  | до 1 |  | 20 - 25 |  | 65 - 75 | [7 empty] | Ферросиликомарганец | Ферросиликомарганец | [8 empty] | до 0.15 |  |  | до 0.03
260 | 1970 | FeMnSi28 | FeMnSi28 | Применяется в сталеплавильной и литейной промышленности в качестве легирующей добавки и комплексного раскислителя, придает стали ударостойкость и ломкость при изгибе; также используется для производства марганцевых сплавов |  |  |  | до 0.5 |  | 25 - 30 |  | 65 - 75 | [7 empty] | Ферросиликомарганец | Ферросиликомарганец | [8 empty] | до 0.2 |  |  | до 0.03
261 | 1971 | FeMnSi28LP | FeMnSi28LP | Применяется в сталеплавильной и литейной промышленности в качестве легирующей добавки и комплексного раскислителя, придает стали ударостойкость и ломкость при изгибе; также используется для производства марганцевых сплавов |  |  |  | до 0.5 |  | 25 - 30 |  | 65 - 75 | [7 empty] | Ферросиликомарганец | Ферросиликомарганец | [8 empty] | до 0.1 |  |  | до 0.03
262 | 1974 | FeMnSi30ELP | FeMnSi30ELP | Применяется в сталеплавильной и литейной промышленности в качестве легирующей добавки и комплексного раскислителя, придает стали ударостойкость и ломкость при изгибе; также используется для производства марганцевых сплавов |  |  |  | до 0.1 |  | 28 - 35 |  | 57 - 67 | [7 empty] | Ферросиликомарганец | Ферросиликомарганец | [8 empty] | до 0.05 |  |  | до 0.03
263 | 1972 | FeMnSi30HP | FeMnSi30HP | Применяется в сталеплавильной и литейной промышленности в качестве легирующей добавки и комплексного раскислителя, придает стали ударостойкость и ломкость при изгибе; также используется для производства марганцевых сплавов |  |  |  | до 0.1 |  | 28 - 35 |  | 57 - 67 | [7 empty] | Ферросиликомарганец | Ферросиликомарганец | [8 empty] | до 0.2 |  |  | до 0.03
264 | 1973 | FeMnSi30LP | FeMnSi30LP | Применяется в сталеплавильной и литейной промышленности в качестве легирующей добавки и комплексного раскислителя, придает стали ударостойкость и ломкость при изгибе; также используется для производства марганцевых сплавов |  |  |  | до 0.1 |  | 28 - 35 |  | 57 - 67 | [7 empty] | Ферросиликомарганец | Ферросиликомарганец | [8 empty] | до 0.1 |  |  | до 0.03
265 | 1978 | МнС12(А) | МнС12(А) | Применяется в сталеплавильной и литейной промышленности в качестве легирующей добавки и комплексного раскислителя, придает стали ударостойкость и ломкость при изгибе; также используется для производства марганцевых сплавов |  |  |  | до 3.5 |  | 10 - 15 |  | min 65 | [7 empty] | Ферросиликомарганец | Ферросиликомарганец | [8 empty] | до 0.1 |  |  | до 0.02
266 | 1982 | МнС12(Б) | МнС12(Б) | Применяется в сталеплавильной и литейной промышленности в качестве легирующей добавки и комплексного раскислителя, придает стали ударостойкость и ломкость при изгибе; также используется для производства марганцевых сплавов |  |  |  | до 3.5 |  | 10 - 15 |  | min 65 | [7 empty] | Ферросиликомарганец | Ферросиликомарганец | [8 empty] | до 0.6 |  |  | до 0.02
267 | 1977 | МнС17(А) | МнС17(А) | Применяется в сталеплавильной и литейной промышленности в качестве легирующей добавки и комплексного раскислителя, придает стали ударостойкость и ломкость при изгибе; также используется для производства марганцевых сплавов |  |  |  | до 2.5 |  | 15 - 20 |  | min 65 | [7 empty] | Ферросиликомарганец | Ферросиликомарганец | [8 empty] | до 0.1 |  |  | до 0.02
268 | 1976 | МнС22(А) | МнС22(А) | Применяется в сталеплавильной и литейной промышленности в качестве легирующей добавки и комплексного раскислителя, придает стали ударостойкость и ломкость при изгибе; также используется для производства марганцевых сплавов |  |  |  | до 1 |  | 20 - 25 |  | min 65 | [7 empty] | Ферросиликомарганец | Ферросиликомарганец | [8 empty] | до 0.1 |  |  | до 0.02
269 | 1981 | МнС17(Б) | МнС17(Б) | Применяется в сталеплавильной и литейной промышленности в качестве легирующей добавки и комплексного раскислителя, придает стали ударостойкость и ломкость при изгибе; также используется для производства марганцевых сплавов |  |  |  | до 2.5 |  | 15 - 20 |  | min 65 | [7 empty] | Ферросиликомарганец | Ферросиликомарганец | [8 empty] | до 0.6 |  |  | до 0.02
270 | 1980 | МнС22(Б) | МнС22(Б) | Применяется в сталеплавильной и литейной промышленности в качестве легирующей добавки и комплексного раскислителя, придает стали ударостойкость и ломкость при изгибе; также используется для производства марганцевых сплавов |  |  |  | до 1 |  | 20 - 25 |  | min 65 | [7 empty] | Ферросиликомарганец | Ферросиликомарганец | [8 empty] | до 0.35 |  |  | до 0.02
271 | 1975 | МнС25(А) | МнС25(А) | Применяется в сталеплавильной и литейной промышленности в качестве легирующей добавки и комплексного раскислителя, придает стали ударостойкость и ломкость при изгибе; также используется для производства марганцевых сплавов |  |  |  | до 0.5 |  | min 25 |  | min 60 | [7 empty] | Ферросиликомарганец | Ферросиликомарганец | [8 empty] | до 0.05 |  |  | до 0.02
272 | 2033 | FeCrSi15 | FeCrSi15 | Применяется в сталеплавильной и литейной промышленности в качестве восстановителя при получении низкоуглеродистого феррохрома силикотермическим способом; в качестве раскислителя и легирующей присадки при выплавке нержавеющей стали и некоторых марок низколегированных хромистых и хромокремнистых сталей; при модифицировании чугуна. |  |  |  | до 6 |  | 10 - 18 | min 55 | [8 empty] | Ферросиликохром | Ферросиликохром | [8 empty] | до 0.05 |  |  | до 0.03
273 | 1979 | МнС25(Б) | МнС25(Б) | Применяется в сталеплавильной и литейной промышленности в качестве легирующей добавки и комплексного раскислителя, придает стали ударостойкость и ломкость при изгибе; также используется для производства марганцевых сплавов |  |  |  | до 0.5 |  | min 25 |  | min 60 | [7 empty] | Ферросиликомарганец | Ферросиликомарганец | [8 empty] | до 0.25 |  |  | до 0.02
274 | 2034 | FeCrSi22 | FeCrSi22 | Применяется в сталеплавильной и литейной промышленности в качестве восстановителя при получении низкоуглеродистого феррохрома силикотермическим способом; в качестве раскислителя и легирующей присадки при выплавке нержавеющей стали и некоторых марок низколегированных хромистых и хромокремнистых сталей; при модифицировании чугуна. |  |  |  | до 0.05 |  | 20 - 25 | min 55 | [8 empty] | Ферросиликохром | Ферросиликохром | [8 empty] | до 0.03 |  |  | до 0.03
275 | 2035 | FeCrSi23 | FeCrSi23 | Применяется в сталеплавильной и литейной промышленности в качестве восстановителя при получении низкоуглеродистого феррохрома силикотермическим способом; в качестве раскислителя и легирующей присадки при выплавке нержавеющей стали и некоторых марок низколегированных хромистых и хромокремнистых сталей; при модифицировании чугуна. |  |  |  | до 3.5 |  | 18 - 28 | min 45 | [8 empty] | Ферросиликохром | Ферросиликохром | [8 empty] | до 0.05 |  |  | до 0.03
276 | 2037 | FeCrSi33 | FeCrSi33 | Применяется в сталеплавильной и литейной промышленности в качестве восстановителя при получении низкоуглеродистого феррохрома силикотермическим способом; в качестве раскислителя и легирующей присадки при выплавке нержавеющей стали и некоторых марок низколегированных хромистых и хромокремнистых сталей; при модифицировании чугуна. |  |  |  | до 1 |  | 28 - 38 | min 43 | [8 empty] | Ферросиликохром | Ферросиликохром | [8 empty] | до 0.05 |  |  | до 0.03
277 | 2036 | FeCrSi26 | FeCrSi26 | Применяется в сталеплавильной и литейной промышленности в качестве восстановителя при получении низкоуглеродистого феррохрома силикотермическим способом; в качестве раскислителя и легирующей присадки при выплавке нержавеющей стали и некоторых марок низколегированных хромистых и хромокремнистых сталей; при модифицировании чугуна. |  |  |  | до 1.5 |  | 24 - 28 | min 45 | [8 empty] | Ферросиликохром | Ферросиликохром | [8 empty] | до 0.03 |  |  | до 0.03
278 | 2038 | FeCrSi40 | FeCrSi40 | Применяется в сталеплавильной и литейной промышленности в качестве восстановителя при получении низкоуглеродистого феррохрома силикотермическим способом; в качестве раскислителя и легирующей присадки при выплавке нержавеющей стали и некоторых марок низколегированных хромистых и хромокремнистых сталей; при модифицировании чугуна. |  |  |  | до 0.2 |  | 35 - 40 | min 35 | [8 empty] | Ферросиликохром | Ферросиликохром | [8 empty] | до 0.03 |  |  | до 0.03
279 | 2039 | FeCrSi45 | FeCrSi45 | Применяется в сталеплавильной и литейной промышленности в качестве восстановителя при получении низкоуглеродистого феррохрома силикотермическим способом; в качестве раскислителя и легирующей присадки при выплавке нержавеющей стали и некоторых марок низколегированных хромистых и хромокремнистых сталей; при модифицировании чугуна. |  |  |  | до 0.1 |  | 40 - 45 | min 28 | [8 empty] | Ферросиликохром | Ферросиликохром | [8 empty] | до 0.03 |  |  | до 0.03
280 | 2044 | FeCrSi48LP | FeCrSi48LP | Применяется в сталеплавильной и литейной промышленности в качестве восстановителя при получении низкоуглеродистого феррохрома силикотермическим способом; в качестве раскислителя и легирующей присадки при выплавке нержавеющей стали и некоторых марок низколегированных хромистых и хромокремнистых сталей; при модифицировании чугуна. |  |  |  | до 0.05 |  | 42 - 55 | min 35 | [8 empty] | Ферросиликохром | Ферросиликохром | [8 empty] | до 0.02 |  |  | до 0.01
281 | 2043 | FeCrSi48 | FeCrSi48 | Применяется в сталеплавильной и литейной промышленности в качестве восстановителя при получении низкоуглеродистого феррохрома силикотермическим способом; в качестве раскислителя и легирующей присадки при выплавке нержавеющей стали и некоторых марок низколегированных хромистых и хромокремнистых сталей; при модифицировании чугуна. |  |  |  | до 0.05 |  | 42 - 55 | min 35 | [8 empty] | Ферросиликохром | Ферросиликохром | [8 empty] | до 0.03 |  |  | до 0.01
282 | 2040 | FeCrSi50 | FeCrSi50 | Применяется в сталеплавильной и литейной промышленности в качестве восстановителя при получении низкоуглеродистого феррохрома силикотермическим способом; в качестве раскислителя и легирующей присадки при выплавке нержавеющей стали и некоторых марок низколегированных хромистых и хромокремнистых сталей; при модифицировании чугуна. |  |  |  | до 0.1 |  | 45 - 60 | min 20 | [8 empty] | Ферросиликохром | Ферросиликохром | [8 empty] | до 0.03 |  |  | до 0.03
283 | 2041 | FeCrSi50LC | FeCrSi50LC | Применяется в сталеплавильной и литейной промышленности в качестве восстановителя при получении низкоуглеродистого феррохрома силикотермическим способом; в качестве раскислителя и легирующей присадки при выплавке нержавеющей стали и некоторых марок низколегированных хромистых и хромокремнистых сталей; при модифицировании чугуна. |  |  |  | до 0.05 |  | 45 - 60 | min 20 | [8 empty] | Ферросиликохром | Ферросиликохром | [8 empty] | до 0.03 |  |  | до 0.03
284 | 2042 | FeCrSi55 | FeCrSi55 | Применяется в сталеплавильной и литейной промышленности в качестве восстановителя при получении низкоуглеродистого феррохрома силикотермическим способом; в качестве раскислителя и легирующей присадки при выплавке нержавеющей стали и некоторых марок низколегированных хромистых и хромокремнистых сталей; при модифицировании чугуна. |  |  |  | до 0.03 |  | 50 - 55 | min 28 | [8 empty] | Ферросиликохром | Ферросиликохром | [8 empty] | до 0.03 |  |  | до 0.03
285 | 2045 | ФХС20 | ФХС20 | Применяется в сталеплавильной и литейной промышленности в качестве восстановителя при получении низкоуглеродистого феррохрома силикотермическим способом; в качестве раскислителя и легирующей присадки при выплавке нержавеющей стали и некоторых марок низколегированных хромистых и хромокремнистых сталей; при модифицировании чугуна. |  |  |  | до 4.5 |  | 16 - 23 | min 48 | [8 empty] | Ферросиликохром | Ферросиликохром | [8 empty] | до 0.04 |  |  | до 0.02
286 | 2046 | ФХС20Р | ФХС20Р | Применяется в сталеплавильной и литейной промышленности в качестве восстановителя при получении низкоуглеродистого феррохрома силикотермическим способом; в качестве раскислителя и легирующей присадки при выплавке нержавеющей стали и некоторых марок низколегированных хромистых и хромокремнистых сталей; при модифицировании чугуна. |  |  |  | до 4.5 |  | 16 - 23 | min 48 | [8 empty] | Ферросиликохром | Ферросиликохром | [8 empty] | до 0.05 |  |  | до 0.02
287 | 2047 | ФХС33 | ФХС33 | Применяется в сталеплавильной и литейной промышленности в качестве восстановителя при получении низкоуглеродистого феррохрома силикотермическим способом; в качестве раскислителя и легирующей присадки при выплавке нержавеющей стали и некоторых марок низколегированных хромистых и хромокремнистых сталей; при модифицировании чугуна. |  |  |  | до 0.9 |  | 30 - 37 | min 40 | [8 empty] | Ферросиликохром | Ферросиликохром | [8 empty] | до 0.03 |  |  | до 0.02
288 | 2048 | ФХС33Р | ФХС33Р | Применяется в сталеплавильной и литейной промышленности в качестве восстановителя при получении низкоуглеродистого феррохрома силикотермическим способом; в качестве раскислителя и легирующей присадки при выплавке нержавеющей стали и некоторых марок низколегированных хромистых и хромокремнистых сталей; при модифицировании чугуна. |  |  |  | до 0.9 |  | 30 - 37 | min 40 | [8 empty] | Ферросиликохром | Ферросиликохром | [8 empty] | до 0.04 |  |  | до 0.02
289 | 2049 | ФХС40 | ФХС40 | Применяется в сталеплавильной и литейной промышленности в качестве восстановителя при получении низкоуглеродистого феррохрома силикотермическим способом; в качестве раскислителя и легирующей присадки при выплавке нержавеющей стали и некоторых марок низколегированных хромистых и хромокремнистых сталей; при модифицировании чугуна. |  |  |  | до 0.2 |  | 37 - 45 | min 35 | [8 empty] | Ферросиликохром | Ферросиликохром | [8 empty] | до 0.03 |  |  | до 0.02
290 | 2050 | ФХС40Р | ФХС40Р | Применяется в сталеплавильной и литейной промышленности в качестве восстановителя при получении низкоуглеродистого феррохрома силикотермическим способом; в качестве раскислителя и легирующей присадки при выплавке нержавеющей стали и некоторых марок низколегированных хромистых и хромокремнистых сталей; при модифицировании чугуна. |  |  |  | до 0.2 |  | 37 - 45 | min 35 | [8 empty] | Ферросиликохром | Ферросиликохром | [8 empty] | до 0.04 |  |  | до 0.02
291 | 2052 | ФХС48Р | ФХС48Р | Применяется в сталеплавильной и литейной промышленности в качестве восстановителя при получении низкоуглеродистого феррохрома силикотермическим способом; в качестве раскислителя и легирующей присадки при выплавке нержавеющей стали и некоторых марок низколегированных хромистых и хромокремнистых сталей; при модифицировании чугуна. |  |  |  | до 0.1 |  | min 45 | min 28 | [8 empty] | Ферросиликохром | Ферросиликохром | [8 empty] | до 0.04 |  |  | до 0.02
292 | 1996 | FeT30A110 | FeT30A110 | Применяется в сталеплавильной и литейной промышленности для раскисления и легирования сталей и сплавов. |  |  | до 10 | до 0.2 |  | до 8 |  |  |  | 20 - 35 | [5 empty] | Ферротитан | Ферротитан | [8 empty] | до 0.1 |  |  | до 0.07
293 | 1995 | FeT30A16 | FeT30A16 | Применяется в сталеплавильной и литейной промышленности для раскисления и легирования сталей и сплавов. |  |  | до 6 | до 0.15 |  | до 4 |  |  |  | 20 - 35 | [5 empty] | Ферротитан | Ферротитан | [8 empty] | до 0.1 |  |  | до 0.06
294 | 2051 | ФХС48 | ФХС48 | Применяется в сталеплавильной и литейной промышленности в качестве восстановителя при получении низкоуглеродистого феррохрома силикотермическим способом; в качестве раскислителя и легирующей присадки при выплавке нержавеющей стали и некоторых марок низколегированных хромистых и хромокремнистых сталей; при модифицировании чугуна. |  |  |  | до 0.1 |  | min 45 | min 28 | [8 empty] | Ферросиликохром | Ферросиликохром | [8 empty] | до 0.03 |  |  | до 0.02
295 | 1999 | FeT40A10 | FeT40A10 | Применяется в сталеплавильной и литейной промышленности для раскисления и легирования сталей и сплавов. |  |  | до 10 | до 0.2 |  | до 8 |  | до 1.5 |  | 35 - 50 | [5 empty] | Ферротитан | Ферротитан | [8 empty] | до 0.1 |  |  | до 0.07
296 | 1997 | FeT40A16 | FeT40A16 | Применяется в сталеплавильной и литейной промышленности для раскисления и легирования сталей и сплавов. |  |  | до 6 | до 0.1 |  | до 4.5 |  | до 1.5 |  | 35 - 50 | [5 empty] | Ферротитан | Ферротитан | [8 empty] | до 0.1 |  |  | до 0.05
297 | 1998 | FeT40A18 | FeT40A18 | Применяется в сталеплавильной и литейной промышленности для раскисления и легирования сталей и сплавов. |  |  | до 8 | до 0.1 |  | до 5 |  | до 1.5 |  | 35 - 50 | [5 empty] | Ферротитан | Ферротитан | [8 empty] | до 0.05 |  |  | до 0.05
298 | 2000 | FeT70 | FeT70 | Применяется в сталеплавильной и литейной промышленности для раскисления и легирования сталей и сплавов. |  |  | до 0.5 | до 0.2 |  | до 0.1 |  | до 0.2 |  | 65 - 75 |  |  |  |  | до 0.5 | Ферротитан | Ферротитан | [8 empty] | до 0.03 |  |  | до 0.03
299 | 2001 | FeT70A112 | FeT70A112 | Применяется в сталеплавильной и литейной промышленности для раскисления и легирования сталей и сплавов. |  |  | до 2 | до 0.2 |  | до 0.25 |  | до 1 |  | 65 - 75 |  |  |  |  | до 1.5 | Ферротитан | Ферротитан | [8 empty] | до 0.04 |  |  | до 0.04
300 | 2002 | FeT70A15 | FeT70A15 | Применяется в сталеплавильной и литейной промышленности для раскисления и легирования сталей и сплавов. |  |  | до 5 | до 0.3 |  | до 0.5 |  | до 1 |  | 65 - 75 | [5 empty] | Ферротитан | Ферротитан | [8 empty] | до 0.05 |  |  | до 0.04
301 | 2011 | ФТи25 | ФТи25 | Применяется в сталеплавильной и литейной промышленности для раскисления и легирования сталей и сплавов. |  |  | 5 - 25 | до 1 |  | 5 - 30 |  |  |  | 20 - 30 | [5 empty] | Ферротитан | Ферротитан | [8 empty] | до 0.08 |  |  | до 0.03
302 | 2010 | ФТи30 | ФТи30 | Применяется в сталеплавильной и литейной промышленности для раскисления и легирования сталей и сплавов. |  | до 0.4 | до 8 | до 0.12 |  | до 4 |  |  |  | 28 - 37 |  |  | до 0.4 |  | до 0.8 | Ферротитан | Ферротитан |  |  |  |  | до 0.01 |  |  |  | до 0.04 | до 0.2 |  | до 0.03
303 | 2007 | ФТи35С5 | ФТи35С5 | Применяется в сталеплавильной и литейной промышленности для раскисления и легирования сталей и сплавов. |  | до 2 | до 8 | до 0.2 |  | до 5 |  |  |  | 28 - 40 |  |  | до 0.2 |  | до 0.4 | Ферротитан | Ферротитан |  |  |  |  | до 0.04 |  |  |  | до 0.04 | до 0.2 |  | до 0.04
304 | 2008 | ФТи35С7 | ФТи35С7 | Применяется в сталеплавильной и литейной промышленности для раскисления и легирования сталей и сплавов. |  | до 2 | до 9 | до 0.2 |  | до 7 |  |  |  | 28 - 40 |  |  | до 0.5 |  | до 0.8 | Ферротитан | Ферротитан |  |  |  |  | до 0.05 |  |  |  | до 0.07 | до 0.2 |  | до 0.05
305 | 2009 | ФТи35С8 | ФТи35С8 | Применяется в сталеплавильной и литейной промышленности для раскисления и легирования сталей и сплавов. |  | до 3 | до 14 | до 0.2 |  | до 8 |  |  |  | 28 - 40 |  |  | до 1 |  | до 1 | Ферротитан | Ферротитан |  |  |  |  | до 0.08 |  |  |  | до 0.07 | до 0.7 |  | до 0.07
306 | 2003 | ФТи70С05 | ФТи70С05 | Применяется в сталеплавильной и литейной промышленности для раскисления и легирования сталей и сплавов. |  | до 0.2 | до 5 | до 0.2 |  | до 0.5 |  |  |  | 68 - 75 |  |  | до 0.6 |  | до 0.6 | Ферротитан | Ферротитан |  |  |  |  | до 0.1 |  |  |  | до 0.05 | до 0.6 |  | до 0.05
307 | 2005 | ФТи70С05Сн03 | ФТи70С05Сн03 | Применяется в сталеплавильной и литейной промышленности для раскисления и легирования сталей и сплавов. |  | до 0.3 | до 5 | до 0.3 |  | до 0.5 |  |  |  | 65 - 75 |  |  | до 2.5 |  | до 2.5 | Ферротитан | Ферротитан |  |  |  |  | до 0.3 |  |  |  | до 0.03 | до 1 |  | до 0.03
308 | 2006 | ФТи70С1 | ФТи70С1 | Применяется в сталеплавильной и литейной промышленности для раскисления и легирования сталей и сплавов. |  | до 0.4 | до 5 | до 0.4 |  | до 1 |  |  |  | 65 - 75 |  |  | до 2.5 |  | до 3 | Ферротитан | Ферротитан |  |  |  |  | до 0.15 |  |  |  | до 0.05 | до 2 |  | до 0.05
309 | 2305 | FeCr50C01 | FeCr50C01 | Применяется в сталеплавильной и литейной промышленности для легирования сталей и сплавов. | Феррохром низкоуглеродистый c повышенным содержанием фосфора |  |  | до 0.015 |  | до 1.5 | 45 - 55 | [8 empty] | Феррохром | Феррохром | [8 empty] | до 0.05 |  |  | до 0.03 | [7 empty] | до 0.15
310 | 2323 | FeCr50C01LP | FeCr50C01LP | Применяется в сталеплавильной и литейной промышленности для легирования сталей и сплавов. | Феррохром низкоуглеродистый c низким содержанием фосфора |  |  | до 0.015 |  | до 1.5 | 45 - 55 | [8 empty] | Феррохром | Феррохром | [8 empty] | до 0.03 |  |  | до 0.03 | [7 empty] | до 0.15
311 | 2308 | FeCr50C03 | FeCr50C03 | Применяется в сталеплавильной и литейной промышленности для легирования сталей и сплавов. | Феррохром низкоуглеродистый c повышенным содержанием фосфора |  |  | 0.015 - 0.03 |  | до 1.5 | 45 - 55 | [8 empty] | Феррохром | Феррохром | [8 empty] | до 0.05 |  |  | до 0.03 | [7 empty] | до 0.15
312 | 2326 | FeCr50C03LP | FeCr50C03LP | Применяется в сталеплавильной и литейной промышленности для легирования сталей и сплавов. | Феррохром низкоуглеродистый c низким содержанием фосфора |  |  | 0.015 - 0.03 |  | до 1.5 | 45 - 55 | [8 empty] | Феррохром | Феррохром | [8 empty] | до 0.03 |  |  | до 0.03 | [7 empty] | до 0.15
313 | 2311 | FeCr50C05 | FeCr50C05 | Применяется в сталеплавильной и литейной промышленности для легирования сталей и сплавов. | Феррохром низкоуглеродистый c повышенным содержанием фосфора |  |  | 0.03 - 0.05 |  | до 1.5 | 45 - 55 | [8 empty] | Феррохром | Феррохром | [8 empty] | до 0.05 |  |  | до 0.03 | [7 empty] | до 0.15
314 | 2329 | FeCr50C05LP | FeCr50C05LP | Применяется в сталеплавильной и литейной промышленности для легирования сталей и сплавов. | Феррохром низкоуглеродистый c низким содержанием фосфора |  |  | 0.03 - 0.05 |  | до 1.5 | 45 - 55 | [8 empty] | Феррохром | Феррохром | [8 empty] | до 0.03 |  |  | до 0.03 | [7 empty] | до 0.15
315 | 2004 | ФТи70С08 | ФТи70С08 | Применяется в сталеплавильной и литейной промышленности для раскисления и легирования сталей и сплавов. |  | до 0.3 | до 4 | до 0.3 |  | до 0.8 | до 0.8 | до 0.8 |  | 68 - 75 |  |  | до 2 |  | до 1.8 | Ферротитан | Ферротитан |  |  |  |  | до 0.15 |  |  |  | до 0.03 | до 1.5 |  | до 0.03
316 | 2314 | FeCr50C1 | FeCr50C1 | Применяется в сталеплавильной и литейной промышленности для легирования сталей и сплавов. | Феррохром низкоуглеродистый c повышенным содержанием фосфора |  |  | 0.05 - 0.1 |  | до 1.5 | 45 - 55 | [8 empty] | Феррохром | Феррохром | [8 empty] | до 0.05 |  |  | до 0.03 | [7 empty] | до 0.15
317 | 2287 | FeCr50C10 | FeCr50C10 | Применяется в сталеплавильной и литейной промышленности для легирования сталей и сплавов. | Феррохром среднеуглеродистый c повышенным содержанием фосфора |  |  | 0.5 - 1 |  | до 1.5 | 45 - 55 | [8 empty] | Феррохром | Феррохром | [8 empty] | до 0.05 |  |  | до 0.05
318 | 2296 | FeCr50C10LP | FeCr50C10LP | Применяется в сталеплавильной и литейной промышленности для легирования сталей и сплавов. | Феррохром среднеуглеродистый c низким содержанием фосфора |  |  | 0.5 - 1 |  | до 1.5 | 45 - 55 | [8 empty] | Феррохром | Феррохром | [8 empty] | до 0.03 |  |  | до 0.03
319 | 2332 | FeCr50C1LP | FeCr50C1LP | Применяется в сталеплавильной и литейной промышленности для легирования сталей и сплавов. | Феррохром низкоуглеродистый c низким содержанием фосфора |  |  | 0.05 - 0.1 |  | до 1.5 | 45 - 55 | [8 empty] | Феррохром | Феррохром | [8 empty] | до 0.03 |  |  | до 0.03 | [7 empty] | до 0.15
320 | 2347 | FeCr50C1N3 | FeCr50C1N3 | Применяется в сталеплавильной и литейной промышленности для легирования сталей и сплавов. | Феррохром низкоуглеродистый плавленный, содержащий азот |  |  | до 0.1 |  | до 1.5 | 45 - 55 | [8 empty] | Феррохром | Феррохром | [8 empty] | до 0.03 |  |  | до 0.025 | [7 empty] | 2 - 4
321 | 2350 | FeCr50C1N7 | FeCr50C1N7 | Применяется в сталеплавильной и литейной промышленности для легирования сталей и сплавов. | Феррохром низкоуглеродистый спеченный, содержащий азот |  |  | до 0.1 |  | до 1.5 | 45 - 55 | [8 empty] | Феррохром | Феррохром | [8 empty] | до 0.03 |  |  | до 0.025 | [7 empty] | 4 - 10
322 | 2353 | FeCr50C1N7Si | FeCr50C1N7Si | Применяется в сталеплавильной и литейной промышленности для легирования сталей и сплавов. | Феррохром низкоуглеродистый спеченный, содержащий азот |  |  | до 0.1 |  | min 1.5 | 45 - 55 | [8 empty] | Феррохром | Феррохром | [8 empty] | до 0.03 |  |  | до 0.025 | [7 empty] | 4 - 10
323 | 2317 | FeCr50C2 | FeCr50C2 | Применяется в сталеплавильной и литейной промышленности для легирования сталей и сплавов. | Феррохром низкоуглеродистый c повышенным содержанием фосфора |  |  | 0.1 - 0.25 |  | до 1.5 | 45 - 55 | [8 empty] | Феррохром | Феррохром | [8 empty] | до 0.05 |  |  | до 0.03 | [7 empty] | до 0.15
324 | 2290 | FeCr50C20 | FeCr50C20 | Применяется в сталеплавильной и литейной промышленности для легирования сталей и сплавов. | Феррохром среднеуглеродистый c повышенным содержанием фосфора |  |  | 1 - 2 |  | до 1.5 | 45 - 55 | [8 empty] | Феррохром | Феррохром | [8 empty] | до 0.05 |  |  | до 0.05
325 | 2299 | FeCr50C20LP | FeCr50C20LP | Применяется в сталеплавильной и литейной промышленности для легирования сталей и сплавов. | Феррохром среднеуглеродистый c низким содержанием фосфора |  |  | 1 - 2 |  | до 1.5 | 45 - 55 | [8 empty] | Феррохром | Феррохром | [8 empty] | до 0.03 |  |  | до 0.03
326 | 2335 | FeCr50C2LP | FeCr50C2LP | Применяется в сталеплавильной и литейной промышленности для легирования сталей и сплавов. | Феррохром низкоуглеродистый c низким содержанием фосфора |  |  | 0.1 - 0.25 |  | до 1.5 | 45 - 55 | [8 empty] | Феррохром | Феррохром | [8 empty] | до 0.03 |  |  | до 0.03 | [7 empty] | до 0.15
327 | 2293 | FeCr50C40 | FeCr50C40 | Применяется в сталеплавильной и литейной промышленности для легирования сталей и сплавов. | Феррохром среднеуглеродистый c повышенным содержанием фосфора |  |  | 2 - 4 |  | до 1.5 | 45 - 55 | [8 empty] | Феррохром | Феррохром | [8 empty] | до 0.05 |  |  | до 0.05
328 | 2302 | FeCr50C40LP | FeCr50C40LP | Применяется в сталеплавильной и литейной промышленности для легирования сталей и сплавов. | Феррохром среднеуглеродистый c низким содержанием фосфора |  |  | 2 - 4 |  | до 1.5 | 45 - 55 | [8 empty] | Феррохром | Феррохром | [8 empty] | до 0.03 |  |  | до 0.03
329 | 2320 | FeCr50C5 | FeCr50C5 | Применяется в сталеплавильной и литейной промышленности для легирования сталей и сплавов. | Феррохром низкоуглеродистый c повышенным содержанием фосфора |  |  | 0.1 - 0.25 |  | до 1.5 | 45 - 55 | [8 empty] | Феррохром | Феррохром | [8 empty] | до 0.05 |  |  | до 0.03 | [7 empty] | до 0.15
330 | 2167 | FeCr50C50 | FeCr50C50 | Применяется в сталеплавильной и литейной промышленности для легирования сталей и сплавов. | Феррохром высокоуглеродистый c повышенным содержанием фосфора |  |  | 4 - 6 |  | до 1.5 | 45 - 55 | [8 empty] | Феррохром | Феррохром | [8 empty] | до 0.05 |  |  | до 0.1
331 | 2227 | FeCr50C50LP | FeCr50C50LP | Применяется в сталеплавильной и литейной промышленности для легирования сталей и сплавов. | Феррохром высокоуглеродистый c низким содержанием фосфора |  |  | 4 - 6 |  | до 1.5 | 45 - 55 | [8 empty] | Феррохром | Феррохром | [8 empty] | до 0.03 |  |  | до 0.1
332 | 2170 | FeCr50C50LS | FeCr50C50LS | Применяется в сталеплавильной и литейной промышленности для легирования сталей и сплавов. | Феррохром высокоуглеродистый c повышенным содержанием фосфора |  |  | 4 - 6 |  | до 1.5 | 45 - 55 | [8 empty] | Феррохром | Феррохром | [8 empty] | до 0.05 |  |  | до 0.05
333 | 2230 | FeCr50C50LSLP | FeCr50C50LSLP | Применяется в сталеплавильной и литейной промышленности для легирования сталей и сплавов. | Феррохром высокоуглеродистый c низким содержанием фосфора |  |  | 4 - 6 |  | до 1.5 | 45 - 55 | [8 empty] | Феррохром | Феррохром | [8 empty] | до 0.03 |  |  | до 0.05
334 | 2173 | FeCr50C50Si2 | FeCr50C50Si2 | Применяется в сталеплавильной и литейной промышленности для легирования сталей и сплавов. | Феррохром высокоуглеродистый c повышенным содержанием фосфора |  |  | 4 - 6 |  | 1.5 - 3 | 45 - 55 | [8 empty] | Феррохром | Феррохром | [8 empty] | до 0.05 |  |  | до 0.1
335 | 2233 | FeCr50C50Si2LP | FeCr50C50Si2LP | Применяется в сталеплавильной и литейной промышленности для легирования сталей и сплавов. | Феррохром высокоуглеродистый c низким содержанием фосфора |  |  | 4 - 6 |  | 1.5 - 3 | 45 - 55 | [8 empty] | Феррохром | Феррохром | [8 empty] | до 0.03 |  |  | до 0.1
336 | 2176 | FeCr50C50Si2LS | FeCr50C50Si2LS | Применяется в сталеплавильной и литейной промышленности для легирования сталей и сплавов. | Феррохром высокоуглеродистый c повышенным содержанием фосфора |  |  | 4 - 6 |  | 1.5 - 3 | 45 - 55 | [8 empty] | Феррохром | Феррохром | [8 empty] | до 0.05 |  |  | до 0.05
337 | 2236 | FeCr50C50Si2LSLP | FeCr50C50Si2LSLP | Применяется в сталеплавильной и литейной промышленности для легирования сталей и сплавов. | Феррохром высокоуглеродистый c низким содержанием фосфора |  |  | 4 - 6 |  | 1.5 - 3 | 45 - 55 | [8 empty] | Феррохром | Феррохром | [8 empty] | до 0.03 |  |  | до 0.05
338 | 2179 | FeCr50C50Si4 | FeCr50C50Si4 | Применяется в сталеплавильной и литейной промышленности для легирования сталей и сплавов. | Феррохром высокоуглеродистый c повышенным содержанием фосфора |  |  | 4 - 6 |  | 3 - 5 | 45 - 55 | [8 empty] | Феррохром | Феррохром | [8 empty] | до 0.05 |  |  | до 0.1
339 | 2239 | FeCr50C50Si4LP | FeCr50C50Si4LP | Применяется в сталеплавильной и литейной промышленности для легирования сталей и сплавов. | Феррохром высокоуглеродистый c низким содержанием фосфора |  |  | 4 - 6 |  | 3 - 5 | 45 - 55 | [8 empty] | Феррохром | Феррохром | [8 empty] | до 0.03 |  |  | до 0.1
340 | 2182 | FeCr50C50Si4LS | FeCr50C50Si4LS | Применяется в сталеплавильной и литейной промышленности для легирования сталей и сплавов. | Феррохром высокоуглеродистый c повышенным содержанием фосфора |  |  | 4 - 6 |  | 3 - 5 | 45 - 55 | [8 empty] | Феррохром | Феррохром | [8 empty] | до 0.05 |  |  | до 0.05
341 | 2242 | FeCr50C50Si4LSLP | FeCr50C50Si4LSLP | Применяется в сталеплавильной и литейной промышленности для легирования сталей и сплавов. | Феррохром высокоуглеродистый c низким содержанием фосфора |  |  | 4 - 6 |  | 3 - 5 | 45 - 55 | [8 empty] | Феррохром | Феррохром | [8 empty] | до 0.03 |  |  | до 0.05
342 | 2185 | FeCr50C50Si7 | FeCr50C50Si7 | Применяется в сталеплавильной и литейной промышленности для легирования сталей и сплавов. | Феррохром высокоуглеродистый c повышенным содержанием фосфора |  |  | 4 - 6 |  | 5 - 10 | 45 - 55 | [8 empty] | Феррохром | Феррохром | [8 empty] | до 0.05 |  |  | до 0.05
343 | 2245 | FeCr50C50Si7LP | FeCr50C50Si7LP | Применяется в сталеплавильной и литейной промышленности для легирования сталей и сплавов. | Феррохром высокоуглеродистый c низким содержанием фосфора |  |  | 4 - 6 |  | 5 - 10 | 45 - 55 | [8 empty] | Феррохром | Феррохром | [8 empty] | до 0.03 |  |  | до 0.05
344 | 2338 | FeCr50C5LP | FeCr50C5LP | Применяется в сталеплавильной и литейной промышленности для легирования сталей и сплавов. | Феррохром низкоуглеродистый c низким содержанием фосфора |  |  | 0.25 - 0.5 |  | до 1.5 | 45 - 55 | [8 empty] | Феррохром | Феррохром | [8 empty] | до 0.03 |  |  | до 0.03 | [7 empty] | до 0.15
345 | 2188 | FeCr50C70 | FeCr50C70 | Применяется в сталеплавильной и литейной промышленности для легирования сталей и сплавов. | Феррохром высокоуглеродистый c повышенным содержанием фосфора |  |  | 6 - 8 |  | до 1.5 | 45 - 55 | [8 empty] | Феррохром | Феррохром | [8 empty] | до 0.05 |  |  | до 0.1
346 | 2191 | FeCr50C70LS | FeCr50C70LS | Применяется в сталеплавильной и литейной промышленности для легирования сталей и сплавов. | Феррохром высокоуглеродистый c повышенным содержанием фосфора |  |  | 6 - 8 |  | до 1.5 | 45 - 55 | [8 empty] | Феррохром | Феррохром | [8 empty] | до 0.05 |  |  | до 0.05
347 | 2248 | FeCr50C70LP | FeCr50C70LP | Применяется в сталеплавильной и литейной промышленности для легирования сталей и сплавов. | Феррохром высокоуглеродистый c низким содержанием фосфора |  |  | 6 - 8 |  | до 1.5 | 45 - 55 | [8 empty] | Феррохром | Феррохром | [8 empty] | до 0.03 |  |  | до 0.1
348 | 2194 | FeCr50C70Si2 | FeCr50C70Si2 | Применяется в сталеплавильной и литейной промышленности для легирования сталей и сплавов. | Феррохром высокоуглеродистый c повышенным содержанием фосфора |  |  | 6 - 8 |  | 1.5 - 3 | 45 - 55 | [8 empty] | Феррохром | Феррохром | [8 empty] | до 0.05 |  |  | до 0.1
349 | 2251 | FeCr50C70LSLP | FeCr50C70LSLP | Применяется в сталеплавильной и литейной промышленности для легирования сталей и сплавов. | Феррохром высокоуглеродистый c низким содержанием фосфора |  |  | 6 - 8 |  | до 1.5 | 45 - 55 | [8 empty] | Феррохром | Феррохром | [8 empty] | до 0.03 |  |  | до 0.05
350 | 2254 | FeCr50C70Si2LP | FeCr50C70Si2LP | Применяется в сталеплавильной и литейной промышленности для легирования сталей и сплавов. | Феррохром высокоуглеродистый c низким содержанием фосфора |  |  | 6 - 8 |  | 1.5 - 3 | 45 - 55 | [8 empty] | Феррохром | Феррохром | [8 empty] | до 0.03 |  |  | до 0.1
351 | 2197 | FeCr50C70Si2LS | FeCr50C70Si2LS | Применяется в сталеплавильной и литейной промышленности для легирования сталей и сплавов. | Феррохром высокоуглеродистый c повышенным содержанием фосфора |  |  | 6 - 8 |  | 1.5 - 3 | 45 - 55 | [8 empty] | Феррохром | Феррохром | [8 empty] | до 0.05 |  |  | до 0.05
352 | 2257 | FeCr50C70Si2LSLP | FeCr50C70Si2LSLP | Применяется в сталеплавильной и литейной промышленности для легирования сталей и сплавов. | Феррохром высокоуглеродистый c низким содержанием фосфора |  |  | 6 - 8 |  | 1.5 - 3 | 45 - 55 | [8 empty] | Феррохром | Феррохром | [8 empty] | до 0.03 |  |  | до 0.05
353 | 2200 | FeCr50C70Si4 | FeCr50C70Si4 | Применяется в сталеплавильной и литейной промышленности для легирования сталей и сплавов. | Феррохром высокоуглеродистый c повышенным содержанием фосфора |  |  | 6 - 8 |  | 3 - 5 | 45 - 55 | [8 empty] | Феррохром | Феррохром | [8 empty] | до 0.05 |  |  | до 0.1
354 | 2260 | FeCr50C70Si4LP | FeCr50C70Si4LP | Применяется в сталеплавильной и литейной промышленности для легирования сталей и сплавов. | Феррохром высокоуглеродистый c низким содержанием фосфора |  |  | 6 - 8 |  | 3 - 5 | 45 - 55 | [8 empty] | Феррохром | Феррохром | [8 empty] | до 0.03 |  |  | до 0.1
355 | 2203 | FeCr50C70Si4LS | FeCr50C70Si4LS | Применяется в сталеплавильной и литейной промышленности для легирования сталей и сплавов. | Феррохром высокоуглеродистый c повышенным содержанием фосфора |  |  | 6 - 8 |  | 3 - 5 | 45 - 55 | [8 empty] | Феррохром | Феррохром | [8 empty] | до 0.05 |  |  | до 0.05
356 | 2263 | FeCr50C70Si4LSLP | FeCr50C70Si4LSLP | Применяется в сталеплавильной и литейной промышленности для легирования сталей и сплавов. | Феррохром высокоуглеродистый c низким содержанием фосфора |  |  | 6 - 8 |  | 3 - 5 | 45 - 55 | [8 empty] | Феррохром | Феррохром | [8 empty] | до 0.03 |  |  | до 0.05
357 | 2206 | FeCr50C70Si6 | FeCr50C70Si6 | Применяется в сталеплавильной и литейной промышленности для легирования сталей и сплавов. | Феррохром высокоуглеродистый c повышенным содержанием фосфора |  |  | 6 - 8 |  | 5 - 8 | 45 - 55 | [8 empty] | Феррохром | Феррохром | [8 empty] | до 0.05 |  |  | до 0.05
358 | 2266 | FeCr50C70Si6LP | FeCr50C70Si6LP | Применяется в сталеплавильной и литейной промышленности для легирования сталей и сплавов. | Феррохром высокоуглеродистый c низким содержанием фосфора |  |  | 6 - 8 |  | 5 - 8 | 45 - 55 | [8 empty] | Феррохром | Феррохром | [8 empty] | до 0.03 |  |  | до 0.05
359 | 2209 | FeCr50C90 | FeCr50C90 | Применяется в сталеплавильной и литейной промышленности для легирования сталей и сплавов. | Феррохром высокоуглеродистый c повышенным содержанием фосфора |  |  | 8 - 10 |  | до 1.5 | 45 - 55 | [8 empty] | Феррохром | Феррохром | [8 empty] | до 0.05 |  |  | до 0.1
360 | 2269 | FeCr50C90LP | FeCr50C90LP | Применяется в сталеплавильной и литейной промышленности для легирования сталей и сплавов. | Феррохром высокоуглеродистый c низким содержанием фосфора |  |  | 8 - 10 |  | до 1.5 | 45 - 55 | [8 empty] | Феррохром | Феррохром | [8 empty] | до 0.03 |  |  | до 0.1
361 | 2212 | FeCr50C90LS | FeCr50C90LS | Применяется в сталеплавильной и литейной промышленности для легирования сталей и сплавов. | Феррохром высокоуглеродистый c повышенным содержанием фосфора |  |  | 8 - 10 |  | до 1.5 | 45 - 55 | [8 empty] | Феррохром | Феррохром | [8 empty] | до 0.05 |  |  | до 0.05
362 | 2272 | FeCr50C90LSLP | FeCr50C90LSLP | Применяется в сталеплавильной и литейной промышленности для легирования сталей и сплавов. | Феррохром высокоуглеродистый c низким содержанием фосфора |  |  | 8 - 10 |  | до 1.5 | 45 - 55 | [8 empty] | Феррохром | Феррохром | [8 empty] | до 0.03 |  |  | до 0.05
363 | 2215 | FeCr50C90Si2 | FeCr50C90Si2 | Применяется в сталеплавильной и литейной промышленности для легирования сталей и сплавов. | Феррохром высокоуглеродистый c повышенным содержанием фосфора |  |  | 8 - 10 |  | 1.5 - 3 | 45 - 55 | [8 empty] | Феррохром | Феррохром | [8 empty] | до 0.05 |  |  | до 0.1
364 | 2275 | FeCr50C90Si2LP | FeCr50C90Si2LP | Применяется в сталеплавильной и литейной промышленности для легирования сталей и сплавов. | Феррохром высокоуглеродистый c низким содержанием фосфора |  |  | 8 - 10 |  | 1.5 - 3 | 45 - 55 | [8 empty] | Феррохром | Феррохром | [8 empty] | до 0.03 |  |  | до 0.1
365 | 2218 | FeCr50C90Si2LS | FeCr50C90Si2LS | Применяется в сталеплавильной и литейной промышленности для легирования сталей и сплавов. | Феррохром высокоуглеродистый c повышенным содержанием фосфора |  |  | 8 - 10 |  | 1.5 - 3 | 45 - 55 | [8 empty] | Феррохром | Феррохром | [8 empty] | до 0.05 |  |  | до 0.05
366 | 2278 | FeCr50C90Si2LSLP | FeCr50C90Si2LSLP | Применяется в сталеплавильной и литейной промышленности для легирования сталей и сплавов. | Феррохром высокоуглеродистый c низким содержанием фосфора |  |  | 8 - 10 |  | 1.5 - 3 | 45 - 55 | [8 empty] | Феррохром | Феррохром | [8 empty] | до 0.03 |  |  | до 0.05
367 | 2221 | FeCr50C90Si4 | FeCr50C90Si4 | Применяется в сталеплавильной и литейной промышленности для легирования сталей и сплавов. | Феррохром высокоуглеродистый c повышенным содержанием фосфора |  |  | 8 - 10 |  | 3 - 5 | 45 - 55 | [8 empty] | Феррохром | Феррохром | [8 empty] | до 0.05 |  |  | до 0.1
368 | 2281 | FeCr50C90Si4LP | FeCr50C90Si4LP | Применяется в сталеплавильной и литейной промышленности для легирования сталей и сплавов. | Феррохром высокоуглеродистый c низким содержанием фосфора |  |  | 8 - 10 |  | 3 - 5 | 45 - 55 | [8 empty] | Феррохром | Феррохром | [8 empty] | до 0.03 |  |  | до 0.1
369 | 2224 | FeCr50C90Si4LS | FeCr50C90Si4LS | Применяется в сталеплавильной и литейной промышленности для легирования сталей и сплавов. | Феррохром высокоуглеродистый c повышенным содержанием фосфора |  |  | 8 - 10 |  | 3 - 5 | 45 - 55 | [8 empty] | Феррохром | Феррохром | [8 empty] | до 0.05 |  |  | до 0.05
370 | 2306 | FeCr60C01 | FeCr60C01 | Применяется в сталеплавильной и литейной промышленности для легирования сталей и сплавов. | Феррохром низкоуглеродистый c повышенным содержанием фосфора |  |  | до 0.015 |  | до 1.5 | 55 - 65 | [8 empty] | Феррохром | Феррохром | [8 empty] | до 0.05 |  |  | до 0.03 | [7 empty] | до 0.15
371 | 2324 | FeCr60C01LP | FeCr60C01LP | Применяется в сталеплавильной и литейной промышленности для легирования сталей и сплавов. | Феррохром низкоуглеродистый c низким содержанием фосфора |  |  | до 0.015 |  | до 1.5 | 55 - 65 | [8 empty] | Феррохром | Феррохром | [8 empty] | до 0.03 |  |  | до 0.03 | [7 empty] | до 0.15
372 | 2309 | FeCr60C03 | FeCr60C03 | Применяется в сталеплавильной и литейной промышленности для легирования сталей и сплавов. | Феррохром низкоуглеродистый c повышенным содержанием фосфора |  |  | 0.015 - 0.03 |  | до 1.5 | 55 - 65 | [8 empty] | Феррохром | Феррохром | [8 empty] | до 0.05 |  |  | до 0.03 | [7 empty] | до 0.15
373 | 2327 | FeCr60C03LP | FeCr60C03LP | Применяется в сталеплавильной и литейной промышленности для легирования сталей и сплавов. | Феррохром низкоуглеродистый c низким содержанием фосфора |  |  | 0.015 - 0.03 |  | до 1.5 | 55 - 65 | [8 empty] | Феррохром | Феррохром | [8 empty] | до 0.03 |  |  | до 0.03 | [7 empty] | до 0.15
374 | 2312 | FeCr60C05 | FeCr60C05 | Применяется в сталеплавильной и литейной промышленности для легирования сталей и сплавов. | Феррохром низкоуглеродистый c повышенным содержанием фосфора |  |  | 0.03 - 0.05 |  | до 1.5 | 55 - 65 | [8 empty] | Феррохром | Феррохром | [8 empty] | до 0.05 |  |  | до 0.03 | [7 empty] | до 0.15
375 | 2284 | FeCr50C90Si4LSLP | FeCr50C90Si4LSLP | Применяется в сталеплавильной и литейной промышленности для легирования сталей и сплавов. | Феррохром высокоуглеродистый c низким содержанием фосфора |  |  | 8 - 10 |  | 3 - 5 | 45 - 55 | [8 empty] | Феррохром | Феррохром | [8 empty] | до 0.03 |  |  | до 0.05
376 | 2315 | FeCr60C1 | FeCr60C1 | Применяется в сталеплавильной и литейной промышленности для легирования сталей и сплавов. | Феррохром низкоуглеродистый c повышенным содержанием фосфора |  |  | 0.05 - 0.1 |  | до 1.5 | 55 - 65 | [8 empty] | Феррохром | Феррохром | [8 empty] | до 0.05 |  |  | до 0.03 | [7 empty] | до 0.15
377 | 2330 | FeCr60C05LP | FeCr60C05LP | Применяется в сталеплавильной и литейной промышленности для легирования сталей и сплавов. | Феррохром низкоуглеродистый c низким содержанием фосфора |  |  | 0.03 - 0.05 |  | до 1.5 | 55 - 65 | [8 empty] | Феррохром | Феррохром | [8 empty] | до 0.03 |  |  | до 0.03 | [7 empty] | до 0.15
378 | 2288 | FeCr60C10 | FeCr60C10 | Применяется в сталеплавильной и литейной промышленности для легирования сталей и сплавов. | Феррохром среднеуглеродистый c повышенным содержанием фосфора |  |  | 0.5 - 1 |  | до 1.5 | 55 - 65 | [8 empty] | Феррохром | Феррохром | [8 empty] | до 0.05 |  |  | до 0.05
379 | 2297 | FeCr60C10LP | FeCr60C10LP | Применяется в сталеплавильной и литейной промышленности для легирования сталей и сплавов. | Феррохром среднеуглеродистый c низким содержанием фосфора |  |  | 0.5 - 1 |  | до 1.5 | 55 - 65 | [8 empty] | Феррохром | Феррохром | [8 empty] | до 0.03 |  |  | до 0.03
380 | 2348 | FeCr60C1N3 | FeCr60C1N3 | Применяется в сталеплавильной и литейной промышленности для легирования сталей и сплавов. | Феррохром низкоуглеродистый плавленный, содержащий азот |  |  | до 0.1 |  | до 1.5 | 55 - 65 | [8 empty] | Феррохром | Феррохром | [8 empty] | до 0.03 |  |  | до 0.025 | [7 empty] | 2 - 4
381 | 2333 | FeCr60C1LP | FeCr60C1LP | Применяется в сталеплавильной и литейной промышленности для легирования сталей и сплавов. | Феррохром низкоуглеродистый c низким содержанием фосфора |  |  | 0.05 - 0.1 |  | до 1.5 | 55 - 65 | [8 empty] | Феррохром | Феррохром | [8 empty] | до 0.03 |  |  | до 0.03 | [7 empty] | до 0.15
382 | 2351 | FeCr60C1N7 | FeCr60C1N7 | Применяется в сталеплавильной и литейной промышленности для легирования сталей и сплавов. | Феррохром низкоуглеродистый спеченный, содержащий азот |  |  | до 0.1 |  | до 1.5 | 55 - 65 | [8 empty] | Феррохром | Феррохром | [8 empty] | до 0.03 |  |  | до 0.025 | [7 empty] | 4 - 10
383 | 2354 | FeCr60C1N7Si | FeCr60C1N7Si | Применяется в сталеплавильной и литейной промышленности для легирования сталей и сплавов. | Феррохром низкоуглеродистый спеченный, содержащий азот |  |  | до 0.1 |  | min 1.5 | 55 - 65 | [8 empty] | Феррохром | Феррохром | [8 empty] | до 0.03 |  |  | до 0.025 | [7 empty] | 4 - 10
384 | 2291 | FeCr60C20 | FeCr60C20 | Применяется в сталеплавильной и литейной промышленности для легирования сталей и сплавов. | Феррохром среднеуглеродистый c повышенным содержанием фосфора |  |  | 1 - 2 |  | до 1.5 | 55 - 65 | [8 empty] | Феррохром | Феррохром | [8 empty] | до 0.05 |  |  | до 0.05
385 | 2318 | FeCr60C2 | FeCr60C2 | Применяется в сталеплавильной и литейной промышленности для легирования сталей и сплавов. | Феррохром низкоуглеродистый c повышенным содержанием фосфора |  |  | 0.1 - 0.25 |  | до 1.5 | 55 - 65 | [8 empty] | Феррохром | Феррохром | [8 empty] | до 0.05 |  |  | до 0.03 | [7 empty] | до 0.15
386 | 2336 | FeCr60C2LP | FeCr60C2LP | Применяется в сталеплавильной и литейной промышленности для легирования сталей и сплавов. | Феррохром низкоуглеродистый c низким содержанием фосфора |  |  | 0.1 - 0.25 |  | до 1.5 | 55 - 65 | [8 empty] | Феррохром | Феррохром | [8 empty] | до 0.03 |  |  | до 0.03 | [7 empty] | до 0.15
387 | 2300 | FeCr60C20LP | FeCr60C20LP | Применяется в сталеплавильной и литейной промышленности для легирования сталей и сплавов. | Феррохром среднеуглеродистый c низким содержанием фосфора |  |  | 1 - 2 |  | до 1.5 | 55 - 65 | [8 empty] | Феррохром | Феррохром | [8 empty] | до 0.03 |  |  | до 0.03
388 | 2303 | FeCr60C40LP | FeCr60C40LP | Применяется в сталеплавильной и литейной промышленности для легирования сталей и сплавов. | Феррохром среднеуглеродистый c низким содержанием фосфора |  |  | 2 - 4 |  | до 1.5 | 55 - 65 | [8 empty] | Феррохром | Феррохром | [8 empty] | до 0.03 |  |  | до 0.03
389 | 2294 | FeCr60C40 | FeCr60C40 | Применяется в сталеплавильной и литейной промышленности для легирования сталей и сплавов. | Феррохром среднеуглеродистый c повышенным содержанием фосфора |  |  | 2 - 4 |  | до 1.5 | 55 - 65 | [8 empty] | Феррохром | Феррохром | [8 empty] | до 0.05 |  |  | до 0.05
390 | 2168 | FeCr60C50 | FeCr60C50 | Применяется в сталеплавильной и литейной промышленности для легирования сталей и сплавов. | Феррохром высокоуглеродистый c повышенным содержанием фосфора |  |  | 4 - 6 |  | до 1.5 | 55 - 65 | [8 empty] | Феррохром | Феррохром | [8 empty] | до 0.05 |  |  | до 0.1
391 | 2321 | FeCr60C5 | FeCr60C5 | Применяется в сталеплавильной и литейной промышленности для легирования сталей и сплавов. | Феррохром низкоуглеродистый c повышенным содержанием фосфора |  |  | 0.1 - 0.25 |  | до 1.5 | 55 - 65 | [8 empty] | Феррохром | Феррохром | [8 empty] | до 0.05 |  |  | до 0.03 | [7 empty] | до 0.15
392 | 2171 | FeCr60C50LS | FeCr60C50LS | Применяется в сталеплавильной и литейной промышленности для легирования сталей и сплавов. | Феррохром высокоуглеродистый c повышенным содержанием фосфора |  |  | 4 - 6 |  | до 1.5 | 55 - 65 | [8 empty] | Феррохром | Феррохром | [8 empty] | до 0.05 |  |  | до 0.05
393 | 2228 | FeCr60C50LP | FeCr60C50LP | Применяется в сталеплавильной и литейной промышленности для легирования сталей и сплавов. | Феррохром высокоуглеродистый c низким содержанием фосфора |  |  | 4 - 6 |  | до 1.5 | 55 - 65 | [8 empty] | Феррохром | Феррохром | [8 empty] | до 0.03 |  |  | до 0.1
394 | 2231 | FeCr60C50LSLP | FeCr60C50LSLP | Применяется в сталеплавильной и литейной промышленности для легирования сталей и сплавов. | Феррохром высокоуглеродистый c низким содержанием фосфора |  |  | 4 - 6 |  | до 1.5 | 55 - 65 | [8 empty] | Феррохром | Феррохром | [8 empty] | до 0.03 |  |  | до 0.05
395 | 2174 | FeCr60C50Si2 | FeCr60C50Si2 | Применяется в сталеплавильной и литейной промышленности для легирования сталей и сплавов. | Феррохром высокоуглеродистый c повышенным содержанием фосфора |  |  | 4 - 6 |  | 1.5 - 3 | 55 - 65 | [8 empty] | Феррохром | Феррохром | [8 empty] | до 0.05 |  |  | до 0.1
396 | 2234 | FeCr60C50Si2LP | FeCr60C50Si2LP | Применяется в сталеплавильной и литейной промышленности для легирования сталей и сплавов. | Феррохром высокоуглеродистый c низким содержанием фосфора |  |  | 4 - 6 |  | 1.5 - 3 | 55 - 65 | [8 empty] | Феррохром | Феррохром | [8 empty] | до 0.03 |  |  | до 0.1
397 | 2177 | FeCr60C50Si2LS | FeCr60C50Si2LS | Применяется в сталеплавильной и литейной промышленности для легирования сталей и сплавов. | Феррохром высокоуглеродистый c повышенным содержанием фосфора |  |  | 4 - 6 |  | 1.5 - 3 | 55 - 65 | [8 empty] | Феррохром | Феррохром | [8 empty] | до 0.05 |  |  | до 0.05
398 | 2237 | FeCr60C50Si2LSLP | FeCr60C50Si2LSLP | Применяется в сталеплавильной и литейной промышленности для легирования сталей и сплавов. | Феррохром высокоуглеродистый c низким содержанием фосфора |  |  | 4 - 6 |  | 1.5 - 3 | 55 - 65 | [8 empty] | Феррохром | Феррохром | [8 empty] | до 0.03 |  |  | до 0.05
399 | 2180 | FeCr60C50Si4 | FeCr60C50Si4 | Применяется в сталеплавильной и литейной промышленности для легирования сталей и сплавов. | Феррохром высокоуглеродистый c повышенным содержанием фосфора |  |  | 4 - 6 |  | 3 - 5 | 55 - 65 | [8 empty] | Феррохром | Феррохром | [8 empty] | до 0.05 |  |  | до 0.1
400 | 2240 | FeCr60C50Si4LP | FeCr60C50Si4LP | Применяется в сталеплавильной и литейной промышленности для легирования сталей и сплавов. | Феррохром высокоуглеродистый c низким содержанием фосфора |  |  | 4 - 6 |  | 3 - 5 | 55 - 65 | [8 empty] | Феррохром | Феррохром | [8 empty] | до 0.03 |  |  | до 0.1
401 | 2183 | FeCr60C50Si4LS | FeCr60C50Si4LS | Применяется в сталеплавильной и литейной промышленности для легирования сталей и сплавов. | Феррохром высокоуглеродистый c повышенным содержанием фосфора |  |  | 4 - 6 |  | 3 - 5 | 55 - 65 | [8 empty] | Феррохром | Феррохром | [8 empty] | до 0.05 |  |  | до 0.05
402 | 2243 | FeCr60C50Si4LSLP | FeCr60C50Si4LSLP | Применяется в сталеплавильной и литейной промышленности для легирования сталей и сплавов. | Феррохром высокоуглеродистый c низким содержанием фосфора |  |  | 4 - 6 |  | 3 - 5 | 55 - 65 | [8 empty] | Феррохром | Феррохром | [8 empty] | до 0.03 |  |  | до 0.05
403 | 2186 | FeCr60C50Si7 | FeCr60C50Si7 | Применяется в сталеплавильной и литейной промышленности для легирования сталей и сплавов. | Феррохром высокоуглеродистый c повышенным содержанием фосфора |  |  | 4 - 6 |  | 5 - 10 | 55 - 65 | [8 empty] | Феррохром | Феррохром | [8 empty] | до 0.05 |  |  | до 0.05
404 | 2246 | FeCr60C50Si7LP | FeCr60C50Si7LP | Применяется в сталеплавильной и литейной промышленности для легирования сталей и сплавов. | Феррохром высокоуглеродистый c низким содержанием фосфора |  |  | 4 - 6 |  | 5 - 10 | 55 - 65 | [8 empty] | Феррохром | Феррохром | [8 empty] | до 0.03 |  |  | до 0.05
405 | 2339 | FeCr60C5LP | FeCr60C5LP | Применяется в сталеплавильной и литейной промышленности для легирования сталей и сплавов. | Феррохром низкоуглеродистый c низким содержанием фосфора |  |  | 0.25 - 0.5 |  | до 1.5 | 55 - 65 | [8 empty] | Феррохром | Феррохром | [8 empty] | до 0.03 |  |  | до 0.03 | [7 empty] | до 0.15
406 | 2189 | FeCr60C70 | FeCr60C70 | Применяется в сталеплавильной и литейной промышленности для легирования сталей и сплавов. | Феррохром высокоуглеродистый c повышенным содержанием фосфора |  |  | 6 - 8 |  | до 1.5 | 55 - 65 | [8 empty] | Феррохром | Феррохром | [8 empty] | до 0.05 |  |  | до 0.1
407 | 2249 | FeCr60C70LP | FeCr60C70LP | Применяется в сталеплавильной и литейной промышленности для легирования сталей и сплавов. | Феррохром высокоуглеродистый c низким содержанием фосфора |  |  | 6 - 8 |  | до 1.5 | 55 - 65 | [8 empty] | Феррохром | Феррохром | [8 empty] | до 0.03 |  |  | до 0.1
408 | 2192 | FeCr60C70LS | FeCr60C70LS | Применяется в сталеплавильной и литейной промышленности для легирования сталей и сплавов. | Феррохром высокоуглеродистый c повышенным содержанием фосфора |  |  | 6 - 8 |  | до 1.5 | 55 - 65 | [8 empty] | Феррохром | Феррохром | [8 empty] | до 0.05 |  |  | до 0.05
409 | 2252 | FeCr60C70LSLP | FeCr60C70LSLP | Применяется в сталеплавильной и литейной промышленности для легирования сталей и сплавов. | Феррохром высокоуглеродистый c низким содержанием фосфора |  |  | 6 - 8 |  | до 1.5 | 55 - 65 | [8 empty] | Феррохром | Феррохром | [8 empty] | до 0.03 |  |  | до 0.05
410 | 2195 | FeCr60C70Si2 | FeCr60C70Si2 | Применяется в сталеплавильной и литейной промышленности для легирования сталей и сплавов. | Феррохром высокоуглеродистый c повышенным содержанием фосфора |  |  | 6 - 8 |  | 1.5 - 3 | 55 - 65 | [8 empty] | Феррохром | Феррохром | [8 empty] | до 0.05 |  |  | до 0.1
411 | 2255 | FeCr60C70Si2LP | FeCr60C70Si2LP | Применяется в сталеплавильной и литейной промышленности для легирования сталей и сплавов. | Феррохром высокоуглеродистый c низким содержанием фосфора |  |  | 6 - 8 |  | 1.5 - 3 | 55 - 65 | [8 empty] | Феррохром | Феррохром | [8 empty] | до 0.03 |  |  | до 0.1
412 | 2198 | FeCr60C70Si2LS | FeCr60C70Si2LS | Применяется в сталеплавильной и литейной промышленности для легирования сталей и сплавов. | Феррохром высокоуглеродистый c повышенным содержанием фосфора |  |  | 6 - 8 |  | 1.5 - 3 | 55 - 65 | [8 empty] | Феррохром | Феррохром | [8 empty] | до 0.05 |  |  | до 0.05
413 | 2258 | FeCr60C70Si2LSLP | FeCr60C70Si2LSLP | Применяется в сталеплавильной и литейной промышленности для легирования сталей и сплавов. | Феррохром высокоуглеродистый c низким содержанием фосфора |  |  | 6 - 8 |  | 1.5 - 3 | 55 - 65 | [8 empty] | Феррохром | Феррохром | [8 empty] | до 0.03 |  |  | до 0.05
414 | 2201 | FeCr60C70Si4 | FeCr60C70Si4 | Применяется в сталеплавильной и литейной промышленности для легирования сталей и сплавов. | Феррохром высокоуглеродистый c повышенным содержанием фосфора |  |  | 6 - 8 |  | 3 - 5 | 55 - 65 | [8 empty] | Феррохром | Феррохром | [8 empty] | до 0.05 |  |  | до 0.1
415 | 2261 | FeCr60C70Si4LP | FeCr60C70Si4LP | Применяется в сталеплавильной и литейной промышленности для легирования сталей и сплавов. | Феррохром высокоуглеродистый c низким содержанием фосфора |  |  | 6 - 8 |  | 3 - 5 | 55 - 65 | [8 empty] | Феррохром | Феррохром | [8 empty] | до 0.03 |  |  | до 0.1
416 | 2204 | FeCr60C70Si4LS | FeCr60C70Si4LS | Применяется в сталеплавильной и литейной промышленности для легирования сталей и сплавов. | Феррохром высокоуглеродистый c повышенным содержанием фосфора |  |  | 6 - 8 |  | 3 - 5 | 55 - 65 | [8 empty] | Феррохром | Феррохром | [8 empty] | до 0.05 |  |  | до 0.05
417 | 2264 | FeCr60C70Si4LSLP | FeCr60C70Si4LSLP | Применяется в сталеплавильной и литейной промышленности для легирования сталей и сплавов. | Феррохром высокоуглеродистый c низким содержанием фосфора |  |  | 6 - 8 |  | 3 - 5 | 55 - 65 | [8 empty] | Феррохром | Феррохром | [8 empty] | до 0.03 |  |  | до 0.05
418 | 2207 | FeCr60C70Si6 | FeCr60C70Si6 | Применяется в сталеплавильной и литейной промышленности для легирования сталей и сплавов. | Феррохром высокоуглеродистый c повышенным содержанием фосфора |  |  | 6 - 8 |  | 5 - 8 | 55 - 65 | [8 empty] | Феррохром | Феррохром | [8 empty] | до 0.05 |  |  | до 0.05
419 | 2267 | FeCr60C70Si6LP | FeCr60C70Si6LP | Применяется в сталеплавильной и литейной промышленности для легирования сталей и сплавов. | Феррохром высокоуглеродистый c низким содержанием фосфора |  |  | 6 - 8 |  | 5 - 8 | 55 - 65 | [8 empty] | Феррохром | Феррохром | [8 empty] | до 0.03 |  |  | до 0.05
420 | 2210 | FeCr60C90 | FeCr60C90 | Применяется в сталеплавильной и литейной промышленности для легирования сталей и сплавов. | Феррохром высокоуглеродистый c повышенным содержанием фосфора |  |  | 8 - 10 |  | до 1.5 | 55 - 65 | [8 empty] | Феррохром | Феррохром | [8 empty] | до 0.05 |  |  | до 0.1
421 | 2270 | FeCr60C90LP | FeCr60C90LP | Применяется в сталеплавильной и литейной промышленности для легирования сталей и сплавов. | Феррохром высокоуглеродистый c низким содержанием фосфора |  |  | 8 - 10 |  | до 1.5 | 55 - 65 | [8 empty] | Феррохром | Феррохром | [8 empty] | до 0.03 |  |  | до 0.1
422 | 2213 | FeCr60C90LS | FeCr60C90LS | Применяется в сталеплавильной и литейной промышленности для легирования сталей и сплавов. | Феррохром высокоуглеродистый c повышенным содержанием фосфора |  |  | 8 - 10 |  | до 1.5 | 55 - 65 | [8 empty] | Феррохром | Феррохром | [8 empty] | до 0.05 |  |  | до 0.05
423 | 2273 | FeCr60C90LSLP | FeCr60C90LSLP | Применяется в сталеплавильной и литейной промышленности для легирования сталей и сплавов. | Феррохром высокоуглеродистый c низким содержанием фосфора |  |  | 8 - 10 |  | до 1.5 | 55 - 65 | [8 empty] | Феррохром | Феррохром | [8 empty] | до 0.03 |  |  | до 0.05
424 | 2216 | FeCr60C90Si2 | FeCr60C90Si2 | Применяется в сталеплавильной и литейной промышленности для легирования сталей и сплавов. | Феррохром высокоуглеродистый c повышенным содержанием фосфора |  |  | 8 - 10 |  | 1.5 - 3 | 55 - 65 | [8 empty] | Феррохром | Феррохром | [8 empty] | до 0.05 |  |  | до 0.1
425 | 2276 | FeCr60C90Si2LP | FeCr60C90Si2LP | Применяется в сталеплавильной и литейной промышленности для легирования сталей и сплавов. | Феррохром высокоуглеродистый c низким содержанием фосфора |  |  | 8 - 10 |  | 1.5 - 3 | 55 - 65 | [8 empty] | Феррохром | Феррохром | [8 empty] | до 0.03 |  |  | до 0.1
426 | 2279 | FeCr60C90Si2LSLP | FeCr60C90Si2LSLP | Применяется в сталеплавильной и литейной промышленности для легирования сталей и сплавов. | Феррохром высокоуглеродистый c низким содержанием фосфора |  |  | 8 - 10 |  | 1.5 - 3 | 55 - 65 | [8 empty] | Феррохром | Феррохром | [8 empty] | до 0.03 |  |  | до 0.05
427 | 2219 | FeCr60C90Si2LS | FeCr60C90Si2LS | Применяется в сталеплавильной и литейной промышленности для легирования сталей и сплавов. | Феррохром высокоуглеродистый c повышенным содержанием фосфора |  |  | 8 - 10 |  | 1.5 - 3 | 55 - 65 | [8 empty] | Феррохром | Феррохром | [8 empty] | до 0.05 |  |  | до 0.05
428 | 2222 | FeCr60C90Si4 | FeCr60C90Si4 | Применяется в сталеплавильной и литейной промышленности для легирования сталей и сплавов. | Феррохром высокоуглеродистый c повышенным содержанием фосфора |  |  | 8 - 10 |  | 3 - 5 | 55 - 65 | [8 empty] | Феррохром | Феррохром | [8 empty] | до 0.05 |  |  | до 0.1
429 | 2282 | FeCr60C90Si4LP | FeCr60C90Si4LP | Применяется в сталеплавильной и литейной промышленности для легирования сталей и сплавов. | Феррохром высокоуглеродистый c низким содержанием фосфора |  |  | 8 - 10 |  | 3 - 5 | 55 - 65 | [8 empty] | Феррохром | Феррохром | [8 empty] | до 0.03 |  |  | до 0.1
430 | 2225 | FeCr60C90Si4LS | FeCr60C90Si4LS | Применяется в сталеплавильной и литейной промышленности для легирования сталей и сплавов. | Феррохром высокоуглеродистый c повышенным содержанием фосфора |  |  | 8 - 10 |  | 3 - 5 | 55 - 65 | [8 empty] | Феррохром | Феррохром | [8 empty] | до 0.05 |  |  | до 0.05
431 | 2285 | FeCr60C90Si4LSLP | FeCr60C90Si4LSLP | Применяется в сталеплавильной и литейной промышленности для легирования сталей и сплавов. | Феррохром высокоуглеродистый c низким содержанием фосфора |  |  | 8 - 10 |  | 3 - 5 | 55 - 65 | [8 empty] | Феррохром | Феррохром | [8 empty] | до 0.03 |  |  | до 0.05
432 | 2325 | FeCr70C01LP | FeCr70C01LP | Применяется в сталеплавильной и литейной промышленности для легирования сталей и сплавов. | Феррохром низкоуглеродистый c низким содержанием фосфора |  |  | до 0.015 |  | до 1.5 | 65 - 75 | [8 empty] | Феррохром | Феррохром | [8 empty] | до 0.03 |  |  | до 0.03 | [7 empty] | до 0.15
433 | 2307 | FeCr70C01 | FeCr70C01 | Применяется в сталеплавильной и литейной промышленности для легирования сталей и сплавов. | Феррохром низкоуглеродистый c повышенным содержанием фосфора |  |  | до 0.015 |  | до 1.5 | 65 - 75 | [8 empty] | Феррохром | Феррохром | [8 empty] | до 0.05 |  |  | до 0.03 | [7 empty] | до 0.15
434 | 2328 | FeCr70C03LP | FeCr70C03LP | Применяется в сталеплавильной и литейной промышленности для легирования сталей и сплавов. | Феррохром низкоуглеродистый c низким содержанием фосфора |  |  | 0.015 - 0.03 |  | до 1.5 | 65 - 75 | [8 empty] | Феррохром | Феррохром | [8 empty] | до 0.03 |  |  | до 0.03 | [7 empty] | до 0.15
435 | 2310 | FeCr70C03 | FeCr70C03 | Применяется в сталеплавильной и литейной промышленности для легирования сталей и сплавов. | Феррохром низкоуглеродистый c повышенным содержанием фосфора |  |  | 0.015 - 0.03 |  | до 1.5 | 65 - 75 | [8 empty] | Феррохром | Феррохром | [8 empty] | до 0.05 |  |  | до 0.03 | [7 empty] | до 0.15
436 | 2331 | FeCr70C05LP | FeCr70C05LP | Применяется в сталеплавильной и литейной промышленности для легирования сталей и сплавов. | Феррохром низкоуглеродистый c низким содержанием фосфора |  |  | 0.03 - 0.05 |  | до 1.5 | 65 - 75 | [8 empty] | Феррохром | Феррохром | [8 empty] | до 0.03 |  |  | до 0.03 | [7 empty] | до 0.15
437 | 2313 | FeCr70C05 | FeCr70C05 | Применяется в сталеплавильной и литейной промышленности для легирования сталей и сплавов. | Феррохром низкоуглеродистый c повышенным содержанием фосфора |  |  | 0.03 - 0.05 |  | до 1.5 | 65 - 75 | [8 empty] | Феррохром | Феррохром | [8 empty] | до 0.05 |  |  | до 0.03 | [7 empty] | до 0.15
438 | 2289 | FeCr70C10 | FeCr70C10 | Применяется в сталеплавильной и литейной промышленности для легирования сталей и сплавов. | Феррохром среднеуглеродистый c повышенным содержанием фосфора |  |  | 0.5 - 1 |  | до 1.5 | 65 - 75 | [8 empty] | Феррохром | Феррохром | [8 empty] | до 0.05 |  |  | до 0.05
439 | 2334 | FeCr70C1LP | FeCr70C1LP | Применяется в сталеплавильной и литейной промышленности для легирования сталей и сплавов. | Феррохром низкоуглеродистый c низким содержанием фосфора |  |  | 0.05 - 0.1 |  | до 1.5 | 65 - 75 | [8 empty] | Феррохром | Феррохром | [8 empty] | до 0.03 |  |  | до 0.03 | [7 empty] | до 0.15
440 | 2316 | FeCr70C1 | FeCr70C1 | Применяется в сталеплавильной и литейной промышленности для легирования сталей и сплавов. | Феррохром низкоуглеродистый c повышенным содержанием фосфора |  |  | 0.05 - 0.1 |  | до 1.5 | 65 - 75 | [8 empty] | Феррохром | Феррохром | [8 empty] | до 0.05 |  |  | до 0.03 | [7 empty] | до 0.15
441 | 2298 | FeCr70C10LP | FeCr70C10LP | Применяется в сталеплавильной и литейной промышленности для легирования сталей и сплавов. | Феррохром среднеуглеродистый c низким содержанием фосфора |  |  | 0.5 - 1 |  | до 1.5 | 65 - 75 | [8 empty] | Феррохром | Феррохром | [8 empty] | до 0.03 |  |  | до 0.03
442 | 2349 | FeCr70C1N3 | FeCr70C1N3 | Применяется в сталеплавильной и литейной промышленности для легирования сталей и сплавов. | Феррохром низкоуглеродистый плавленный, содержащий азот |  |  | до 0.1 |  | до 1.5 | 65 - 75 | [8 empty] | Феррохром | Феррохром | [8 empty] | до 0.03 |  |  | до 0.025 | [7 empty] | 2 - 4
443 | 2352 | FeCr70C1N7 | FeCr70C1N7 | Применяется в сталеплавильной и литейной промышленности для легирования сталей и сплавов. | Феррохром низкоуглеродистый спеченный, содержащий азот |  |  | до 0.1 |  | до 1.5 | 65 - 75 | [8 empty] | Феррохром | Феррохром | [8 empty] | до 0.03 |  |  | до 0.025 | [7 empty] | 4 - 10
444 | 2355 | FeCr70C1N7Si | FeCr70C1N7Si | Применяется в сталеплавильной и литейной промышленности для легирования сталей и сплавов. | Феррохром низкоуглеродистый спеченный, содержащий азот |  |  | до 0.1 |  | min 1.5 | 65 - 75 | [8 empty] | Феррохром | Феррохром | [8 empty] | до 0.03 |  |  | до 0.025 | [7 empty] | 4 - 10
445 | 2319 | FeCr70C2 | FeCr70C2 | Применяется в сталеплавильной и литейной промышленности для легирования сталей и сплавов. | Феррохром низкоуглеродистый c повышенным содержанием фосфора |  |  | 0.1 - 0.25 |  | до 1.5 | 65 - 75 | [8 empty] | Феррохром | Феррохром | [8 empty] | до 0.05 |  |  | до 0.03 | [7 empty] | до 0.15
446 | 2292 | FeCr70C20 | FeCr70C20 | Применяется в сталеплавильной и литейной промышленности для легирования сталей и сплавов. | Феррохром среднеуглеродистый c повышенным содержанием фосфора |  |  | 1 - 2 |  | до 1.5 | 65 - 75 | [8 empty] | Феррохром | Феррохром | [8 empty] | до 0.05 |  |  | до 0.05
447 | 2301 | FeCr70C20LP | FeCr70C20LP | Применяется в сталеплавильной и литейной промышленности для легирования сталей и сплавов. | Феррохром среднеуглеродистый c низким содержанием фосфора |  |  | 1 - 2 |  | до 1.5 | 65 - 75 | [8 empty] | Феррохром | Феррохром | [8 empty] | до 0.03 |  |  | до 0.03
448 | 2337 | FeCr70C2LP | FeCr70C2LP | Применяется в сталеплавильной и литейной промышленности для легирования сталей и сплавов. | Феррохром низкоуглеродистый c низким содержанием фосфора |  |  | 0.1 - 0.25 |  | до 1.5 | 65 - 75 | [8 empty] | Феррохром | Феррохром | [8 empty] | до 0.03 |  |  | до 0.03 | [7 empty] | до 0.15
449 | 2295 | FeCr70C40 | FeCr70C40 | Применяется в сталеплавильной и литейной промышленности для легирования сталей и сплавов. | Феррохром среднеуглеродистый c повышенным содержанием фосфора |  |  | 2 - 4 |  | до 1.5 | 65 - 75 | [8 empty] | Феррохром | Феррохром | [8 empty] | до 0.05 |  |  | до 0.05
450 | 2304 | FeCr70C40LP | FeCr70C40LP | Применяется в сталеплавильной и литейной промышленности для легирования сталей и сплавов. | Феррохром среднеуглеродистый c низким содержанием фосфора |  |  | 2 - 4 |  | до 1.5 | 65 - 75 | [8 empty] | Феррохром | Феррохром | [8 empty] | до 0.03 |  |  | до 0.03
451 | 2322 | FeCr70C5 | FeCr70C5 | Применяется в сталеплавильной и литейной промышленности для легирования сталей и сплавов. | Феррохром низкоуглеродистый c повышенным содержанием фосфора |  |  | 0.1 - 0.25 |  | до 1.5 | 65 - 75 | [8 empty] | Феррохром | Феррохром | [8 empty] | до 0.05 |  |  | до 0.03 | [7 empty] | до 0.15
452 | 2169 | FeCr70C50 | FeCr70C50 | Применяется в сталеплавильной и литейной промышленности для легирования сталей и сплавов. | Феррохром высокоуглеродистый c повышенным содержанием фосфора |  |  | 4 - 6 |  | до 1.5 | 65 - 75 | [8 empty] | Феррохром | Феррохром | [8 empty] | до 0.05 |  |  | до 0.1
453 | 2229 | FeCr70C50LP | FeCr70C50LP | Применяется в сталеплавильной и литейной промышленности для легирования сталей и сплавов. | Феррохром высокоуглеродистый c низким содержанием фосфора |  |  | 4 - 6 |  | до 1.5 | 65 - 75 | [8 empty] | Феррохром | Феррохром | [8 empty] | до 0.03 |  |  | до 0.1
454 | 2172 | FeCr70C50LS | FeCr70C50LS | Применяется в сталеплавильной и литейной промышленности для легирования сталей и сплавов. | Феррохром высокоуглеродистый c повышенным содержанием фосфора |  |  | 4 - 6 |  | до 1.5 | 65 - 75 | [8 empty] | Феррохром | Феррохром | [8 empty] | до 0.05 |  |  | до 0.05
455 | 2232 | FeCr70C50LSLP | FeCr70C50LSLP | Применяется в сталеплавильной и литейной промышленности для легирования сталей и сплавов. | Феррохром высокоуглеродистый c низким содержанием фосфора |  |  | 4 - 6 |  | до 1.5 | 65 - 75 | [8 empty] | Феррохром | Феррохром | [8 empty] | до 0.03 |  |  | до 0.05
456 | 2175 | FeCr70C50Si2 | FeCr70C50Si2 | Применяется в сталеплавильной и литейной промышленности для легирования сталей и сплавов. | Феррохром высокоуглеродистый c повышенным содержанием фосфора |  |  | 4 - 6 |  | 1.5 - 3 | 65 - 75 | [8 empty] | Феррохром | Феррохром | [8 empty] | до 0.05 |  |  | до 0.1
457 | 2178 | FeCr70C50Si2LS | FeCr70C50Si2LS | Применяется в сталеплавильной и литейной промышленности для легирования сталей и сплавов. | Феррохром высокоуглеродистый c повышенным содержанием фосфора |  |  | 4 - 6 |  | 1.5 - 3 | 65 - 75 | [8 empty] | Феррохром | Феррохром | [8 empty] | до 0.05 |  |  | до 0.05
458 | 2235 | FeCr70C50Si2LP | FeCr70C50Si2LP | Применяется в сталеплавильной и литейной промышленности для легирования сталей и сплавов. | Феррохром высокоуглеродистый c низким содержанием фосфора |  |  | 4 - 6 |  | 1.5 - 3 | 65 - 75 | [8 empty] | Феррохром | Феррохром | [8 empty] | до 0.03 |  |  | до 0.1
459 | 2238 | FeCr70C50Si2LSLP | FeCr70C50Si2LSLP | Применяется в сталеплавильной и литейной промышленности для легирования сталей и сплавов. | Феррохром высокоуглеродистый c низким содержанием фосфора |  |  | 4 - 6 |  | 1.5 - 3 | 65 - 75 | [8 empty] | Феррохром | Феррохром | [8 empty] | до 0.03 |  |  | до 0.05
460 | 2181 | FeCr70C50Si4 | FeCr70C50Si4 | Применяется в сталеплавильной и литейной промышленности для легирования сталей и сплавов. | Феррохром высокоуглеродистый c повышенным содержанием фосфора |  |  | 4 - 6 |  | 3 - 5 | 65 - 75 | [8 empty] | Феррохром | Феррохром | [8 empty] | до 0.05 |  |  | до 0.1
461 | 2241 | FeCr70C50Si4LP | FeCr70C50Si4LP | Применяется в сталеплавильной и литейной промышленности для легирования сталей и сплавов. | Феррохром высокоуглеродистый c низким содержанием фосфора |  |  | 4 - 6 |  | 3 - 5 | 65 - 75 | [8 empty] | Феррохром | Феррохром | [8 empty] | до 0.03 |  |  | до 0.1
462 | 2184 | FeCr70C50Si4LS | FeCr70C50Si4LS | Применяется в сталеплавильной и литейной промышленности для легирования сталей и сплавов. | Феррохром высокоуглеродистый c повышенным содержанием фосфора |  |  | 4 - 6 |  | 3 - 5 | 65 - 75 | [8 empty] | Феррохром | Феррохром | [8 empty] | до 0.05 |  |  | до 0.05
463 | 2244 | FeCr70C50Si4LSLP | FeCr70C50Si4LSLP | Применяется в сталеплавильной и литейной промышленности для легирования сталей и сплавов. | Феррохром высокоуглеродистый c низким содержанием фосфора |  |  | 4 - 6 |  | 3 - 5 | 65 - 75 | [8 empty] | Феррохром | Феррохром | [8 empty] | до 0.03 |  |  | до 0.05
464 | 2187 | FeCr70C50Si7 | FeCr70C50Si7 | Применяется в сталеплавильной и литейной промышленности для легирования сталей и сплавов. | Феррохром высокоуглеродистый c повышенным содержанием фосфора |  |  | 4 - 6 |  | 5 - 10 | 65 - 75 | [8 empty] | Феррохром | Феррохром | [8 empty] | до 0.05 |  |  | до 0.05
465 | 2247 | FeCr70C50Si7LP | FeCr70C50Si7LP | Применяется в сталеплавильной и литейной промышленности для легирования сталей и сплавов. | Феррохром высокоуглеродистый c низким содержанием фосфора |  |  | 4 - 6 |  | 5 - 10 | 65 - 75 | [8 empty] | Феррохром | Феррохром | [8 empty] | до 0.03 |  |  | до 0.05
466 | 2340 | FeCr70C5LP | FeCr70C5LP | Применяется в сталеплавильной и литейной промышленности для легирования сталей и сплавов. | Феррохром низкоуглеродистый c низким содержанием фосфора |  |  | 0.25 - 0.5 |  | до 1.5 | 65 - 75 | [8 empty] | Феррохром | Феррохром | [8 empty] | до 0.03 |  |  | до 0.03 | [7 empty] | до 0.15
467 | 2190 | FeCr70C70 | FeCr70C70 | Применяется в сталеплавильной и литейной промышленности для легирования сталей и сплавов. | Феррохром высокоуглеродистый c повышенным содержанием фосфора |  |  | 6 - 8 |  | до 1.5 | 65 - 75 | [8 empty] | Феррохром | Феррохром | [8 empty] | до 0.05 |  |  | до 0.1
468 | 2250 | FeCr70C70LP | FeCr70C70LP | Применяется в сталеплавильной и литейной промышленности для легирования сталей и сплавов. | Феррохром высокоуглеродистый c низким содержанием фосфора |  |  | 6 - 8 |  | до 1.5 | 65 - 75 | [8 empty] | Феррохром | Феррохром | [8 empty] | до 0.03 |  |  | до 0.1
469 | 2193 | FeCr70C70LS | FeCr70C70LS | Применяется в сталеплавильной и литейной промышленности для легирования сталей и сплавов. | Феррохром высокоуглеродистый c повышенным содержанием фосфора |  |  | 6 - 8 |  | до 1.5 | 65 - 75 | [8 empty] | Феррохром | Феррохром | [8 empty] | до 0.05 |  |  | до 0.05
470 | 2253 | FeCr70C70LSLP | FeCr70C70LSLP | Применяется в сталеплавильной и литейной промышленности для легирования сталей и сплавов. | Феррохром высокоуглеродистый c низким содержанием фосфора |  |  | 6 - 8 |  | до 1.5 | 65 - 75 | [8 empty] | Феррохром | Феррохром | [8 empty] | до 0.03 |  |  | до 0.05
471 | 2196 | FeCr70C70Si2 | FeCr70C70Si2 | Применяется в сталеплавильной и литейной промышленности для легирования сталей и сплавов. | Феррохром высокоуглеродистый c повышенным содержанием фосфора |  |  | 6 - 8 |  | 1.5 - 3 | 65 - 75 | [8 empty] | Феррохром | Феррохром | [8 empty] | до 0.05 |  |  | до 0.1
472 | 2256 | FeCr70C70Si2LP | FeCr70C70Si2LP | Применяется в сталеплавильной и литейной промышленности для легирования сталей и сплавов. | Феррохром высокоуглеродистый c низким содержанием фосфора |  |  | 6 - 8 |  | 1.5 - 3 | 65 - 75 | [8 empty] | Феррохром | Феррохром | [8 empty] | до 0.03 |  |  | до 0.1
473 | 2199 | FeCr70C70Si2LS | FeCr70C70Si2LS | Применяется в сталеплавильной и литейной промышленности для легирования сталей и сплавов. | Феррохром высокоуглеродистый c повышенным содержанием фосфора |  |  | 6 - 8 |  | 1.5 - 3 | 65 - 75 | [8 empty] | Феррохром | Феррохром | [8 empty] | до 0.05 |  |  | до 0.05
474 | 2259 | FeCr70C70Si2LSLP | FeCr70C70Si2LSLP | Применяется в сталеплавильной и литейной промышленности для легирования сталей и сплавов. | Феррохром высокоуглеродистый c низким содержанием фосфора |  |  | 6 - 8 |  | 1.5 - 3 | 65 - 75 | [8 empty] | Феррохром | Феррохром | [8 empty] | до 0.03 |  |  | до 0.05
475 | 2202 | FeCr70C70Si4 | FeCr70C70Si4 | Применяется в сталеплавильной и литейной промышленности для легирования сталей и сплавов. | Феррохром высокоуглеродистый c повышенным содержанием фосфора |  |  | 6 - 8 |  | 3 - 5 | 65 - 75 | [8 empty] | Феррохром | Феррохром | [8 empty] | до 0.05 |  |  | до 0.1
476 | 2262 | FeCr70C70Si4LP | FeCr70C70Si4LP | Применяется в сталеплавильной и литейной промышленности для легирования сталей и сплавов. | Феррохром высокоуглеродистый c низким содержанием фосфора |  |  | 6 - 8 |  | 3 - 5 | 65 - 75 | [8 empty] | Феррохром | Феррохром | [8 empty] | до 0.03 |  |  | до 0.1
477 | 2205 | FeCr70C70Si4LS | FeCr70C70Si4LS | Применяется в сталеплавильной и литейной промышленности для легирования сталей и сплавов. | Феррохром высокоуглеродистый c повышенным содержанием фосфора |  |  | 6 - 8 |  | 3 - 5 | 65 - 75 | [8 empty] | Феррохром | Феррохром | [8 empty] | до 0.05 |  |  | до 0.05
478 | 2265 | FeCr70C70Si4LSLP | FeCr70C70Si4LSLP | Применяется в сталеплавильной и литейной промышленности для легирования сталей и сплавов. | Феррохром высокоуглеродистый c низким содержанием фосфора |  |  | 6 - 8 |  | 3 - 5 | 65 - 75 | [8 empty] | Феррохром | Феррохром | [8 empty] | до 0.03 |  |  | до 0.05
479 | 2208 | FeCr70C70Si6 | FeCr70C70Si6 | Применяется в сталеплавильной и литейной промышленности для легирования сталей и сплавов. | Феррохром высокоуглеродистый c повышенным содержанием фосфора |  |  | 6 - 8 |  | 5 - 8 | 65 - 75 | [8 empty] | Феррохром | Феррохром | [8 empty] | до 0.05 |  |  | до 0.05
480 | 2268 | FeCr70C70Si6LP | FeCr70C70Si6LP | Применяется в сталеплавильной и литейной промышленности для легирования сталей и сплавов. | Феррохром высокоуглеродистый c низким содержанием фосфора |  |  | 6 - 8 |  | 5 - 8 | 65 - 75 | [8 empty] | Феррохром | Феррохром | [8 empty] | до 0.03 |  |  | до 0.05
481 | 2211 | FeCr70C90 | FeCr70C90 | Применяется в сталеплавильной и литейной промышленности для легирования сталей и сплавов. | Феррохром высокоуглеродистый c повышенным содержанием фосфора |  |  | 8 - 10 |  | до 1.5 | 65 - 75 | [8 empty] | Феррохром | Феррохром | [8 empty] | до 0.05 |  |  | до 0.1
482 | 2271 | FeCr70C90LP | FeCr70C90LP | Применяется в сталеплавильной и литейной промышленности для легирования сталей и сплавов. | Феррохром высокоуглеродистый c низким содержанием фосфора |  |  | 8 - 10 |  | до 1.5 | 65 - 75 | [8 empty] | Феррохром | Феррохром | [8 empty] | до 0.03 |  |  | до 0.1
483 | 2214 | FeCr70C90LS | FeCr70C90LS | Применяется в сталеплавильной и литейной промышленности для легирования сталей и сплавов. | Феррохром высокоуглеродистый c повышенным содержанием фосфора |  |  | 8 - 10 |  | до 1.5 | 65 - 75 | [8 empty] | Феррохром | Феррохром | [8 empty] | до 0.05 |  |  | до 0.05
484 | 2274 | FeCr70C90LSLP | FeCr70C90LSLP | Применяется в сталеплавильной и литейной промышленности для легирования сталей и сплавов. | Феррохром высокоуглеродистый c низким содержанием фосфора |  |  | 8 - 10 |  | до 1.5 | 65 - 75 | [8 empty] | Феррохром | Феррохром | [8 empty] | до 0.03 |  |  | до 0.05
485 | 2217 | FeCr70C90Si2 | FeCr70C90Si2 | Применяется в сталеплавильной и литейной промышленности для легирования сталей и сплавов. | Феррохром высокоуглеродистый c повышенным содержанием фосфора |  |  | 8 - 10 |  | 1.5 - 3 | 65 - 75 | [8 empty] | Феррохром | Феррохром | [8 empty] | до 0.05 |  |  | до 0.1
486 | 2277 | FeCr70C90Si2LP | FeCr70C90Si2LP | Применяется в сталеплавильной и литейной промышленности для легирования сталей и сплавов. | Феррохром высокоуглеродистый c низким содержанием фосфора |  |  | 8 - 10 |  | 1.5 - 3 | 65 - 75 | [8 empty] | Феррохром | Феррохром | [8 empty] | до 0.03 |  |  | до 0.1
487 | 2220 | FeCr70C90Si2LS | FeCr70C90Si2LS | Применяется в сталеплавильной и литейной промышленности для легирования сталей и сплавов. | Феррохром высокоуглеродистый c повышенным содержанием фосфора |  |  | 8 - 10 |  | 1.5 - 3 | 65 - 75 | [8 empty] | Феррохром | Феррохром | [8 empty] | до 0.05 |  |  | до 0.05
488 | 2280 | FeCr70C90Si2LSLP | FeCr70C90Si2LSLP | Применяется в сталеплавильной и литейной промышленности для легирования сталей и сплавов. | Феррохром высокоуглеродистый c низким содержанием фосфора |  |  | 8 - 10 |  | 1.5 - 3 | 65 - 75 | [8 empty] | Феррохром | Феррохром | [8 empty] | до 0.03 |  |  | до 0.05
489 | 2223 | FeCr70C90Si4 | FeCr70C90Si4 | Применяется в сталеплавильной и литейной промышленности для легирования сталей и сплавов. | Феррохром высокоуглеродистый c повышенным содержанием фосфора |  |  | 8 - 10 |  | 3 - 5 | 65 - 75 | [8 empty] | Феррохром | Феррохром | [8 empty] | до 0.05 |  |  | до 0.1
490 | 2283 | FeCr70C90Si4LP | FeCr70C90Si4LP | Применяется в сталеплавильной и литейной промышленности для легирования сталей и сплавов. | Феррохром высокоуглеродистый c низким содержанием фосфора |  |  | 8 - 10 |  | 3 - 5 | 65 - 75 | [8 empty] | Феррохром | Феррохром | [8 empty] | до 0.03 |  |  | до 0.1
491 | 2226 | FeCr70C90Si4LS | FeCr70C90Si4LS | Применяется в сталеплавильной и литейной промышленности для легирования сталей и сплавов. | Феррохром высокоуглеродистый c повышенным содержанием фосфора |  |  | 8 - 10 |  | 3 - 5 | 65 - 75 | [8 empty] | Феррохром | Феррохром | [8 empty] | до 0.05 |  |  | до 0.05
492 | 2341 | FeCr80C01 | FeCr80C01 | Применяется в сталеплавильной и литейной промышленности для легирования сталей и сплавов. | Феррохром низкоуглеродистый c высоким содержанием хрома |  |  | до 0.015 | до 0.15 | до 1.5 | 75 - 85 | [8 empty] | Феррохром | Феррохром | [5 empty] | до 0.02 |  |  | до 0.02 |  |  | до 0.03 | [7 empty] | до 0.2
493 | 2286 | FeCr70C90Si4LSLP | FeCr70C90Si4LSLP | Применяется в сталеплавильной и литейной промышленности для легирования сталей и сплавов. | Феррохром высокоуглеродистый c низким содержанием фосфора |  |  | 8 - 10 |  | 3 - 5 | 65 - 75 | [8 empty] | Феррохром | Феррохром | [8 empty] | до 0.03 |  |  | до 0.05
494 | 2345 | FeCr80C05 | FeCr80C05 | Применяется в сталеплавильной и литейной промышленности для легирования сталей и сплавов. | Феррохром низкоуглеродистый c высоким содержанием хрома |  |  | 0.03 - 0.05 | до 0.15 | до 1.5 | 75 - 85 | [8 empty] | Феррохром | Феррохром | [5 empty] | до 0.02 |  |  | до 0.02 |  |  | до 0.03 | [7 empty] | до 0.2
495 | 2343 | FeCr80C03 | FeCr80C03 | Применяется в сталеплавильной и литейной промышленности для легирования сталей и сплавов. | Феррохром низкоуглеродистый c высоким содержанием хрома |  |  | 0.015 - 0.03 | до 0.15 | до 1.5 | 75 - 85 | [8 empty] | Феррохром | Феррохром | [5 empty] | до 0.02 |  |  | до 0.02 |  |  | до 0.03 | [7 empty] | до 0.2
496 | 2344 | FeCr90C03 | FeCr90C03 | Применяется в сталеплавильной и литейной промышленности для легирования сталей и сплавов. | Феррохром низкоуглеродистый c высоким содержанием хрома |  |  | 0.015 - 0.03 | до 0.15 | до 1.5 | 85 - 95 | [8 empty] | Феррохром | Феррохром | [5 empty] | до 0.02 |  |  | до 0.02 |  |  | до 0.03 | [7 empty] | до 0.2
497 | 2342 | FeCr90C01 | FeCr90C01 | Применяется в сталеплавильной и литейной промышленности для легирования сталей и сплавов. | Феррохром низкоуглеродистый c высоким содержанием хрома |  |  | до 0.015 | до 0.15 | до 1.5 | 85 - 95 | [8 empty] | Феррохром | Феррохром | [5 empty] | до 0.02 |  |  | до 0.02 |  |  | до 0.03 | [7 empty] | до 0.2
498 | 2346 | FeCr90C05 | FeCr90C05 | Применяется в сталеплавильной и литейной промышленности для легирования сталей и сплавов. | Феррохром низкоуглеродистый c высоким содержанием хрома |  |  | 0.03 - 0.05 | до 0.15 | до 1.5 | 85 - 95 | [8 empty] | Феррохром | Феррохром | [5 empty] | до 0.02 |  |  | до 0.02 |  |  | до 0.03 | [7 empty] | до 0.2
499 | 2125 | ФХ001А | ФХ001А | Применяется в сталеплавильной и литейной промышленности для легирования сталей и сплавов. | Феррохром низкоуглеродистый |  | до 0.2 | до 0.01 |  | до 0.8 | min 68 | [8 empty] | Феррохром | Феррохром | [8 empty] | до 0.02 |  |  | до 0.02
500 | 2127 | ФХ002А | ФХ002А | Применяется в сталеплавильной и литейной промышленности для легирования сталей и сплавов. | Феррохром низкоуглеродистый |  | до 0.2 | до 0.02 |  | до 1.5 | min 68 | [8 empty] | Феррохром | Феррохром | [8 empty] | до 0.02 |  |  | до 0.02
501 | 2126 | ФХ001Б | ФХ001Б | Применяется в сталеплавильной и литейной промышленности для легирования сталей и сплавов. | Феррохром низкоуглеродистый |  | до 0.2 | до 0.01 |  | до 0.8 | min 68 | [8 empty] | Феррохром | Феррохром | [8 empty] | до 0.03 |  |  | до 0.02
502 | 2128 | ФХ002Б | ФХ002Б | Применяется в сталеплавильной и литейной промышленности для легирования сталей и сплавов. | Феррохром низкоуглеродистый |  | до 0.2 | до 0.02 |  | до 1.5 | min 68 | [8 empty] | Феррохром | Феррохром | [8 empty] | до 0.03 |  |  | до 0.02
503 | 2129 | ФХ003А | ФХ003А | Применяется в сталеплавильной и литейной промышленности для легирования сталей и сплавов. | Феррохром низкоуглеродистый |  | до 0.2 | до 0.03 |  | до 1.5 | min 68 | [8 empty] | Феррохром | Феррохром | [8 empty] | до 0.02 |  |  | до 0.02
504 | 2130 | ФХ003Б | ФХ003Б | Применяется в сталеплавильной и литейной промышленности для легирования сталей и сплавов. | Феррохром низкоуглеродистый |  | до 0.2 | до 0.03 |  | до 1.5 | min 68 | [8 empty] | Феррохром | Феррохром | [8 empty] | до 0.03 |  |  | до 0.02
505 | 2131 | ФХ004А | ФХ004А | Применяется в сталеплавильной и литейной промышленности для легирования сталей и сплавов. | Феррохром низкоуглеродистый |  | до 0.2 | до 0.04 |  | до 1.5 | min 68 | [8 empty] | Феррохром | Феррохром | [8 empty] | до 0.02 |  |  | до 0.02
506 | 2132 | ФХ004Б | ФХ004Б | Применяется в сталеплавильной и литейной промышленности для легирования сталей и сплавов. | Феррохром низкоуглеродистый |  | до 0.2 | до 0.04 |  | до 1.5 | min 68 | [8 empty] | Феррохром | Феррохром | [8 empty] | до 0.03 |  |  | до 0.02
507 | 2133 | ФХ005А | ФХ005А | Применяется в сталеплавильной и литейной промышленности для легирования сталей и сплавов. | Феррохром низкоуглеродистый |  | до 0.2 | до 0.05 |  | до 1.5 | min 65 | [8 empty] | Феррохром | Феррохром | [8 empty] | до 0.03 |  |  | до 0.02
508 | 2134 | ФХ005Б | ФХ005Б | Применяется в сталеплавильной и литейной промышленности для легирования сталей и сплавов. | Феррохром низкоуглеродистый |  | до 0.2 | до 0.05 |  | до 1.5 | min 65 | [8 empty] | Феррохром | Феррохром | [8 empty] | до 0.05 |  |  | до 0.02
509 | 2135 | ФХ006А | ФХ006А | Применяется в сталеплавильной и литейной промышленности для легирования сталей и сплавов. | Феррохром низкоуглеродистый |  | до 0.2 | до 0.06 |  | до 1.5 | min 65 | [8 empty] | Феррохром | Феррохром | [8 empty] | до 0.03 |  |  | до 0.02
510 | 2136 | ФХ006Б | ФХ006Б | Применяется в сталеплавильной и литейной промышленности для легирования сталей и сплавов. | Феррохром низкоуглеродистый |  | до 0.2 | до 0.06 |  | до 1.5 | min 65 | [8 empty] | Феррохром | Феррохром | [8 empty] | до 0.05 |  |  | до 0.02
511 | 2137 | ФХ010А | ФХ010А | Применяется в сталеплавильной и литейной промышленности для легирования сталей и сплавов. | Феррохром низкоуглеродистый |  | до 0.2 | до 0.1 |  | до 1.5 | min 65 | [8 empty] | Феррохром | Феррохром | [8 empty] | до 0.03 |  |  | до 0.02
512 | 2138 | ФХ010Б | ФХ010Б | Применяется в сталеплавильной и литейной промышленности для легирования сталей и сплавов. | Феррохром низкоуглеродистый |  | до 0.2 | до 0.1 |  | до 1.5 | min 65 | [8 empty] | Феррохром | Феррохром | [8 empty] | до 0.05 |  |  | до 0.02
513 | 2139 | ФХ015А | ФХ015А | Применяется в сталеплавильной и литейной промышленности для легирования сталей и сплавов. | Феррохром низкоуглеродистый |  |  | до 0.15 |  | до 1.5 | min 65 | [8 empty] | Феррохром | Феррохром | [8 empty] | до 0.03 |  |  | до 0.02
514 | 2140 | ФХ015Б | ФХ015Б | Применяется в сталеплавильной и литейной промышленности для легирования сталей и сплавов. | Феррохром низкоуглеродистый |  |  | до 0.15 |  | до 1.5 | min 65 | [8 empty] | Феррохром | Феррохром | [8 empty] | до 0.05 |  |  | до 0.02
515 | 2141 | ФХ025А | ФХ025А | Применяется в сталеплавильной и литейной промышленности для легирования сталей и сплавов. | Феррохром низкоуглеродистый |  |  | до 0.25 |  | до 2 | min 65 | [8 empty] | Феррохром | Феррохром | [8 empty] | до 0.03 |  |  | до 0.02
516 | 2142 | ФХ025Б | ФХ025Б | Применяется в сталеплавильной и литейной промышленности для легирования сталей и сплавов. | Феррохром низкоуглеродистый |  |  | до 0.25 |  | до 2 | min 65 | [8 empty] | Феррохром | Феррохром | [8 empty] | до 0.05 |  |  | до 0.02
517 | 2143 | ФХ050А | ФХ050А | Применяется в сталеплавильной и литейной промышленности для легирования сталей и сплавов. | Феррохром низкоуглеродистый |  |  | до 0.5 |  | до 2 | min 65 | [8 empty] | Феррохром | Феррохром | [8 empty] | до 0.03 |  |  | до 0.02
518 | 2144 | ФХ050Б | ФХ050Б | Применяется в сталеплавильной и литейной промышленности для легирования сталей и сплавов. | Феррохром низкоуглеродистый |  |  | до 0.5 |  | до 2 | min 65 | [8 empty] | Феррохром | Феррохром | [8 empty] | до 0.05 |  |  | до 0.02
519 | 2153 | ФХ100А | ФХ100А | Применяется в сталеплавильной и литейной промышленности для легирования сталей и сплавов. | Феррохром среднеуглеродистый |  |  | до 1 |  | до 2 | min 65 | [8 empty] | Феррохром | Феррохром | [8 empty] | до 0.03 |  |  | до 0.02
520 | 2154 | ФХ100Б | ФХ100Б | Применяется в сталеплавильной и литейной промышленности для легирования сталей и сплавов. | Феррохром среднеуглеродистый |  |  | до 1 |  | до 2 | min 65 | [8 empty] | Феррохром | Феррохром | [8 empty] | до 0.05 |  |  | до 0.04
521 | 2155 | ФХ200А | ФХ200А | Применяется в сталеплавильной и литейной промышленности для легирования сталей и сплавов. | Феррохром среднеуглеродистый |  |  | до 2 |  | до 2 | min 65 | [8 empty] | Феррохром | Феррохром | [8 empty] | до 0.03 |  |  | до 0.02
522 | 2156 | ФХ200Б | ФХ200Б | Применяется в сталеплавильной и литейной промышленности для легирования сталей и сплавов. | Феррохром среднеуглеродистый |  |  | до 2 |  | до 2 | min 65 | [8 empty] | Феррохром | Феррохром | [8 empty] | до 0.05 |  |  | до 0.04
523 | 2157 | ФХ400А | ФХ400А | Применяется в сталеплавильной и литейной промышленности для легирования сталей и сплавов. | Феррохром среднеуглеродистый |  |  | до 4 |  | до 2 | min 65 | [8 empty] | Феррохром | Феррохром | [8 empty] | до 0.03 |  |  | до 0.04
524 | 2158 | ФХ400Б | ФХ400Б | Применяется в сталеплавильной и литейной промышленности для легирования сталей и сплавов. | Феррохром среднеуглеродистый |  |  | до 4 |  | до 2 | min 65 | [8 empty] | Феррохром | Феррохром | [8 empty] | до 0.05 |  |  | до 0.04
525 | 2159 | ФХ650А | ФХ650А | Применяется в сталеплавильной и литейной промышленности для легирования сталей и сплавов. | Феррохром высокоуглеродистый |  |  | до 6.5 |  | до 2 | min 65 | [8 empty] | Феррохром | Феррохром | [8 empty] | до 0.03 |  |  | до 0.06
526 | 2160 | ФХ650Б | ФХ650Б | Применяется в сталеплавильной и литейной промышленности для легирования сталей и сплавов. | Феррохром высокоуглеродистый |  |  | до 6.5 |  | до 2 | min 65 | [8 empty] | Феррохром | Феррохром | [8 empty] | до 0.05 |  |  | до 0.08
527 | 2161 | ФХ800А | ФХ800А | Применяется в сталеплавильной и литейной промышленности для легирования сталей и сплавов. | Феррохром высокоуглеродистый |  |  | до 8 |  | до 2 | min 65 | [8 empty] | Феррохром | Феррохром | [8 empty] | до 0.03 |  |  | до 0.06
528 | 2162 | ФХ800Б | ФХ800Б | Применяется в сталеплавильной и литейной промышленности для легирования сталей и сплавов. | Феррохром высокоуглеродистый |  |  | до 8 |  | до 2 | min 65 | [8 empty] | Феррохром | Феррохром | [8 empty] | до 0.05 |  |  | до 0.08
529 | 2163 | ФХ850А | ФХ850А | Применяется в сталеплавильной и литейной промышленности для легирования сталей и сплавов. | Феррохром высокоуглеродистый |  |  | до 8.5 |  | до 2 | min 65 | [8 empty] | Феррохром | Феррохром | [8 empty] | до 0.03 |  |  | до 0.05
530 | 2164 | ФХ850Б | ФХ850Б | Применяется в сталеплавильной и литейной промышленности для легирования сталей и сплавов. | Феррохром высокоуглеродистый |  |  | до 8.5 |  | до 2 | min 65 | [8 empty] | Феррохром | Феррохром | [8 empty] | до 0.05 |  |  | до 0.08
531 | 2165 | ФХ900А | ФХ900А | Применяется в сталеплавильной и литейной промышленности для легирования сталей и сплавов. | Феррохром высокоуглеродистый |  |  | до 9 |  | до 2 | min 65 | [8 empty] | Феррохром | Феррохром | [8 empty] | до 0.03 |  |  | до 0.04
532 | 2166 | ФХ900Б | ФХ900Б | Применяется в сталеплавильной и литейной промышленности для легирования сталей и сплавов. | Феррохром высокоуглеродистый |  |  | до 9 |  | до 2 | min 65 | [8 empty] | Феррохром | Феррохром | [8 empty] | до 0.05 |  |  | до 0.06
533 | 2145 | ФХН100А | ФХН100А | Применяется в сталеплавильной и литейной промышленности для легирования сталей и сплавов. | Феррохром низкоуглеродистый азотированный |  | до 0.2 | до 0.06 |  | до 1 | min 65 | [8 empty] | Феррохром | Феррохром | [8 empty] | до 0.02 |  |  | до 0.02 | [7 empty] | min 1
534 | 2146 | ФХН100Б | ФХН100Б | Применяется в сталеплавильной и литейной промышленности для легирования сталей и сплавов. | Феррохром низкоуглеродистый азотированный |  | до 0.2 | до 0.06 |  | до 1 | min 65 | [8 empty] | Феррохром | Феррохром | [8 empty] | до 0.03 |  |  | до 0.02 | [7 empty] | min 1
535 | 2147 | ФХН200А | ФХН200А | Применяется в сталеплавильной и литейной промышленности для легирования сталей и сплавов. | Феррохром низкоуглеродистый азотированный |  | до 0.2 | до 0.06 |  | до 1 | min 65 | [8 empty] | Феррохром | Феррохром | [8 empty] | до 0.03 |  |  | до 0.02 | [7 empty] | min 2
536 | 2148 | ФХН200Б | ФХН200Б | Применяется в сталеплавильной и литейной промышленности для легирования сталей и сплавов. | Феррохром низкоуглеродистый азотированный |  | до 0.2 | до 0.06 |  | до 1 | min 65 | [8 empty] | Феррохром | Феррохром | [8 empty] | до 0.04 |  |  | до 0.02 | [7 empty] | min 2
537 | 2149 | ФХН400А | ФХН400А | Применяется в сталеплавильной и литейной промышленности для легирования сталей и сплавов. | Феррохром низкоуглеродистый азотированный |  | до 0.2 | до 0.06 |  | до 1 | min 65 | [8 empty] | Феррохром | Феррохром | [8 empty] | до 0.03 |  |  | до 0.04 | [7 empty] | min 4
538 | 2150 | ФХН400Б | ФХН400Б | Применяется в сталеплавильной и литейной промышленности для легирования сталей и сплавов. | Феррохром низкоуглеродистый азотированный |  | до 0.2 | до 0.06 |  | до 1 | min 65 | [8 empty] | Феррохром | Феррохром | [8 empty] | до 0.04 |  |  | до 0.04 | [7 empty] | min 4
539 | 2151 | ФХН600А | ФХН600А | Применяется в сталеплавильной и литейной промышленности для легирования сталей и сплавов. | Феррохром низкоуглеродистый азотированный |  | до 0.2 | до 0.03 |  | до 1 | min 60 | [8 empty] | Феррохром | Феррохром | [8 empty] | до 0.03 |  |  | до 0.04 | [7 empty] | min 6
540 | 2152 | ФХН600Б | ФХН600Б | Применяется в сталеплавильной и литейной промышленности для легирования сталей и сплавов. | Феррохром низкоуглеродистый азотированный |  | до 0.2 | до 0.03 |  | до 1 | min 60 | [8 empty] | Феррохром | Феррохром | [8 empty] | до 0.04 |  |  | до 0.04 | [7 empty] | min 6
541 | 80 | 05кп | 05кп | Неответственные детали, изготавливаемые методом холодной штамповки и высадки. | По ГОСТ 1050-88 сталь не допускается к применению во вновь создаваемой и модернизируемой технике | до 0.3 |  | до 0.06 | до 0.3 | до 0.03 | до 0.1 | до 0.4 | [7 empty] | Сталь конструкционная углеродистая качественная | Сталь конструкционная углеродистая качественная | [8 empty] | до 0.035 |  |  | до 0.04 | [8 empty] | до 0.08
542 | 81 | 08 | 08 | детали, к которым предъявляются требования высокой пластичности: шайбы, патрубки, прокладки и другие неответственные детали, работающие в интервале температур от —40 до 450 °С. |  | до 0.3 |  | 0.05 - 0.12 | до 0.3 | 0.17 - 0.37 | до 0.1 | 0.35 - 0.65 |  |  |  | 10 |  |  |  | Сталь конструкционная углеродистая качественная | Сталь конструкционная углеродистая качественная | [8 empty] | до 0.035 |  |  | до 0.04 | [8 empty] | до 0.08
543 | 357 | 08пс | 08пс | для прокладок, шайб, вилок, труб, а также деталей, подвергаемых химико-термической обработке — втулок, проушин, тяг. |  | до 0.3 |  | 0.05 - 0.11 | до 0.3 | 0.05 - 0.17 | до 0.1 | 0.35 - 0.65 |  |  |  | 08 |  |  |  | Сталь конструкционная углеродистая качественная | Сталь конструкционная углеродистая качественная | [8 empty] | до 0.035 |  |  | до 0.04 | [8 empty] | до 0.08
544 | 356 | 08кп | 08кп | для прокладок, шайб, вилок, труб, а также деталей, подвергаемых химико-термической обработке — втулок, проушин, тяг. |  | до 0.3 |  | 0.05 - 0.12 | до 0.3 | до 0.03 | до 0.1 | 0.25 - 0.5 |  |  |  | 08 |  |  |  | Сталь конструкционная углеродистая качественная | Сталь конструкционная углеродистая качественная | [8 empty] | до 0.035 |  |  | до 0.04 | [8 empty] | до 0.08
545 | 1002 | 08Фкп | 08Фкп | для холодной штамповки деталей |  | до 0.01 |  | до 0.08 | до 0.01 | до 0.01 | до 0.03 | 0.2 - 0.4 | [6 empty] | 0.02 - 0.04 | Сталь конструкционная углеродистая качественная | Сталь конструкционная углеродистая качественная | [8 empty] | до 0.02 |  |  | до 0.025
546 | 93 | 08Ю | 08Ю | детали, изготовляемые холодной штамповкой с особо сложной и сложной вытяжкой |  |  | 0.02 - 0.07 | до 0.07 |  | до 0.03 |  | до 0.35 | [7 empty] | Сталь конструкционная углеродистая качественная | Сталь конструкционная углеродистая качественная | [8 empty] | до 0.02 |  |  | до 0.025
547 | 2359 | 08ЮА | 08ЮА | Изготовление листового проката толщиной от 4 до 14 мм, предназначенного для холодной штамповки |  | до 0.2 | 0.02 - 0.08 | до 0.1 | до 0.15 | до 0.03 | до 0.1 | 0.2 - 0.4 | [7 empty] | Сталь конструкционная углеродистая качественная | Сталь конструкционная углеродистая качественная | [8 empty] | до 0.02 |  |  | до 0.025
548 | 27 | 10 | 10 | штамповки, поковки,трубопроводы котлов высокого давления и другие детали с весьма длительным сроком службы при температурах до 350 град. |  | до 0.3 |  | 0.07 - 0.14 | до 0.3 | 0.17 - 0.37 | до 0.15 | 0.35 - 0.65 |  |  |  | 08, 15, 08кп |  |  |  | Сталь конструкционная углеродистая качественная | Сталь конструкционная углеродистая качественная | [8 empty] | до 0.035 |  |  | до 0.04 | [8 empty] | до 0.08
549 | 358 | 10кп | 10кп | детали, работающие при температуре до 450 °С, к которым предъявляются требования высокой пластичности, а также втулки, ушки, шайбы, винты и другие детали после ХТО, к которым предъявляются требования высокой поверхностной твердости и износостойкости при невысокой прочности сердцевины. |  | до 0.3 |  | 0.07 - 0.14 | до 0.3 | до 0.07 | до 0.15 | 0.25 - 0.5 |  |  |  | 08кп, 15кп, 10 |  |  |  | Сталь конструкционная углеродистая качественная | Сталь конструкционная углеродистая качественная | [8 empty] | до 0.035 |  |  | до 0.04 | [8 empty] | до 0.08
550 | 359 | 10пс | 10пс | детали, работающие при температуре до 450 °С, к которым предъявляются требования высокой пластичности, а также втулки, ушки, шайбы, винты и другие детали после ХТО, к которым предъявляются требования высо кой поверхностной твердости и износостойкости при невысокой прочности сердцевины. |  | до 0.3 |  | 0.07 - 0.14 | до 0.3 | 0.05 - 0.17 | до 0.15 | 0.35 - 0.65 |  |  |  | 08кп, 15кп,10 |  |  |  | Сталь конструкционная углеродистая качественная | Сталь конструкционная углеродистая качественная | [8 empty] | до 0.035 |  |  | до 0.04 | [8 empty] | до 0.08
551 | 2360 | 10ЮА | 10ЮА | Изготовление листового проката толщиной от 4 до 14 мм, предназначенного для холодной штамповки |  | до 0.2 | 0.02 - 0.08 | 0.07 - 0.14 | до 0.15 | до 0.07 | до 0.1 | 0.2 - 0.4 | [7 empty] | Сталь конструкционная углеродистая качественная | Сталь конструкционная углеродистая качественная | [8 empty] | до 0.02 |  |  | до 0.025
552 | 523 | 11кп | 11кп | для изготовления деталей с повышенной пластичностью, подвергающихся ударным нагрузкам и действию относительно слабых агрессивных сред |  | до 0.2 |  | 0.05 - 0.12 | до 0.3 | до 0.06 | до 0.15 | 0.3 - 0.5 | [7 empty] | Сталь конструкционная углеродистая качественная | Сталь конструкционная углеродистая качественная | [8 empty] | до 0.03 |  |  | до 0.035 | [8 empty] | до 0.08
553 | 94 | 12К | 12К | для изготовления деталей, частей котлов и сосудов, работающих под давлением при комнатной, повышенной и пониженной температурах. |  | до 0.3 |  | 0.08 - 0.16 | до 0.3 | 0.17 - 0.37 | до 0.3 | 0.4 - 0.7 | [7 empty] | Сталь конструкционная углеродистая качественная | Сталь конструкционная углеродистая качественная | [8 empty] | до 0.04 |  |  | до 0.04 | [8 empty] | до 0.08
554 | 1826 | 11ЮА | 11ЮА | для плакированных полос методом горячей прокатки; для холоднокатаной ленты , предназначенной для изготовления деталей методом глубокой вытяжки. |  | до 0.2 | 0.02 - 0.07 | 0.08 - 0.13 | до 0.25 | до 0.13 | до 0.15 | 0.3 - 0.5 | [7 empty] | Сталь конструкционная углеродистая качественная | Сталь конструкционная углеродистая качественная | [8 empty] | до 0.025 |  |  | до 0.025
555 | 82 | 15 | 15 | болты, винты, крюки и другие детали, к которым предъявляются требования высокой пластичности и работающие при температуре от —40 до 450 °С; после ХТО—рычаги, кулачки, гайки и другие детали, к которым предъявляются требования высокой поверхностной твердости и невысокой прочности сердцевины. |  | до 0.3 |  | 0.12 - 0.19 | до 0.3 | 0.17 - 0.37 | до 0.25 | 0.35 - 0.65 |  |  |  | 10, 20 |  |  |  | Сталь конструкционная углеродистая качественная | Сталь конструкционная углеродистая качественная | [8 empty] | до 0.035 |  |  | до 0.04 | [8 empty] | до 0.08
556 | 28 | 15К | 15К | Фланцы, днища, цельнокованые и сварные барабаны паровых котлов, корпуса аппаратов и другие детали котлостроения и сосудов, работающие под давлением при температуре до 450 °С. | По ГОСТ 5520-79 с 01.01.91 сталь не допускается к применению во вновь создаваемой и модернизируемой технике. | до 0.3 |  | 0.12 - 0.2 | до 0.3 | 0.15 - 0.3 | до 0.3 | 0.35 - 0.65 |  |  |  | 20К |  |  |  | Сталь конструкционная углеродистая качественная | Сталь конструкционная углеродистая качественная | [8 empty] | до 0.04 |  |  | до 0.04 | [8 empty] | до 0.08
557 | 360 | 15кп | 15кп | элементы трубных соединений, штуцера, вилки и другие детали котлотурбостроения, работающие при температурах от —40 до 425 °С; после цементации и цианирования — детали, от которых требуется высокая твердость поверхности и невысокая прочность сердцевины (крепежные детали, оси, рычаги и др. детали). |  | до 0.3 |  | 0.12 - 0.19 | до 0.3 | до 0.07 | до 0.25 | 0.25 - 0.5 |  |  |  | 10кп, 20кп |  |  |  | Сталь конструкционная углеродистая качественная | Сталь конструкционная углеродистая качественная | [8 empty] | до 0.035 |  |  | до 0.04 | [8 empty] | до 0.08
558 | 361 | 15пс | 15пс | элементы трубных соединений, штуцера, вилки и другие детали котлотурбостроения, работающие при температурах от —40 до 425 °С; после цементации и цианирования — детали, от которых требуется высокая твердость поверхности и невысокая прочность сердцевины (крепежные детали, оси, рычаги и др. детали). |  | до 0.3 |  | 0.12 - 0.19 | до 0.3 | 0.05 - 0.17 | до 0.25 | 0.35 - 0.65 |  |  |  | 10кп, 20кп |  |  |  | Сталь конструкционная углеродистая качественная | Сталь конструкционная углеродистая качественная | [8 empty] | до 0.035 |  |  | до 0.04 | [8 empty] | до 0.08
559 | 2361 | 15ЮА | 15ЮА | Изготовление листового проката толщиной от 4 до 14 мм, предназначенного для холодной штамповки |  | до 0.2 | 0.02 - 0.08 | 0.12 - 0.18 | до 0.15 | до 0.07 | до 0.1 | 0.25 - 0.45 | [7 empty] | Сталь конструкционная углеродистая качественная | Сталь конструкционная углеродистая качественная | [8 empty] | до 0.02 |  |  | до 0.025
560 | 95 | 16К | 16К | детали и части котлов, сосудов, работающих под давлением при комнатной, повышенной и пониженной температурах. |  | до 0.3 |  | 0.12 - 0.2 | до 0.3 | 0.17 - 0.37 | до 0.3 | 0.45 - 0.75 | [7 empty] | Сталь конструкционная углеродистая качественная | Сталь конструкционная углеродистая качественная | [8 empty] | до 0.04 |  |  | до 0.04 | [8 empty] | до 0.08
561 | 96 | 18К | 18К | деталей и частей котлов, сосудов, работающих под давлением при комнатной, повышенной и пониженной температурах. |  | до 0.3 |  | 0.14 - 0.22 | до 0.3 | 0.17 - 0.37 | до 0.3 | 0.55 - 0.85 | [7 empty] | Сталь конструкционная углеродистая качественная | Сталь конструкционная углеродистая качественная | [8 empty] | до 0.04 |  |  | до 0.04 | [8 empty] | до 0.08
562 | 83 | 18кп | 18кп | для сварных строительных конструкций в виде листов различной толщины и фасонных профилей. |  | до 0.2 |  | 0.12 - 0.2 | до 0.3 | до 0.06 | до 0.15 | 0.3 - 0.5 | [7 empty] | Сталь конструкционная углеродистая качественная | Сталь конструкционная углеродистая качественная | [8 empty] | до 0.035 |  |  | до 0.04 | [8 empty] | до 0.08
563 | 1827 | 18ЮА | 18ЮА | для изготовления плакированных полос методом горячей прокатки; |  | до 0.2 | 0.02 - 0.07 | 0.16 - 0.22 | до 0.25 | до 0.13 | до 0.15 | 0.2 - 0.4 | [7 empty] | Сталь конструкционная углеродистая качественная | Сталь конструкционная углеродистая качественная | [8 empty] | до 0.025 |  |  | до 0.025
564 | 1 | 20 | 20 | трубы перегревателей, коллекторов и трубопроводов котлов высокого давления, листы для штампованных деталей, цементуемые детали для длительной и весьма длительной службы при температурах до 350 град. По СТ-ЦКБА 010-2004 критическая температура хрупкости 20°С |  | до 0.3 |  | 0.17 - 0.24 | до 0.3 | 0.17 - 0.37 | до 0.25 | 0.35 - 0.65 |  |  |  | 15, 25 |  |  |  | Сталь конструкционная углеродистая качественная | Сталь конструкционная углеродистая качественная | [8 empty] | до 0.035 |  |  | до 0.04 | [8 empty] | до 0.08
565 | 3085 | 20-ПВ | 20-ПВ ( другое обозначение 20ПВ ) | Для изготовления бесшовных холоднодеформированных, теплодеформированных, горячедеформированных, в том числе горячепрессованных, и горячепрессованных редуцированных труб, предназначенных для паровых котлов и трубопроводов установок с высокими и сверхкритическими параметрами пара |  | до 0.15 |  | 0.18 - 0.24 | до 0.15 | 0.17 - 0.37 | до 0.15 | 0.35 - 0.65 | [7 empty] | Сталь конструкционная углеродистая качественная | Сталь конструкционная углеродистая качественная | [8 empty] | до 0.015 |  |  | до 0.015
566 | 2482 | 20А | 20А | для производства бесшовных горячедеформированных нефтегазопроводных труб повышенной коррозионной стойкости и хладостойкости |  |  |  | 0.17 - 0.24 | до 0.25 | 0.17 - 0.37 | до 0.25 | 0.35 - 0.65 | [7 empty] | Сталь конструкционная углеродистая качественная | Сталь конструкционная углеродистая качественная | [8 empty] | до 0.035 |  |  | до 0.035
567 | 45 | 20К | 20К | фланцы, днища, цельнокованые и сварные барабаны паровых котлов, полумуфты, корпуса аппаратов и другие детали котлостроения и сосудов, работающие под давлением и при температуре до 450 °С. |  | до 0.3 |  | 0.16 - 0.24 | до 0.3 | 0.15 - 0.3 | до 0.3 | 0.35 - 0.65 |  |  |  | 15К |  |  |  | Сталь конструкционная углеродистая качественная | Сталь конструкционная углеродистая качественная | [8 empty] | до 0.04 |  |  | до 0.04 | [8 empty] | до 0.08
568 | 362 | 20кп | 20кп | без термообработки или после нормализации — патрубки, штуцера, вилки, болты, фланцы, корпуса аппаратов и другие детали из кипящей стали, работающие от —20 до 425 °С; после цементации и цианирования — детали, от которых требуется высокая твердость поверхности и невысокая прочность сердцевины (оси, крепежные детали, пальцы, звездочки и другие). |  | до 0.3 |  | 0.17 - 0.24 | до 0.3 | до 0.07 | до 0.25 | 0.25 - 0.5 |  |  |  | 15кп |  |  |  | Сталь конструкционная углеродистая качественная | Сталь конструкционная углеродистая качественная | [8 empty] | до 0.035 |  |  | до 0.04 | [8 empty] | до 0.08
569 | 363 | 20пс | 20пс | без термообработки или после нормализации — патрубки, штуцера, вилки, болты, фланцы, корпуса аппаратов и другие детали из кипящей стали, работающие от —20 до 425 °С; после цементации и цианирования — детали, от которых требуется высокая твердость поверхности и невысокая прочность сердцевины (оси, крепежные детали, пальцы, звездочки и другие). |  | до 0.3 |  | 0.17 - 0.24 | до 0.3 | 0.05 - 0.17 | до 0.25 | 0.35 - 0.65 |  |  |  | 15кп |  |  |  | Сталь конструкционная углеродистая качественная | Сталь конструкционная углеродистая качественная | [8 empty] | до 0.035 |  |  | до 0.04 | [8 empty] | до 0.08
570 | 2362 | 20ЮА | 20ЮА | Изготовление листового проката толщиной от 4 до 14 мм, предназначенного для холодной штамповки |  | до 0.2 | 0.02 - 0.08 | 0.16 - 0.22 | до 0.15 | до 0.07 | до 0.1 | 0.25 - 0.45 | [7 empty] | Сталь конструкционная углеродистая качественная | Сталь конструкционная углеродистая качественная | [8 empty] | до 0.02 |  |  | до 0.025
571 | 29 | 22К | 22К | днища, фланцы, цельнокованые и сварные барабаны паровых котлов. полумуфты, патрубки и другие детали, работающие при температуре от —40 до 450 °С под давлением. По СТ-ЦКБА 010-2004 критическая температура хрупкости 40°С |  | до 0.3 |  | 0.19 - 0.26 | до 0.3 | 0.17 - 0.4 | до 0.3 | 0.7 - 1 |  |  |  | 25К |  |  |  | Сталь конструкционная углеродистая качественная | Сталь конструкционная углеродистая качественная | [8 empty] | до 0.04 |  |  | до 0.035
572 | 2358 | 25пс | 25пс | Изготовление листового проката толщиной от 4 до 14 мм, предназначенного для холодной штамповки |  | до 0.3 |  | 0.22 - 0.27 | до 0.25 | до 0.03 | до 0.25 | 0.25 - 0.5 | [7 empty] | Сталь конструкционная углеродистая качественная | Сталь конструкционная углеродистая качественная | [8 empty] | до 0.04 |  |  | до 0.04
573 | 84 | 25 | 25 | оси, валы, соединительные муфты, собачки, рычаги, вилки, шайбы, валики, болты, фланцы, тройники, крепежные детали и другие неответственные детали; после ХТО — винты, втулки, собачки и другие детали, к которым предъявляются требования высокой поверхностной твердости и износостойкости при невысокой прочности сердцевины. |  | до 0.3 |  | 0.22 - 0.3 | до 0.3 | 0.17 - 0.37 | до 0.25 | 0.5 - 0.8 |  |  |  | 20, 30 |  |  |  | Сталь конструкционная углеродистая качественная | Сталь конструкционная углеродистая качественная | [8 empty] | до 0.035 |  |  | до 0.04 | [8 empty] | до 0.08
574 | 85 | 30 | 30 | тяги, серьги, траверсы, рычаги, валы, звездочки, шпиндели, цилиндры прессов, соединительные муфты и другие детали невысокой прочности. |  | до 0.3 |  | 0.27 - 0.35 | до 0.3 | 0.17 - 0.37 | до 0.25 | 0.5 - 0.8 |  |  |  | 25, 35 |  |  |  | Сталь конструкционная углеродистая качественная | Сталь конструкционная углеродистая качественная | [8 empty] | до 0.035 |  |  | до 0.04 | [8 empty] | до 0.08
575 | 86 | 35 | 35 | детали невысокой прочности, испытывающие небольшие напряжения: оси, цилиндры, коленчатые валы, шатуны, шпиндели, звездочки, тяги, ободы, траверсы, валы, бандажи, диски и другие детали. |  | до 0.3 |  | 0.32 - 0.4 | до 0.3 | 0.17 - 0.37 | до 0.25 | 0.5 - 0.8 |  |  |  | 30, 40, 35г |  |  |  | Сталь конструкционная углеродистая качественная | Сталь конструкционная углеродистая качественная | [8 empty] | до 0.035 |  |  | до 0.04 | [8 empty] | до 0.08
576 | 30 | 40 | 40 | трубы, поковки, крепежные детали, валы, диски, роторы, фланцы, зубчатые колеса, втулки для длительной и весьма длительной службы при температурах до 425 град. | ВНИМАНИЕ! Также существует титановый сплав с названием 40, производимый по ОСТ 1-92077-91. Во избежание путаницы данный титановый сплав ищите в Марочнике как 40(dubl) | до 0.3 |  | 0.37 - 0.45 | до 0.3 | 0.17 - 0.37 | до 0.25 | 0.5 - 0.8 |  |  |  | 35, 45, 40г |  |  |  | Сталь конструкционная углеродистая качественная | Сталь конструкционная углеродистая качественная | [8 empty] | до 0.035 |  |  | до 0.04 | [8 empty] | до 0.08
577 | 87 | 45 | 45 | вал-шестерни, коленчатые и распределительные валы, шестерни, шпиндели, бандажи, цилиндры, кулачки и другие нормализованные, улучшаемые и подвергаемые поверхностной термообработке детали, от которых требуется повышенная прочность. |  | до 0.3 |  | 0.42 - 0.5 | до 0.3 | 0.17 - 0.37 | до 0.25 | 0.5 - 0.8 |  |  |  | 40Х, 50, 50Г2 |  |  |  | Сталь конструкционная углеродистая качественная | Сталь конструкционная углеродистая качественная | [8 empty] | до 0.035 |  |  | до 0.04 | [8 empty] | до 0.08
578 | 3311 | 45Т | 45Т | для изготовления трубной заготовки |  | до 0.25 |  | 0.43 - 0.51 | до 0.3 | 0.17 - 0.37 | до 0.3 | 0.5 - 0.8 |  | 0.015 - 0.03 | [5 empty] | Сталь конструкционная углеродистая качественная | Сталь конструкционная углеродистая качественная | [8 empty] | до 0.04 |  |  | до 0.04
579 | 88 | 50 | 50 | зубчатые колеса, прокатные валки, штоки, тяжелонагруженные валы, оси, бандажи, малонагруженные пружины и рессоры, лемехи, пальцы звеньев гусениц, муфты сцепления коробок передач, корпуса форсунок и другие детали, работающие на трение. |  | до 0.3 |  | 0.47 - 0.55 | до 0.3 | 0.17 - 0.37 | до 0.25 | 0.5 - 0.8 |  |  |  | 45, 50Г, 50Г2, 55 |  |  |  | Сталь конструкционная углеродистая качественная | Сталь конструкционная углеродистая качественная | [8 empty] | до 0.035 |  |  | до 0.04 | [8 empty] | до 0.08
580 | 1913 | 50А | 50А | Для изготовления сортового горячекатаного проката высокой точности размеров |  | до 0.3 |  | 0.47 - 0.55 | до 0.3 | 0.17 - 0.37 | до 0.25 | 0.5 - 0.8 | [7 empty] | Сталь конструкционная углеродистая качественная | Сталь конструкционная углеродистая качественная | [8 empty] | до 0.025 |  |  | до 0.025 | [8 empty] | до 0.08
581 | 90 | 58 | 58 ( другое обозначение 55пп ) | детали с тонкими сечениями упрочняемых элементов: шестерни среднего модуля, втулки, пластины и другие детали; после поверхностного упрочнения с нагревом ТВЧ — детали, к которым предъявляются требования высокой износостойкости при вязкой сердцевине, работающие при больших скоростях и средних удельных давлениях. |  | до 0.3 |  | 0.55 - 0.63 | до 0.3 | 0.1 - 0.3 | до 0.15 | до 0.2 |  |  |  | 30ХГТ, 20ХГНТР, 20ХН2М, 12ХН3А, 18ХГТ |  |  |  | Сталь конструкционная углеродистая качественная | Сталь конструкционная углеродистая качественная | [8 empty] | до 0.035 |  |  | до 0.04 | [8 empty] | до 0.08
582 | 89 | 55 | 55 | зубчатые колеса, прокатные валки, штоки, тяжелонагруженные валы, оси, бандажи, малонагруженные пружины и рессоры, лемехи, пальцы звеньев гусениц и муфты сцепления коробок передач, корпуса форсунок и другие детали, работающие на трение. |  | до 0.3 |  | 0.52 - 0.6 | до 0.3 | 0.17 - 0.37 | до 0.25 | 0.5 - 0.8 |  |  |  | 50, 60, 50Г |  |  |  | Сталь конструкционная углеродистая качественная | Сталь конструкционная углеродистая качественная | [8 empty] | до 0.035 |  |  | до 0.04 | [8 empty] | до 0.08
583 | 91 | 60 | 60 | цельнокатаные колеса вагонов, валки рабочие листовых станов для горячей прокатки металлов, шпиндели, бандажи, диски сцепления, пружинные кольца амортизаторов, замочные шайбы, регулировочные шайбы, регулировочные прокладки и другие детали, к которым предъявляются требования высокой прочности и износостойкости. |  | до 0.3 |  | 0.57 - 0.65 | до 0.3 | 0.17 - 0.37 | до 0.25 | 0.5 - 0.8 |  |  |  | 55, 65Г |  |  |  | Сталь конструкционная углеродистая качественная | Сталь конструкционная углеродистая качественная | [8 empty] | до 0.35 |  |  | до 0.04 | [8 empty] | до 0.08
584 | 3307 | Д | Д | производство трубной заготовки, предназначенной для изготовления бесшовных труб. |  | до 0.25 |  | 0.41 - 0.48 |  | 0.17 - 0.37 |  | 0.65 - 0.9 | [7 empty] | Сталь конструкционная углеродистая качественная | Сталь конструкционная углеродистая качественная | [8 empty] | до 0.045 |  |  | до 0.045
585 | 3309 | Дбал | Дбал | для изготовления трубной заготовки |  | до 0.25 |  | 0.43 - 0.51 | до 0.3 | 0.17 - 0.37 | до 0.3 | 0.7 - 1 | [7 empty] | Сталь конструкционная углеродистая качественная | Сталь конструкционная углеродистая качественная | [8 empty] | до 0.035 |  |  | до 0.035
586 | 3306 | ДБ | ДБ | производство трубной заготовки, предназначенной для изготовления бесшовных труб. |  | до 0.25 |  | 0.41 - 0.48 |  | 0.17 - 0.37 |  | 0.9 - 1.15 | [7 empty] | Сталь конструкционная углеродистая качественная | Сталь конструкционная углеродистая качественная | [8 empty] | до 0.045 |  |  | до 0.045
587 | 3308 | Дтр | Дтр | для изготовления трубной заготовки |  | до 0.25 |  | 0.43 - 0.5 | до 0.3 | 0.17 - 0.37 | до 0.3 | 0.65 - 0.9 | [7 empty] | Сталь конструкционная углеродистая качественная | Сталь конструкционная углеродистая качественная | [8 empty] | до 0.045 |  |  | до 0.045
588 | 3310 | Дс | Дс | для изготовления трубной заготовки |  | до 0.3 |  | 0.43 - 0.51 | до 0.3 | 0.17 - 0.37 | до 0.3 | 0.7 - 0.9 | [7 empty] | Сталь конструкционная углеродистая качественная | Сталь конструкционная углеродистая качественная | [8 empty] | до 0.035 |  |  | до 0.035
589 | 92 | ОсВ | ОсВ | оси вагонов железных дорог широкой колеи. |  | до 0.25 |  | 0.4 - 0.48 | до 0.3 | 0.15 - 0.35 | до 0.3 | 0.55 - 0.85 | [7 empty] | Сталь конструкционная углеродистая качественная | Сталь конструкционная углеродистая качественная | [8 empty] | до 0.04 |  |  | до 0.045
590 | 98 | ВСт2кп | ВСт2кп | неответственные детали повышенной пластичности, малонагруженные элементы сварных конструкций, работающие при постоянных нагрузках и положительных температурах. |  | до 0.3 |  | 0.09 - 0.15 | до 0.3 | до 0.07 | до 0.3 | 0.25 - 0.5 | [7 empty] | Сталь конструкционная углеродистая обыкновенного качества | Сталь конструкционная углеродистая обыкновенного качества | [8 empty] | до 0.04 |  |  | до 0.05 | [8 empty] | до 0.08
591 | 99 | ВСт2пс | ВСт2пс | неответственные детали, требующие повышенной пластичности или глубокой вытяжки, малонагруженные элементы сварных конструкций, работающие при постоянных нагрузках и положительных температурах. |  | до 0.3 |  | 0.09 - 0.15 | до 0.3 | 0.05 - 0.17 | до 0.3 | 0.25 - 0.5 |  |  |  | ВСт2сп |  |  |  | Сталь конструкционная углеродистая обыкновенного качества | Сталь конструкционная углеродистая обыкновенного качества | [8 empty] | до 0.04 |  |  | до 0.05 | [8 empty] | до 0.08
592 | 100 | ВСт2сп | ВСт2сп | неответственные детали, требующие повышенной пластичности или глубокой вытяжки, малонагруженные элементы сварных конструкций, работающие при постоянных нагрузках и положительных температурах. |  | до 0.3 |  | 0.09 - 0.15 | до 0.3 | 0.12 - 0.3 | до 0.3 | 0.25 - 0.5 |  |  |  | ВСт2пс |  |  |  | Сталь конструкционная углеродистая обыкновенного качества | Сталь конструкционная углеродистая обыкновенного качества | [8 empty] | до 0.04 |  |  | до 0.05 | [8 empty] | до 0.08
593 | 104 | ВСт3Гпс | ВСт3Гпс | фасонный и листовой прокат толщиной от 10 до 36 мм для несущих элементов сварных конструкций, работающих при переменных нагрузках при температуре от —40 до +425 °С, и для ненесущих элементов сварных конструкций, работающих при температуре от —40 до +425 °С при гарантируемой свариваемости. |  | до 0.3 |  | 0.14 - 0.22 | до 0.3 | до 0.15 | до 0.3 | 0.8 - 1.1 |  |  |  | ВСт3пс, 18Гпс |  |  |  | Сталь конструкционная углеродистая обыкновенного качества | Сталь конструкционная углеродистая обыкновенного качества | [8 empty] | до 0.04 |  |  | до 0.05 | [8 empty] | до 0.08
594 | 101 | ВСт3кп | ВСт3кп | для второстепенных и малонагруженных элементов сварных и несварных конструкций, работающих в интервале температур от —10 до 400 °С |  | до 0.3 |  | 0.14 - 0.22 | до 0.3 | до 0.07 | до 0.3 | 0.3 - 0.6 |  |  |  | ВСт3пс |  |  |  | Сталь конструкционная углеродистая обыкновенного качества | Сталь конструкционная углеродистая обыкновенного качества | [8 empty] | до 0.04 |  |  | до 0.05 | [8 empty] | до 0.08
595 | 102 | ВСт3пс | ВСт3пс | несущие и ненесущие элементы сварных и несварных конструкций и деталей, работающих при положительных температурах. Фасонный и листовой прокат (5-й категории) толщиной до 10 мм для несущих элементов сварных конструкций, работающих при переменных нагрузках в интервале от —40 до +425 °С. Прокат от 10 до 25 мм — для несущих элементов сварных конструкций, работающих при температуре от —40 до +425°С при условии поставки с гарантируемой свариваемостью. |  | до 0.3 |  | 0.14 - 0.22 | до 0.3 | 0.05 - 0.17 | до 0.3 | 0.4 - 0.65 |  |  |  | ВСт3сп |  |  |  | Сталь конструкционная углеродистая обыкновенного качества | Сталь конструкционная углеродистая обыкновенного качества | [8 empty] | до 0.04 |  |  | до 0.05 | [8 empty] | до 0.08
596 | 103 | ВСт3сп | ВСт3сп | несущие элементы сварных и несварных конструкций и деталей, работающих при положительных температурах. Фасонный и листовой прокат (5-й категории) — для несущих элементов сварных конструкций, работающих при переменных нагрузках: при толщине проката до 25 мм в интервале температур от —40 до +425 ° С; при толщине проката свыше 25 мм — от —20 до +425 °С при условии поставки с гарантируемой свариваемостью. |  | до 0.3 |  | 0.14 - 0.22 | до 0.3 | 0.12 - 0.3 | до 0.3 | 0.4 - 0.65 |  |  |  | ВСт3пс |  |  |  | Сталь конструкционная углеродистая обыкновенного качества | Сталь конструкционная углеродистая обыкновенного качества | [8 empty] | до 0.04 |  |  | до 0.05 | [8 empty] | до 0.08
597 | 105 | ВСт4кп | ВСт4кп | сварные, клепаные и болтовые конструкции повышенной прочности в виде сортового, фасонного и листового проката, а также для малонагруженных деталей |  | до 0.3 |  | 0.18 - 0.27 | до 0.3 | до 0.07 | до 0.3 | 0.4 - 0.7 | [7 empty] | Сталь конструкционная углеродистая обыкновенного качества | Сталь конструкционная углеродистая обыкновенного качества | [8 empty] | до 0.04 |  |  | до 0.05 | [8 empty] | до 0.08
598 | 106 | ВСт4пс | ВСт4пс | сварные, клепаные и болтовые конструкции повышенной прочности в виде сортового, фасонного и листового проката, а также для малонагруженных деталей типа валов, осей, втулок и др. |  | до 0.3 |  | 0.18 - 0.27 | до 0.3 | 0.05 - 0.17 | до 0.3 | 0.4 - 0.7 |  |  |  | ВСт4пс |  |  |  | Сталь конструкционная углеродистая обыкновенного качества | Сталь конструкционная углеродистая обыкновенного качества | [8 empty] | до 0.04 |  |  | до 0.05 | [8 empty] | до 0.08
599 | 107 | ВСт5пс | ВСт5пс | детали клепаных конструкций, болты, гайки, ручки, тяги, втулки, ходовые валики, клинья, цапфы, рычаги, упоры, штыри, пальцы, стержни, звездочки, трубчатые решетки, фланцы и др. детали, работающие в интервале температур от 0 до +425 °С; поковки сечением до 800 мм. |  | до 0.3 |  | 0.28 - 0.37 | до 0.3 | 0.05 - 0.17 | до 0.3 | 0.5 - 0.8 | [7 empty] | Сталь конструкционная углеродистая обыкновенного качества | Сталь конструкционная углеродистая обыкновенного качества | [8 empty] | до 0.04 |  |  | до 0.05 | [8 empty] | до 0.08
600 | 108 | ВСт5сп | ВСт5сп | детали клепаных конструкций, болты, гайки, ручки, тяги, втулки, ходовые валики, клинья, цапфы, рычаги, упоры, штыри, пальцы, стержни, звездочки, трубчатые решетки, фланцы и др. детали, работающие в интервале температур от 0 до +425 °С; поковки сечением до 800 мм. |  | до 0.3 |  | 0.28 - 0.37 | до 0.3 | 0.15 - 0.35 | до 0.3 | 0.5 - 0.8 |  |  |  | Ст6сп, ВСт4сп |  |  |  | Сталь конструкционная углеродистая обыкновенного качества | Сталь конструкционная углеродистая обыкновенного качества | [8 empty] | до 0.04 |  |  | до 0.05 | [8 empty] | до 0.08
601 | 110 | ВСт6сп | ВСт6сп | для деталей повышенной прочности: осей, валов, пальцев поршней и других деталей в термообработанном состоянии, а также для стержневой арматуры периодического профиля. |  | до 0.3 |  | 0.38 - 0.49 | до 0.3 | 0.15 - 0.35 | до 0.3 | 0.5 - 0.8 |  |  |  | ВСт5сп |  |  |  | Сталь конструкционная углеродистая обыкновенного качества | Сталь конструкционная углеродистая обыкновенного качества | [8 empty] | до 0.04 |  |  | до 0.05 | [8 empty] | до 0.08
602 | 109 | ВСт6пс | ВСт6пс | для деталей повышенной прочности: осей, валов, пальцев поршней и т. д. |  | до 0.3 |  | 0.38 - 0.49 | до 0.3 | 0.05 - 0.17 | до 0.3 | 0.5 - 0.8 | [7 empty] | Сталь конструкционная углеродистая обыкновенного качества | Сталь конструкционная углеродистая обыкновенного качества | [8 empty] | до 0.04 |  |  | до 0.05 | [8 empty] | до 0.08
603 | 347 | Ст1 | Ст1 | детали высокой вязкости и низкой твердости, анкерные болты, связывающие обшивки, неответственная арматура, заклепки и котельные связи, балки двутавровые, швеллеры, угловая сталь | [15 empty] | Сталь конструкционная углеродистая обыкновенного качества | Сталь конструкционная углеродистая обыкновенного качества
604 | 347 | Ст1 | Ст1 | детали высокой вязкости и низкой твердости, анкерные болты, связывающие обшивки, неответственная арматура, заклепки и котельные связи, балки двутавровые, швеллеры, угловая сталь | [15 empty] | Сталь конструкционная углеродистая обыкновенного качества | Сталь конструкционная углеродистая обыкновенного качества
605 | 97 | Ст0 | Ст0 | для второстепенных моментов конструкций и неответственных деталей: настилы, арматура, подкладка, шайбы, перила, кожухи, обшивки и другие. |  |  |  | до 0.23 | [11 empty] | Сталь конструкционная углеродистая обыкновенного качества | Сталь конструкционная углеродистая обыкновенного качества | [8 empty] | до 0.07 |  |  | до 0.06
606 | 386 | Ст1кп | Ст1кп | детали высокой вязкости и низкой твердости, анкерные болты, связывающие обшивки, неответственная арматура, заклепки и котельные связи |  | до 0.3 |  | 0.06 - 0.12 | до 0.3 | до 0.05 | до 0.3 | 0.25 - 0.5 | [7 empty] | Сталь конструкционная углеродистая обыкновенного качества | Сталь конструкционная углеродистая обыкновенного качества | [8 empty] | до 0.04 |  |  | до 0.05 | [7 empty] | до 0.012 | до 0.08
607 | 387 | Ст1пс | Ст1пс | детали высокой вязкости и низкой твердости, анкерные болты, связывающие обшивки, неответственная арматура, заклепки и котельные связи |  | до 0.3 |  | 0.06 - 0.12 | до 0.3 | 0.05 - 0.15 | до 0.3 | 0.25 - 0.5 | [7 empty] | Сталь конструкционная углеродистая обыкновенного качества | Сталь конструкционная углеродистая обыкновенного качества | [8 empty] | до 0.04 |  |  | до 0.05 | [7 empty] | до 0.012 | до 0.08
608 | 388 | Ст1сп | Ст1сп | детали высокой вязкости и низкой твердости, анкерные болты, связывающие обшивки, неответственная арматура, заклепки и котельные связи |  | до 0.3 |  | 0.06 - 0.12 | до 0.3 | 0.15 - 0.3 | до 0.3 | 0.25 - 0.5 | [7 empty] | Сталь конструкционная углеродистая обыкновенного качества | Сталь конструкционная углеродистая обыкновенного качества | [8 empty] | до 0.04 |  |  | до 0.05 | [7 empty] | до 0.012 | до 0.08
609 | 346 | Ст2кп | Ст2кп | неответственные детали, требующие повышенной пластичности или глубокой вытяжки; маланагруженные элементы сварных конструкций, работающие при постоянных нагрузках и при положительных температурах |  | до 0.3 |  | 0.09 - 0.15 | до 0.3 | до 0.05 | до 0.3 | 0.25 - 0.5 | [7 empty] | Сталь конструкционная углеродистая обыкновенного качества | Сталь конструкционная углеродистая обыкновенного качества | [8 empty] | до 0.04 |  |  | до 0.05 | [7 empty] | до 0.008 | до 0.08
610 | 345 | Ст2пс | Ст2пс | неответственные детали, требующие повышенной пластичности или глубокой вытяжки; маланагруженные элементы сварных конструкций, работающие при постоянных нагрузках и при положительных температурах |  | до 0.3 |  | 0.09 - 0.15 | до 0.3 | 0.05 - 0.15 | до 0.3 | 0.25 - 0.5 | [7 empty] | Сталь конструкционная углеродистая обыкновенного качества | Сталь конструкционная углеродистая обыкновенного качества | [8 empty] | до 0.04 |  |  | до 0.05 | [7 empty] | до 0.008 | до 0.08
611 | 344 | Ст2сп | Ст2сп | неответственные детали, требующие повышенной пластичности или глубокой вытяжки; маланагруженные элементы сварных конструкций, работающие при постоянных нагрузках и при положительных температурах |  | до 0.3 |  | 0.09 - 0.15 | до 0.3 | 0.15 - 0.3 | до 0.3 | 0.25 - 0.5 | [7 empty] | Сталь конструкционная углеродистая обыкновенного качества | Сталь конструкционная углеродистая обыкновенного качества | [8 empty] | до 0.04 |  |  | до 0.05 | [7 empty] | до 0.008 | до 0.08
612 | 351 | Ст3Гпс | Ст3Гпс | Для несущих элементов сварных конструкций, работающих при переменных нагрузках при температуре от -20 до 425 град | По ГОСТ 27772-88 сталь Ст3Гпс соответствует стали для строительных конструкций С255 и С285 | до 0.3 |  | 0.14 - 0.22 | до 0.3 | до 0.15 | до 0.3 | 0.8 - 1.1 | [7 empty] | Сталь конструкционная углеродистая обыкновенного качества | Сталь конструкционная углеродистая обыкновенного качества | [8 empty] | до 0.04 |  |  | до 0.05 | [7 empty] | до 0.008 | до 0.08
613 | 389 | Ст3Гсп | Ст3Гсп | Балки двутавровые, швеллеры, угловая сталь | По ГОСТ 27772-88 сталь Ст3Гсп соответствует стали для строительных конструкций С255 и С285 | до 0.3 |  | 0.14 - 0.2 | до 0.3 | 0.15 - 0.3 | до 0.3 | 0.8 - 1.1 | [7 empty] | Сталь конструкционная углеродистая обыкновенного качества | Сталь конструкционная углеродистая обыкновенного качества | [8 empty] | до 0.04 |  |  | до 0.05 | [7 empty] | до 0.008 | до 0.08
614 | 350 | Ст3кп | Ст3кп | Для малонагруженных элементов сварных и несварных конструкций и деталей, работающих при температуре от -40 до 400 град, фасонные профили для вагонов, арматура класса А-I(А240) | По ГОСТ 27772-88 сталь Ст3кп2 соответствует стали для строительных конструкций С235 | до 0.3 |  | 0.14 - 0.22 | до 0.3 | до 0.05 | до 0.3 | 0.3 - 0.6 | [7 empty] | Сталь конструкционная углеродистая обыкновенного качества | Сталь конструкционная углеродистая обыкновенного качества | [8 empty] | до 0.04 |  |  | до 0.05 | [7 empty] | до 0.008 | до 0.08
615 | 349 | Ст3пс | Ст3пс | Несущие элементы сварных и несварных конструкций и деталей, работающих при положительных температурах, арматура класса Ат400С | По ГОСТ 27772-88 сталь Ст3пс5 соответствует стали для строительных конструкций С245, сталь Ст3пс соответствует стали для строительных конструкций С275 | до 0.3 |  | 0.14 - 0.22 | до 0.3 | 0.05 - 0.15 | до 0.3 | 0.4 - 0.65 | [7 empty] | Сталь конструкционная углеродистая обыкновенного качества | Сталь конструкционная углеродистая обыкновенного качества | [8 empty] | до 0.04 |  |  | до 0.05 | [7 empty] | до 0.008 | до 0.08
616 | 348 | Ст3сп | Ст3сп | Несущие элементы сварных и несварных конструкций и деталей, работающих при положительных температурах, арматура класса Ат400С | По ГОСТ 27772-88 сталь Ст3сп5 соответствует стали для строительных конструкций С245; сталь Ст3сп соответствует стали С285 | до 0.3 |  | 0.14 - 0.22 | до 0.3 | 0.15 - 0.3 | до 0.3 | 0.4 - 0.65 | [7 empty] | Сталь конструкционная углеродистая обыкновенного качества | Сталь конструкционная углеродистая обыкновенного качества | [8 empty] | до 0.04 |  |  | до 0.05 | [7 empty] | до 0.008 | до 0.08
617 | 390 | Ст4кп | Ст4кп | балки двутавровые, швеллеры, угловая сталь |  | до 0.3 |  | 0.18 - 0.27 | до 0.3 | до 0.05 | до 0.3 | 0.4 - 0.7 | [7 empty] | Сталь конструкционная углеродистая обыкновенного качества | Сталь конструкционная углеродистая обыкновенного качества | [8 empty] | до 0.04 |  |  | до 0.05 | [7 empty] | до 0.008 | до 0.08
618 | 391 | Ст4пс | Ст4пс | балки двутавровые, швеллеры, угловая сталь |  | до 0.3 |  | 0.18 - 0.27 | до 0.3 | 0.05 - 0.15 | до 0.3 | 0.4 - 0.7 | [7 empty] | Сталь конструкционная углеродистая обыкновенного качества | Сталь конструкционная углеродистая обыкновенного качества | [8 empty] | до 0.04 |  |  | до 0.05 | [7 empty] | до 0.008 | до 0.08
619 | 392 | Ст4сп | Ст4сп | балки двутавровые, швеллеры, угловая сталь |  | до 0.3 |  | 0.18 - 0.27 | до 0.3 | 0.15 - 0.3 | до 0.3 | 0.4 - 0.7 | [7 empty] | Сталь конструкционная углеродистая обыкновенного качества | Сталь конструкционная углеродистая обыкновенного качества | [8 empty] | до 0.04 |  |  | до 0.05 | [7 empty] | до 0.008 | до 0.08
620 | 393 | Ст5Гпс | Ст5Гпс | балки двутавровые, швеллеры, угловая сталь |  | до 0.3 |  | 0.22 - 0.3 | до 0.3 | до 0.15 | до 0.3 | 0.8 - 1.2 | [7 empty] | Сталь конструкционная углеродистая обыкновенного качества | Сталь конструкционная углеродистая обыкновенного качества | [8 empty] | до 0.04 |  |  | до 0.05 | [7 empty] | до 0.008 | до 0.08
621 | 353 | Ст5пс | Ст5пс | детали клепаных конструкций, болты, гайки, ручки, тяги, втулки, ходовые валики, клинья, стержни, звездочки,трубные решетки, фланцы и другие детали, работающие при температуре от 0 до 425 град, арматура класса Ат500С |  | до 0.3 |  | 0.28 - 0.37 | до 0.3 | 0.05 - 0.15 | до 0.3 | 0.5 - 0.8 | [7 empty] | Сталь конструкционная углеродистая обыкновенного качества | Сталь конструкционная углеродистая обыкновенного качества | [8 empty] | до 0.04 |  |  | до 0.05 | [7 empty] | до 0.008 | до 0.08
622 | 352 | Ст5сп | Ст5сп | детали клепаных конструкций, болты, гайки, ручки, тяги, втулки, ходовые валики, клинья, стержни, звездочки,трубные решетки, фланцы и другие детали, работающие при температуре от 0 до 425 град, арматура класса Ат500С |  | до 0.3 |  | 0.28 - 0.37 | до 0.3 | 0.15 - 0.3 | до 0.3 | 0.5 - 0.8 | [7 empty] | Сталь конструкционная углеродистая обыкновенного качества | Сталь конструкционная углеродистая обыкновенного качества | [8 empty] | до 0.04 |  |  | до 0.05 | [7 empty] | до 0.008 | до 0.08
623 | 355 | Ст6пс | Ст6пс | бабы молотов, шпиндели, клинья, ломы строительные и т.д. |  | до 0.3 |  | 0.38 - 0.49 | до 0.3 | 0.05 - 0.15 | до 0.3 | 0.5 - 0.8 | [7 empty] | Сталь конструкционная углеродистая обыкновенного качества | Сталь конструкционная углеродистая обыкновенного качества | [8 empty] | до 0.04 |  |  | до 0.05 | [7 empty] | до 0.008 | до 0.08
624 | 354 | Ст6сп | Ст6сп | бабы молотов, шпиндели, клинья, ломы строительные и т.д. |  | до 0.3 |  | 0.38 - 0.49 | до 0.3 | 0.15 - 0.3 | до 0.3 | 0.5 - 0.8 | [7 empty] | Сталь конструкционная углеродистая обыкновенного качества | Сталь конструкционная углеродистая обыкновенного качества | [8 empty] | до 0.04 |  |  | до 0.05 | [7 empty] | до 0.008 | до 0.08
625 | 3089 | 06Х1 | 06Х1 | Для производства бесшовных горячедеформированных нефтегазопроводных труб повышенной коррозионной cтойкости и хладостойкости |  | 0.15 - 0.25 | 0.02 - 0.05 | до 0.06 | до 0.3 | 0.17 - 0.37 | 0.8 - 0.95 | 0.35 - 0.65 | [7 empty] | Сталь конструкционная легированная | Сталь конструкционная легированная | [8 empty] | до 0.01 |  |  | до 0.005
626 | 3254 | 05Г4МНФ | 05Г4МНФ | Детали сварно-кованых конструкций, а также для биметаллических лопастей гидротурбин и др. |  | до 0.3 |  | до 0.05 | 3 - 3.5 | 0.3 - 0.6 |  | 3.2 - 3.7 |  | до 0.02 |  |  | 0.2 - 0.4 |  | 0.08 - 0.15 | Сталь конструкционная легированная | Сталь конструкционная легированная | [8 empty] | до 0.02 |  |  | до 0.02
627 | 3090 | 06ХФ | 06ХФ | Для производства бесшовных горячедеформированных нефтегазопроводных труб повышенной коррозионной cтойкости и хладостойкости |  | 0.15 - 0.25 | 0.02 - 0.05 | до 0.06 | до 0.3 | 0.17 - 0.37 | 0.8 - 0.95 | 0.35 - 0.65 | [6 empty] | 0.03 - 0.08 | Сталь конструкционная легированная | Сталь конструкционная легированная | [8 empty] | до 0.01 |  |  | до 0.005
628 | 3058 | 08ГДНФ | 08ГДНФ | Для изготовления ответственных деталей для судостроения и судоремонта |  | 0.8 - 1.2 |  | до 0.1 | 0.15 - 1.55 | 0.15 - 0.4 | до 0.3 | 0.6 - 1 | [7 empty] | Сталь конструкционная легированная | Сталь конструкционная легированная |  |  |  | 0.05 - 0.15 |  |  |  |  | до 0.035 |  |  | до 0.04
629 | 3061 | 08ХМФЧА | 08ХМФЧА ( другое обозначение 08ХМФЧ ) | Для изготовления бесшовных горячедеформированных труб повышенной коррозионной стойкости и хладостойкости для внутрипромысловых трубопроводов |  | до 0.25 | 0.03 - 0.05 | 0.08 - 0.13 | до 0.25 | 0.2 - 0.4 | 0.5 - 0.7 | 0.45 - 0.65 |  |  |  |  | 0.1 - 0.2 |  | 0.04 - 0.1 | Сталь конструкционная легированная | Сталь конструкционная легированная | [8 empty] | до 0.015 |  |  | до 0.015 | [7 empty] | до 0.008
630 | 3088 | 08ХМЧА | 08ХМЧА ( другое обозначение 08ХМЧ ) | для производства бесшовных горячедеформированных нефтегазопроводных труб повышенной коррозионной стойкости и хладостойкости |  | до 0.25 | 0.03 - 0.05 | 0.06 - 0.12 | до 0.25 | 0.2 - 0.4 | 0.6 - 0.7 | 0.45 - 0.6 |  |  |  |  | 0.1 - 0.15 |  |  | Сталь конструкционная легированная | Сталь конструкционная легированная | [8 empty] | до 0.015 |  |  | до 0.015
631 | 3071 | 09ГСФ | 09ГСФ | для изготовления трубной заготовки и труб бесшовных горячедеформированных нефтегазопроводных повышенной коррозионной стойкости и хладостойкости |  | до 0.3 | 0.02 - 0.05 | до 0.12 | до 0.3 | 0.5 - 0.7 | до 0.3 | 0.5 - 0.7 |  | до 0.02 |  |  |  |  | 0.04 - 0.12 | Сталь конструкционная легированная | Сталь конструкционная легированная | [7 empty] | 0.01 - 0.07 | до 0.018 |  |  | до 0.008 | [7 empty] | до 0.008
632 | 3060 | 09СФА | 09СФА ( другое обозначение 09СФ ) | Для изготовления бесшовных горячедеформированных труб повышенной коррозионной стойкости и хладостойкости для внутрипромысловых трубопроводов |  | до 0.25 | 0.025 - 0.05 | 0.08 - 0.12 | до 0.25 | 0.5 - 0.7 | до 0.25 | 0.6 - 0.8 | [6 empty] | 0.04 - 0.1 | Сталь конструкционная легированная | Сталь конструкционная легированная | [8 empty] | до 0.015 |  |  | до 0.015
633 | 152 | 10Г2 | 10Г2 | Крепежные и другие детали, работающие при температуре от —70 °С под давлением. | Сталь марганцовистая | до 0.3 |  | 0.07 - 0.15 | до 0.3 | 0.17 - 0.37 | до 0.3 | 1.2 - 1.6 |  |  |  | 09Г2 |  |  |  | Сталь конструкционная легированная | Сталь конструкционная легированная | [8 empty] | до 0.035 |  |  | до 0.035
634 | 3066 | 10Г2А | 10Г2А | Для изготовления бесшовных горячедеформированных и холоднодеформированных труб для трубопроводов |  | до 0.2 |  | 0.07 - 0.15 | до 0.25 | 0.17 - 0.37 | до 0.25 | 1.2 - 1.6 | [7 empty] | Сталь конструкционная легированная | Сталь конструкционная легированная | [8 empty] | до 0.025 |  |  | до 0.025
635 | 3056 | 10Х2ГНМ | 10Х2ГНМ | Применяется для сварных сосудов. работающих под давлением |  | до 0.3 |  | до 0.12 | 0.15 - 0.65 | 0.17 - 0.37 | 0.9 - 2.3 | 0.9 - 1.3 |  |  |  |  | 0.45 - 0.65 |  |  | Сталь конструкционная легированная | Сталь конструкционная легированная | [8 empty] | до 0.03 |  |  | до 0.03
636 | 800 | 10Х2М | 10Х2М ( другое обозначение 10Х2М-ВД ) | для изготовления неответственных деталей, изготавливаемых методом холодной штамповки и высадки; заготовок деталей для АЭС |  |  |  | 0.08 - 0.12 | до 0.3 | 0.17 - 0.37 | 2 - 2.5 | 0.4 - 0.7 |  |  |  |  | 0.6 - 0.8 |  |  | Сталь конструкционная легированная | Сталь конструкционная легированная | [8 empty] | до 0.02 |  |  | до 0.02
637 | 797 | 12Г2 | 12Г2 | для холодной штамповки, в том числе для вытяжки |  |  |  | 0.08 - 0.17 | до 0.3 | 0.17 - 0.37 | до 0.3 | 1.2 - 1.6 | [7 empty] | Сталь конструкционная легированная | Сталь конструкционная легированная | [8 empty] | до 0.035 |  |  | до 0.03
638 | 3094 | 12Х2М | 12Х2М ( другое обозначение 12Х2М-ВД ) | Для изготовления неответственных деталей, изготавливаемых методом холодной штамповки и высадки | Сталь жаропрочная |  |  | 0.09 - 0.12 | до 0.3 | 0.17 - 0.37 | 2 - 2.5 | 0.4 - 0.7 |  |  |  |  | 0.6 - 0.8 |  |  | Сталь конструкционная легированная | Сталь конструкционная легированная | [8 empty] | до 0.02 |  |  | до 0.02
639 | 181 | 12Х2Н4А | 12Х2Н4А | Зубчатые колеса, валы, ролики, поршневые пальцы и другие крупные особо ответственные цементуемые детали, к которым предъявляются требования высокой прочности, пластичности и вязкости сердцевины и поверхностной твердости, работающие под действием ударных нагрузок или при отрицательных температурах до -120 °С . | Сталь хромоникелевая. | до 0.3 |  | 0.09 - 0.15 | 3.25 - 3.65 | 0.17 - 0.37 | 1.25 - 1.65 | 0.3 - 0.6 |  |  |  | 20ХГНР, 12ХН2, 12ХН3А, 20Х2Н4А, 20ХГР |  |  |  | Сталь конструкционная легированная | Сталь конструкционная легированная | [8 empty] | до 0.025 |  |  | до 0.025
640 | 1753 | 12Х2НВФА | 12Х2НВФА ( другое обозначение ЭИ712 ) | для изготовления тонколистового проката, применяемого в термически обработанном состоянии |  | до 0.25 |  | 0.09 - 0.16 | 0.8 - 1.2 | 0.17 - 0.37 | 1.9 - 2.4 | 0.3 - 0.7 | [6 empty] | 0.18 - 0.28 | Сталь конструкционная легированная | Сталь конструкционная легированная |  |  |  | 1 - 1.4 |  |  |  |  | до 0.025 |  |  | до 0.025
641 | 1755 | 12Х2НВФМА | 12Х2НВФМА ( другое обозначение ЭИ712М ) | для изготовления тонколистового проката, применяемого в термически обработанном состоянии |  | до 0.25 |  | 0.09 - 0.16 | 1.2 - 1.6 | 0.17 - 0.37 | 1.9 - 2.4 | 0.6 - 0.9 |  |  |  |  | 0.35 - 0.45 |  | 0.18 - 0.28 | Сталь конструкционная легированная | Сталь конструкционная легированная |  |  |  | 1 - 1.4 |  |  |  |  | до 0.025 |  |  | до 0.025
642 | 1754 | 12Х2НМ1ФА | 12Х2НМ1ФА | для изготовления тонколистового проката, применяемого в термически обработанном состоянии |  | до 0.25 |  | 0.09 - 0.16 | 1.2 - 1.6 | 0.17 - 0.37 | 1.9 - 2.4 | 0.6 - 0.9 |  |  |  |  | 0.7 - 1 |  | 0.18 - 0.28 | Сталь конструкционная легированная | Сталь конструкционная легированная | [8 empty] | до 0.025 |  |  | до 0.025
643 | 1752 | 12Х2НМФА | 12Х2НМФА | для изготовления тонколистового проката, применяемого в термически обработанном состоянии |  | до 0.25 |  | 0.09 - 0.16 | 0.8 - 1.2 | 0.17 - 0.37 | 1.9 - 2.4 | 0.3 - 0.7 |  |  |  |  | 0.35 - 0.45 |  | 0.18 - 0.28 | Сталь конструкционная легированная | Сталь конструкционная легированная | [8 empty] | до 0.025 |  |  | до 0.025
644 | 542 | 12ХН | 12ХН | Для изготовления зубчатых венцов, зубчатых колес, пальцев и других ответственных деталей, работающих в условиях ударных и знакопеременных нагрузок | Сталь хромоникелевая. | до 0.3 |  | 0.09 - 0.15 | 0.5 - 0.8 | 0.17 - 0.37 | 0.4 - 0.7 | 0.3 - 0.6 | [7 empty] | Сталь конструкционная легированная | Сталь конструкционная легированная | [8 empty] | до 0.035 |  |  | до 0.035
645 | 179 | 12ХН2 | 12ХН2 | Шестерни, валы, червяки, кулачковые муфты, поршневые пальцы и другие цементуемые детали, к которым предъявляются требования высокой прочности, пластичности и вязкости сердцевины и высокой поверхностной твердости, работающие под действием ударных нагрузок и при отрицательных температурах. | Сталь хромоникелевая. | до 0.3 |  | 0.09 - 0.16 | 1.5 - 1.9 | 0.17 - 0.37 | 0.6 - 0.9 | 0.3 - 0.6 |  |  |  | 20ХНР, 20ХГНР, 12ХН3А, 18ХГТ, 20ХГР |  |  |  | Сталь конструкционная легированная | Сталь конструкционная легированная | [8 empty] | до 0.035 |  |  | до 0.035
646 | 370 | 12ХН2А | 12ХН2А | шестерни, валы, червяки, кулачковые муфты, поршневые пальцы и другие цементуемые детали, к которым предъявляются требования высокой прочности, пластичности и вязкости сердцевины и высокой поверхностной твердости, работающие под действием ударных нагрузок и при отрицательных температурах. |  |  |  | 0.09 - 0.16 | 1.5 - 1.9 | 0.17 - 0.37 | 0.6 - 0.9 | 0.3 - 0.6 | [7 empty] | Сталь конструкционная легированная | Сталь конструкционная легированная | [8 empty] | до 0.025 |  |  | до 0.025
647 | 3055 | 12ХН2МДФ | 12ХН2МДФ | Низколегированная высокопрочная сталь применяется в судостроении |  | 0.35 - 0.65 |  | 0.09 - 0.13 | 1.85 - 2.15 | 0.2 - 0.4 | 1.05 - 1.3 | 0.45 - 0.75 |  |  |  |  | 0.1 - 0.18 |  |  | Сталь конструкционная легированная | Сталь конструкционная легированная |  |  |  | 0.01 - 0.05 |  |  |  |  | до 0.03 |  |  | до 0.03
648 | 180 | 12ХН3А | 12ХН3А | Шестерни, валы, червяки, кулачковые муфты, поршневые пальцы и другие цементуемые детали, к которым предъявляются требования высокой прочности, пластичности и вязкости сердцевины и высокой поверхностной твердости, работающие под действием ударных нагрузок или при отрицательных температурах до -100 °С . | Сталь хромоникелевая. | до 0.3 |  | 0.09 - 0.16 | 2.75 - 3.15 | 0.17 - 0.37 | 0.6 - 0.9 | 0.3 - 0.6 |  |  |  | 12ХН2, 20ХН3А, 25ХГТ, 12Х2Н4А, 20ХНР |  |  |  | Сталь конструкционная легированная | Сталь конструкционная легированная | [8 empty] | до 0.025 |  |  | до 0.025
649 | 3318 | 12ХНВФА | 12ХНВФА | для изготовления трубной заготовки |  | до 0.2 |  | 0.08 - 0.15 | 0.8 - 1.2 | 0.17 - 0.37 | 1.9 - 2.4 | 0.3 - 0.7 | [6 empty] | 0.18 - 0.28 | Сталь конструкционная легированная | Сталь конструкционная легированная |  |  |  | 1 - 1.4 |  |  |  |  | до 0.025 |  |  | до 0.025
650 | 3104 | 13Н2ХА | 13Н2ХА | Для изготовления сортового проката, штамповок и поковок; деталей авиастроения |  | до 0.25 |  | 0.1 - 0.16 | 1.7 - 2.1 | 0.17 - 0.37 | 0.2 - 0.5 | 0.3 - 0.6 | [7 empty] | Сталь конструкционная легированная | Сталь конструкционная легированная | [8 empty] | до 0.025 |  |  | до 0.025
651 | 3105 | 13Н5А | 13Н5А | Для изготовления штампованных заготовок лопаток компрессорных машин и штампованных заклепок |  | до 0.25 |  | 0.1 - 0.17 | 4.5 - 5 | 0.17 - 0.37 | до 0.3 | 0.3 - 0.6 | [7 empty] | Сталь конструкционная легированная | Сталь конструкционная легированная | [8 empty] | до 0.025 |  |  | до 0.025
652 | 3062 | 13ХФА | 13ХФА | для изготовления горячедеформированных труб повышенной коррозионной стойкости и хладостойкости для нефтегазопроводов; данные трубы отличаются повышенной стабильностью механических характеристик, низкой температурой вязко-хрупкого периода, повышенной стойкостью к коррозии, стойкостью к сульфидному коррозионному растрескиванию и образованию водородных трещин. |  | до 0.25 | 0.02 - 0.05 | 0.11 - 0.17 | до 0.25 | 0.17 - 0.37 | 0.5 - 0.7 | 0.4 - 0.65 | [6 empty] | 0.04 - 0.09 | Сталь конструкционная легированная | Сталь конструкционная легированная | [8 empty] | до 0.015 |  |  | до 0.015 | [7 empty] | до 0.008
653 | 173 | 14Х2ГМР | 14Х2ГМР | тяжелонагруженные сварные детали и узлы. |  | до 0.3 |  | 0.1 - 0.16 | до 0.3 | 0.9 - 1.2 | 1.3 - 1.7 | 0.17 - 0.37 |  |  |  | 14ХНМДФР | 0.4 - 0.5 |  | до 0.03 | Сталь конструкционная легированная | Сталь конструкционная легированная | [8 empty] | до 0.035 |  |  | до 0.035 |  | до 0.006 | [6 empty] | до 0.08
654 | 547 | 14Х2Н3МА | 14Х2Н3МА | в цементованном и улучшенном состоянии применяется для ответственных деталей, к которым предъявляются требования высокой прочности, вязкости и износостойкости, а также для деталей, подвергающихся высоким вибрационным и динамическим нагрузкам. Сталь может применяться при температуре от —70 до +450 °С. |  |  |  | 0.12 - 0.17 | 2.75 - 3.15 | 0.17 - 0.37 | 1.5 - 1.75 | 0.3 - 0.6 |  |  |  |  | 0.2 - 0.3 |  |  | Сталь конструкционная легированная | Сталь конструкционная легированная | [8 empty] | до 0.025 |  |  | до 0.025
655 | 545 | 14ХГН | 14ХГН | Для изготовления крестовин кардана автомобилей | Сталь хромомарганцовоникелевая. | до 0.3 |  | 0.13 - 0.18 | 0.8 - 1.1 | 0.17 - 0.37 | 0.8 - 1.1 | 0.7 - 1 | [7 empty] | Сталь конструкционная легированная | Сталь конструкционная легированная | [8 empty] | до 0.035 |  |  | до 0.035
656 | 145 | 15Г | 15Г | После улучшения — заклепки ответственного назначения; после цементации или цианирования — поршневые пальцы, фрикционные диски, пальцы рессор, кулачковые валики, болты, гайки, винты, шестерни, червяки и другие детали с высокой твердостью и износостойкостью поверхности; без термообработки — сварные подмоторные рамы, башмаки, косынки, штуцера, втулки. | Сталь марганцовистая | до 0.3 |  | 0.12 - 0.19 | до 0.3 | 0.17 - 0.37 | до 0.3 | 0.7 - 1 |  |  |  | 20Г |  |  |  | Сталь конструкционная легированная | Сталь конструкционная легированная | [8 empty] | до 0.035 |  |  | до 0.035
657 | 540 | 15Н2М | 15Н2М ( другое обозначение 15НМ ) | Зубчатые венцы, зубчатые колеса, пальцы и другие ответственные детали, работающие в условиях ударных и знакопеременных нагрузок | Сталь никельмолибденовая. | до 0.3 |  | 0.1 - 0.18 | 1.5 - 1.9 | 0.17 - 0.37 | до 0.3 | 0.4 - 0.7 |  |  |  |  | 0.2 - 0.3 |  |  | Сталь конструкционная легированная | Сталь конструкционная легированная | [8 empty] | до 0.035 |  |  | до 0.035
658 | 237 | 15Х | 15Х | втулки, пальцы, шестерни, валики, толкатели и другие цементуемые детали, к которым предъявляется требование высокой поверхностной твердости при невысокой прочности сердцевины, детали, работающие в условиях износа при трении. | Сталь хромистая | до 0.3 |  | 0.12 - 0.18 | до 0.3 | 0.17 - 0.37 | 0.7 - 1 | 0.4 - 0.7 |  |  |  | 20Х |  |  |  | Сталь конструкционная легированная | Сталь конструкционная легированная | [8 empty] | до 0.035 |  |  | до 0.035
659 | 3101 | 15Х2ГН2ТА | 15Х2ГН2ТА | Для изготовления зубчатых колес, вал-шестерней, червячных пар, кулачковых муфт, поршневых пальцев и других улучшаемых и цементуемых деталей, к которым предъявляются требования повышенной прочности и высокой поверхностной твердости, работающие под действием ударных нагрузок и при отрицательных температурах. |  | до 0.25 |  | 0.13 - 0.18 | 1.4 - 1.8 | 0.17 - 0.37 | 1.4 - 1.8 | 0.7 - 1 |  | 0.02 - 0.06 | [5 empty] | Сталь конструкционная легированная | Сталь конструкционная легированная | [8 empty] | до 0.025 |  |  | до 0.025
660 | 3102 | 15Х2ГН2ТРА | 15Х2ГН2ТРА | Для изготовления ответственных деталей, к которым предъявляются требования высокой прочности, вязкости и износостойкости, а также для деталей, подвергающихся высоким вибрационным и динамическим нагрузкам после проведения цементации и улучшения; для изготовления деталей трубопроводов |  | до 0.25 |  | 0.12 - 0.18 | 1.4 - 1.8 | 0.17 - 0.37 | 1.4 - 1.8 | 0.7 - 1 |  | 0.02 - 0.06 | [5 empty] | Сталь конструкционная легированная | Сталь конструкционная легированная | [8 empty] | до 0.025 |  |  | до 0.025 |  | 0.002 - 0.005
661 | 524 | 15ХА | 15ХА | Втулки, пальцы, шестерни, валики, толкатели и другие цементуемые детали, к которым предъявляется требование высокой поверхностной твердости при невысокой прочности сердцевины, детали, работающие в условиях износа при трении. | Сталь хромистая | до 0.3 |  | 0.12 - 0.17 | до 0.3 | 0.17 - 0.37 | 0.7 - 1 | 0.4 - 0.7 | [7 empty] | Сталь конструкционная легированная | Сталь конструкционная легированная | [8 empty] | до 0.025 |  |  | до 0.025
662 | 543 | 15ХГН2ТА | 15ХГН2ТА ( другое обозначение 15ХГНТА ) | Зубчатые венцы, шатуны, зубчатые колеса и т.д. | Сталь хромо-марганцово-никелевая с титаном. | до 0.3 |  | 0.13 - 0.18 | 1.4 - 1.8 | 0.17 - 0.37 | 0.7 - 1 | 0.7 - 1 |  | 0.03 - 0.09 | [5 empty] | Сталь конструкционная легированная | Сталь конструкционная легированная | [8 empty] | до 0.025 |  |  | до 0.025
663 | 1567 | 15ХГНМ | 15ХГНМ | для изготовления изделий методом холодного выдавливания и высадки и горячекатаного проката (подката, катанки) для изготовления калиброванного и со специальной отделкой поверхности проката и проволоки |  | до 0.3 |  | 0.13 - 0.18 | 0.4 - 0.7 | 0.17 - 0.37 | 0.4 - 0.7 | 0.7 - 1.1 |  |  |  |  | 0.15 - 0.25 |  |  | Сталь конструкционная легированная | Сталь конструкционная легированная | [8 empty] | до 0.035 |  |  | до 0.035
664 | 3064 | 15ХМФА | 15ХМФА | Для изготовления бесшовных горячедеформированных труб повышенной коррозионной стойкости и хладостойкости для внутрипромысловых трубопроводов |  | до 0.2 | 0.02 - 0.05 | 0.13 - 0.17 | до 0.2 | 0.17 - 0.37 | 0.5 - 0.7 | 0.45 - 0.65 |  |  |  |  | 0.1 - 0.15 |  | 0.04 - 0.09 | Сталь конструкционная легированная | Сталь конструкционная легированная | [8 empty] | до 0.015 |  |  | до 0.01 | [7 empty] | до 0.008
665 | 161 | 15ХФ | 15ХФ | Для некрупных деталей, подвергаемых цементации и закалке с низким отпуском (зубчатые колеса, поршневые пальцы, распределительные валики, плунжеры, копиры) | Сталь хромованадиевая | до 0.3 |  | 0.12 - 0.18 | до 0.3 | 0.17 - 0.37 | 0.8 - 1.1 | 0.4 - 0.7 |  |  |  | 20ХФ |  |  | 0.06 - 0.12 | Сталь конструкционная легированная | Сталь конструкционная легированная | [8 empty] | до 0.035 |  |  | до 0.035
666 | 3063 | 15ХФА | 15ХФА | Для изготовления бесшовных горячедеформированных труб повышенной коррозионной стойкости и хладостойкости для внутрипромысловых трубопроводов |  | до 0.2 | 0.02 - 0.05 | 0.13 - 0.17 | до 0.2 | 0.17 - 0.37 | 0.5 - 0.7 | 0.4 - 0.65 | [6 empty] | 0.04 - 0.09 | Сталь конструкционная легированная | Сталь конструкционная легированная | [8 empty] | до 0.015 |  |  | до 0.015 | [7 empty] | до 0.008
667 | 798 | 16Г2 | 16Г2 | для холодной штамповки, в том числе для вытяжки |  |  |  | 0.12 - 0.2 | до 0.3 | 0.17 - 0.37 | до 0.3 | 2 - 2.4 | [7 empty] | Сталь конструкционная легированная | Сталь конструкционная легированная | [8 empty] | до 0.035 |  |  | до 0.03
668 | 3103 | 16ХГТА | 16ХГТА ( другое обозначение ЭИ274 ) | Для изготовления кулачковых шайб, валиков и приводов в авиастроении |  | до 0.25 |  | 0.13 - 0.18 | до 0.5 | 0.17 - 0.37 | 1.5 - 1.8 | 1 - 1.3 |  | 0.02 - 0.06 | [5 empty] | Сталь конструкционная легированная | Сталь конструкционная легированная | [8 empty] | до 0.025 |  |  | до 0.025
669 | 587 | 16ХСН | 16ХСН | для изготовления деталей методом холодной высадки |  | до 0.2 |  | 0.13 - 0.2 | 0.6 - 0.9 | 0.6 - 0.9 | 0.8 - 1.1 | 0.3 - 0.6 | [7 empty] | Сталь конструкционная легированная | Сталь конструкционная легированная | [8 empty] | до 0.035 |  |  | до 0.035
670 | 194 | 18Х2Н4МА | 18Х2Н4МА | В цементованном и улучшенном состоянии применяется для ответственных деталей, к которым предъявляются требования высокой прочности, вязкости и износостойкости, а также для деталей, подвергающихся высоким вибрационным и динамическим нагрузкам. Сталь может применяться при температуре от —70 до +450 °С. | Сталь хромоникельмолибденовая. | до 0.3 |  | 0.14 - 0.2 | 4 - 4.4 | 0.17 - 0.37 | 1.35 - 1.65 | 0.25 - 0.55 |  | до 0.06 |  | 15Х2ГН2ТРА, 20Х2Н4А | 0.3 - 0.4 |  |  | Сталь конструкционная легированная | Сталь конструкционная легированная | [8 empty] | до 0.025 |  |  | до 0.025
671 | 529 | 18ХГ | 18ХГ | Для цементуемых деталей небольших сечений, работающих на трение | Сталь хромомарганцовая | до 0.3 |  | 0.15 - 0.21 | до 0.3 | 0.17 - 0.37 | 0.9 - 1.2 | 0.9 - 1.2 | [7 empty] | Сталь конструкционная легированная | Сталь конструкционная легированная | [8 empty] | до 0.035 |  |  | до 0.035
672 | 158 | 18ХГТ | 18ХГТ | Улучшаемые или цементуемые детали ответственного назначения, от которых требуется повышенная прочность и вязкость сердцевины, а также высокая поверхностная твердость, работающие под действием ударных нагрузок. | Сталь хромомарганцовая | до 0.3 |  | 0.17 - 0.23 | до 0.3 | 0.17 - 0.37 | 1 - 1.3 | 0.8 - 1.1 |  | 0.03 - 0.09 |  | 30ХГТ, 25ХГТ, 12ХН3А, 12Х2Н4А, 20ХН2М, 14ХГСН2МА, 20ХГР |  |  |  | Сталь конструкционная легированная | Сталь конструкционная легированная | [8 empty] | до 0.035 |  |  | до 0.035
673 | 1757 | 19Х2НВФА | 19Х2НВФА | для изготовления тонколистового проката, применяемого в термически обработанном состоянии |  | до 0.25 |  | 0.16 - 0.23 | 0.8 - 1.2 | 0.17 - 0.37 | 1.9 - 2.4 | 0.3 - 0.7 | [6 empty] | 0.18 - 0.28 | Сталь конструкционная легированная | Сталь конструкционная легированная |  |  |  | 1 - 1.4 |  |  |  |  | до 0.025 |  |  | до 0.025
674 | 1756 | 19Х2НМФА | 19Х2НМФА | для изготовления тонколистового проката, применяемого в термически обработанном состоянии |  | до 0.25 |  | 0.16 - 0.23 | 0.8 - 1.2 | 0.17 - 0.37 | 1.9 - 2.4 | 0.3 - 0.7 |  |  |  |  | 0.35 - 0.45 |  | 0.18 - 0.28 | Сталь конструкционная легированная | Сталь конструкционная легированная | [8 empty] | до 0.025 |  |  | до 0.025
675 | 546 | 19ХГН | 19ХГН | Для производства крестовин карданных валов автомобилей | Сталь хромо-марганцово-никелевая. | до 0.3 |  | 0.16 - 0.21 | 0.8 - 1.1 | 0.17 - 0.37 | 0.8 - 1.1 | 0.7 - 1 |  |  |  |  | до 0.1 |  |  | Сталь конструкционная легированная | Сталь конструкционная легированная | [8 empty] | до 0.035 |  |  | до 0.035
676 | 146 | 20Г | 20Г | После улучшения — заклепки ответственного назначения; после цементации или цианирования — поршневые пальцы, фрикционные диски, пальцы рессор, кулачковые валики, болты, гайки, шестерни, червяки и другие детали с высокой твердостью и износостойкостью поверхности. Без термообработки — сварные подмоторные рамы, башмаки, косынки. | Сталь марганцовистая | до 0.3 |  | 0.17 - 0.24 | до 0.3 | 0.17 - 0.37 | до 0.3 | 0.7 - 1 |  |  |  | 20, 30Г |  |  |  | Сталь конструкционная легированная | Сталь конструкционная легированная | [8 empty] | до 0.035 |  |  | до 0.035
677 | 586 | 20Г2 | 20Г2 | для производства инструментальной оснастки повышенной износостойкости, работающей при умеренных и значительных давлениях без разогрева режущей кромки |  | до 0.2 |  | 0.18 - 0.26 | до 0.25 | 0.17 - 0.37 | до 0.25 | 1.3 - 1.6 | [7 empty] | Сталь конструкционная легированная | Сталь конструкционная легированная | [8 empty] | до 0.035 |  |  | до 0.035
678 | 541 | 20Н2М | 20Н2М ( другое обозначение 20НМ ) | Зубчатые венцы, зубчатые колеса, пальцы и другие ответственные детали, работающие в условиях ударных и знакопеременных нагрузок | Сталь никельмолибденовая. | до 0.3 |  | 0.17 - 0.25 | 1.5 - 1.9 | 0.17 - 0.37 | до 0.3 | 0.4 - 0.7 |  |  |  |  | 0.2 - 0.3 |  |  | Сталь конструкционная легированная | Сталь конструкционная легированная | [8 empty] | до 0.035 |  |  | до 0.035
679 | 371 | 18Х2Н4ВА | 18Х2Н4ВА | в цементованном и улучшенном состоянии применяется для ответственных деталей, к которым предъявляются требования высокой прочности, вязкости и износостойкости, а также для деталей, подвергающихся высоким вибрационным и динамическим нагрузкам. Сталь может применяться при температуре от —70 до +450 °С. |  | до 0.3 |  | 0.14 - 0.2 | 4 - 4.4 | 0.17 - 0.37 | 1.35 - 1.65 | 0.25 - 0.55 | [7 empty] | Сталь конструкционная легированная | Сталь конструкционная легированная |  |  |  | 0.8 - 1.2 |  |  |  |  | до 0.025 |  |  | до 0.025
680 | 3070 | 20Ф | 20Ф | для изготовления трубной заготовки и труб бесшовных горячедеформированных нефтегазопроводных повышенной коррозионной стойкости и хладостойкости |  | до 0.25 | 0.02 - 0.05 | 0.17 - 0.24 | до 0.25 | 0.17 - 0.37 | до 0.25 | 0.35 - 0.65 | [6 empty] | 0.04 - 0.06 | Сталь конструкционная легированная | Сталь конструкционная легированная | [8 empty] | до 0.018 |  |  | до 0.015 | [7 empty] | до 0.008
681 | 3059 | 20ФА | 20ФА | Для изготовления хладостойких и коррозионностойких бесшовных труб для низконапорных трубопроводов |  | до 0.25 | 0.03 - 0.05 | 0.18 - 0.23 | до 0.25 | 0.17 - 0.37 | до 0.4 | 0.6 - 0.75 | [6 empty] | 0.02 - 0.05 | Сталь конструкционная легированная | Сталь конструкционная легированная | [8 empty] | до 0.015 |  |  | до 0.02
682 | 2541 | 20Х12Н12Г6 | 20Х12Н12Г6 | Для производства катанки и луженой проволоки, предназначенных для изготовления бандажей роторов электрических машин. |  |  |  | 0.15 - 0.25 | 10 - 13 | до 0.5 | 10 - 13 | 6 - 7 | [7 empty] | Сталь конструкционная легированная | Сталь конструкционная легированная | [8 empty] | до 0.035 |  |  | до 0.03
683 | 2471 | 20Х14 | 20Х14 | Для изготовления горячекатаной и холоднотянутой проволоки, предназначенной для механизированной электродуговой наплавки. |  |  |  | 0.16 - 0.25 | до 0.6 | до 0.8 | 13 - 15 | до 0.8 | [7 empty] | Сталь конструкционная легированная | Сталь конструкционная легированная | [8 empty] | до 0.3 |  |  | до 0.25
684 | 2472 | 20Х17Н3М | 20Х17Н3М | Для изготовления горячекатаной и холоднотянутой проволоки, предназначенной для механизированной электродуговой наплавки. |  |  |  | 0.18 - 0.25 | 2 - 3 | до 0.8 | 16 - 18 | до 0.6 |  |  |  |  | 1.2 - 1.7 |  |  | Сталь конструкционная легированная | Сталь конструкционная легированная | [8 empty] | до 0.03 |  |  | до 0.025
685 | 184 | 20Х2Н4А | 20Х2Н4А | Шестерни, вал-шестерни, пальцы и другие цементуемые особо ответственные высоконагруженные детали, к которым предъявляются требования высокой прочности, пластичности и вязкости сердцевины и высокой поверхностной твердости, работающие под действием ударных нагрузок или при отрицательных температурах. | Сталь хромоникелевая. | до 0.3 |  | 0.16 - 0.22 | 3.25 - 3.65 | 0.17 - 0.37 | 1.25 - 1.65 | 0.3 - 0.6 |  |  |  | 20ХГНР, 15ХН2ТА, 20ХГНТР |  |  |  | Сталь конструкционная легированная | Сталь конструкционная легированная | [8 empty] | до 0.025 |  |  | до 0.025
686 | 548 | 20ХГНМ | 20ХГНМ | Для изготовления деталей, подвергающихся высоким вибрационным и динамическим нагрузкам. | Сталь хромомарганцовоникелевая с молибденом. | до 0.3 |  | 0.18 - 0.23 | 0.4 - 0.7 | 0.17 - 0.37 | 0.4 - 0.7 | 0.7 - 1.1 |  |  |  |  | 0.15 - 0.25 |  |  | Сталь конструкционная легированная | Сталь конструкционная легированная | [8 empty] | до 0.035 |  |  | до 0.035
687 | 186 | 20ХГНР | 20ХГНР | Зубчатые колеса, вал-шестерни, червяки, кулачковые муфты, валики, втулки и другие ответственные детали, работающие в условиях ударных нагрузок. | Сталь хромомарганцовоникелевая с титаном и бором. | до 0.3 |  | 0.16 - 0.23 | 0.8 - 1.1 | 0.17 - 0.37 | 0.7 - 1.1 | 0.7 - 1 |  | до 0.06 |  | 20ХН3А, 12ХН2, 12ХН3А |  |  |  | Сталь конструкционная легированная | Сталь конструкционная легированная | [8 empty] | до 0.035 |  |  | до 0.035 |  | 0.001 - 0.005
688 | 544 | 20ХГНТР | 20ХГНТР | крестовины кардана автомобилей |  | до 0.3 |  | 0.18 - 0.24 | 0.4 - 0.7 | 0.17 - 0.37 | 0.4 - 0.7 | 0.8 - 1.1 |  | 0.03 - 0.09 | [5 empty] | Сталь конструкционная легированная | Сталь конструкционная легированная | [8 empty] | до 0.035 |  |  | до 0.035 |  | 0.001 - 0.005
689 | 159 | 20ХГР | 20ХГР | Зубчатые колеса, вал-шестерни, червяки, кулачковые муфты, валики, пальцы, втулки и другие улучшаемые или цементуемые детали, работающие в условиях ударных нагрузок. | Сталь хромомарганцовая | до 0.3 |  | 0.18 - 0.24 | до 0.3 | 0.17 - 0.37 | 0.75 - 1.05 | 0.7 - 1 |  | до 0.06 |  | 20ХН3А, 20ХН2М, 12ХН3А, 12ХН2 |  |  |  | Сталь конструкционная легированная | Сталь конструкционная легированная | [8 empty] | до 0.035 |  |  | до 0.035 |  | 0.001 - 0.005
690 | 167 | 20ХГСА | 20ХГСА | Ходовые винты, оси, валы, червяки и другие детали, работающие в условиях износа и при знакопеременных нагрузках при температурах до 200 °С. | Сталь хромокремнемарганцовая. | до 0.3 |  | 0.17 - 0.23 | до 0.3 | 0.9 - 1.2 | 0.8 - 1.1 | 0.8 - 1.1 |  |  |  | 30ХГСА |  |  |  | Сталь конструкционная легированная | Сталь конструкционная легированная | [8 empty] | до 0.025 |  |  | до 0.025
691 | 536 | 20ХМ | 20ХМ | Для изготовления зубчатых колес коробок передач | Сталь хромомолибденовая | до 0.3 |  | 0.15 - 0.25 | до 0.3 | 0.17 - 0.37 | 0.8 - 1.1 | 0.4 - 0.7 |  |  |  |  | 0.15 - 0.25 |  |  | Сталь конструкционная легированная | Сталь конструкционная легированная | [8 empty] | до 0.035 |  |  | до 0.035
692 | 174 | 20ХН | 20ХН | шестерни, втулки, пальцы, детали крепежа и другие детали, от которых требуется повышенная вязкость и умеренная прокаливаемость. | Сталь хромоникелевая. | до 0.3 |  | 0.17 - 0.23 | 1 - 1.4 | 0.17 - 0.37 | 0.45 - 0.75 | 0.4 - 0.7 |  |  |  | 15ХР, 20ХНР, 18ХГТ |  |  |  | Сталь конструкционная легированная | Сталь конструкционная легированная | [8 empty] | до 0.035 |  |  | до 0.035
693 | 188 | 20ХН2М | 20ХН2М ( другое обозначение 20ХНМ ) | Шестерни, полуоси, сателлиты, кулачки, шарниры и другие детали. | Сталь хромоникельмолибденовая. | до 0.3 |  | 0.15 - 0.22 | 1.6 - 2 | 0.17 - 0.37 | 0.4 - 0.6 | 0.4 - 0.7 |  |  |  | 20ХГР, 15ХР, 20ХНР, 20ХГНР | 0.2 - 0.3 |  |  | Сталь конструкционная легированная | Сталь конструкционная легированная | [8 empty] | до 0.035 |  |  | до 0.035
694 | 183 | 20ХН3А | 20ХН3А | Шестерни, валы, втулки, силовые шпильки, болты, муфты, червяки и другие цементуемые детали, к которым предъявляются требования высокой прочности, пластичности и вязкости сердцевины и высокой поверхностной твердости, работающие под действием ударных нагрузок и при отрицательных температурах. | Сталь хромоникелевая. | до 0.3 |  | 0.17 - 0.24 | 2.75 - 3.15 | 0.17 - 0.37 | 0.6 - 0.9 | 0.3 - 0.6 |  |  |  | 20ХГНР, 20ХНГ, 38ХА, 15Х2ГН2ТА, 20ХГР |  |  |  | Сталь конструкционная легированная | Сталь конструкционная легированная | [8 empty] | до 0.025 |  |  | до 0.025
695 | 238 | 20Х | 20Х | Втулки, шестерни, обоймы, гильзы, диски, плунжеры, рычаги и другие цементуемые детали, к которым предъявляются требования высокой поверхностной твердости при невысокой прочности сердцевины, детали, работающие в условиях износа при трении. | Сталь хромистая | до 0.3 |  | 0.17 - 0.23 | до 0.3 | 0.17 - 0.37 | 0.7 - 1 | 0.5 - 0.8 |  |  |  | 15Х, 20ХН, 12ХН2, 18ХГТ |  |  |  | Сталь конструкционная легированная | Сталь конструкционная легированная | [8 empty] | до 0.035 |  |  | до 0.035
696 | 3253 | 20ХН3МФА | 20ХН3МФА | Изготовление кованых заготовок валов компрессорных машин и газовых турбин, ответственных тяжело нагруженных деталей, работающих при температурах до +500 °С |  | до 0.3 |  | 0.2 - 0.25 | 3 - 3.5 | 0.2 - 0.45 | 1.4 - 1.8 | 0.4 - 0.7 |  |  |  |  | 0.4 - 0.6 |  | 0.06 - 0.12 | Сталь конструкционная легированная | Сталь конструкционная легированная | [8 empty] | до 0.02 |  |  | до 0.02
697 | 198 | 20ХН4ФА | 20ХН4ФА | Клапаны впуска, болты, шпильки и другие ответственные детали, работающие в коррозионной среде при повышенных температурах (300— 400 °С). | Сталь хромоникельванадиевая. | до 0.3 |  | 0.17 - 0.24 | 3.75 - 4.15 | 0.17 - 0.37 | 0.7 - 1.1 | 0.25 - 0.55 |  |  |  | 18Х2Н4МА |  |  | 0.1 - 0.18 | Сталь конструкционная легированная | Сталь конструкционная легированная | [8 empty] | до 0.025 |  |  | до 0.025
698 | 178 | 20ХНР | 20ХНР | зубчатые колеса, валы-шестерни, червяки, кулачковые муфты, валики, пальцы, втулки и другие нагруженные крупные детали, работающие в условиях ударных нагрузок. |  | до 0.3 |  | 0.16 - 0.23 | 0.8 - 1.1 | 0.17 - 0.37 | 0.7 - 1.1 | 0.6 - 0.9 |  | до 0.06 |  | 20ХН |  |  |  | Сталь конструкционная легированная | Сталь конструкционная легированная | [8 empty] | до 0.035 |  |  | до 0.035 |  | 0.001 - 0.005
699 | 3065 | 20ХФА | 20ХФА | Для изготовления бесшовных горячедеформированных труб повышенной коррозионной стойкости и хладостойкости для внутрипромысловых трубопроводов |  | до 0.25 | 0.02 - 0.05 | 0.16 - 0.23 | до 0.25 | 0.17 - 0.37 | 0.5 - 0.7 | 0.45 - 0.65 | [6 empty] | 0.04 - 0.09 | Сталь конструкционная легированная | Сталь конструкционная легированная | [8 empty] | до 0.015 |  |  | до 0.015 | [7 empty] | до 0.008
700 | 792 | 20ХФ | 20ХФ | для некрупных деталей, подвергаемых цементации и закалке с низким отпуском (зубчатые колеса, поршневые пальцы, распределительные валики, плунжеры, копиры) |  | до 0.3 |  | 0.17 - 0.23 | до 0.3 | до 0.2 | 0.8 - 1.1 | 0.5 - 0.8 | [6 empty] | 0.1 - 0.2 | Сталь конструкционная легированная | Сталь конструкционная легированная | [8 empty] | до 0.035 |  |  | до 0.035
701 | 3074 | 20ЮЧ | 20ЮЧ | для изготовления труб, корпусов, днищ, плоских фланцев и других деталей, эксплуатируемых в средах содержащих сероводород и углекислый газ при температурах от -40 °С до +475 °С; деталей трубопроводной арматуры с проведением термообработки; сварных сосудов газовой и нефтехимической промышленности; бесшовных горячедеформированных нефтегазопроводных труб повышенной коррозионной стойкости и хладостойкости, предназначенных для использования в системах нефтегазопроводов, технологических промысловых трубопроводов, транспортирующих нефть и нефтепродукты, а также в системах поддержания пластового давления в условиях нефтедобывающих предприятий эксплуатируемых в средах, содержащих сероводород и углекислый газ. |  | до 0.25 | 0.03 - 0.1 | 0.16 - 0.22 | до 0.25 | 0.17 - 0.37 |  | 0.5 - 0.8 | [7 empty] | Сталь конструкционная легированная | Сталь конструкционная легированная | [8 empty] | до 0.02 |  |  | до 0.005 | [7 empty] | до 0.012 | до 0.08
702 | 3087 | 20ЮЧА | 20ЮЧА | для производства бесшовных горячедеформированных нефтегазопроводных труб повышенной коррозионной стойкости и хладостойкости; для изготовления сварных сосудов газовой и нефтехимической промышленности; |  | до 0.25 | 0.03 - 0.05 | 0.17 - 0.22 | до 0.25 | 0.17 - 0.37 | до 0.25 | 0.5 - 0.65 | [7 empty] | Сталь конструкционная легированная | Сталь конструкционная легированная | [8 empty] | до 0.015 |  |  | до 0.015
703 | 1758 | 21Х2НМФА | 21Х2НМФА | для изготовления тонколистового проката, применяемого в термически обработанном состоянии |  | до 0.25 |  | 0.19 - 0.23 | 0.8 - 1.2 | 0.17 - 0.37 | 1.9 - 2.4 | 0.3 - 0.7 |  |  |  |  | 0.35 - 0.45 |  | 0.18 - 0.28 | Сталь конструкционная легированная | Сталь конструкционная легированная | [8 empty] | до 0.025 |  |  | до 0.025
704 | 1759 | 21Х2НВФА | 21Х2НВФА | для изготовления тонколистового проката, применяемого в термически обработанном состоянии |  | до 0.25 |  | 0.19 - 0.23 | 0.8 - 1.2 | 0.17 - 0.37 | 1.9 - 2.4 | 0.3 - 0.7 | [6 empty] | 0.18 - 0.28 | Сталь конструкционная легированная | Сталь конструкционная легированная |  |  |  | 1 - 1.4 |  |  |  |  | до 0.025 |  |  | до 0.025
705 | 3067 | 22ХНМ | 22ХНМ | Изготовление горячекатанных прутков, предназначенных для изготовления шестерен грузовых автомобилей |  |  |  | 0.18 - 0.24 | 0.8 - 1.2 | 0.17 - 0.37 | 0.4 - 0.7 | 0.6 - 0.9 |  |  |  |  | 0.2 - 0.3 |  |  | Сталь конструкционная легированная | Сталь конструкционная легированная | [8 empty] | до 0.035 |  |  | до 0.035
706 | 3057 | 23Г2Д | 23Г2Д | Для изготовления котлов энергетического оборудования |  | 0.2 - 0.3 |  | 0.21 - 0.26 | 0.2 - 0.3 | 0.17 - 0.37 | до 0.3 | 1.3 - 1.6 | [7 empty] | Сталь конструкционная легированная | Сталь конструкционная легированная | [8 empty] | до 0.02 |  |  | до 0.025
707 | 1761 | 23Х2НВФА | 23Х2НВФА ( другое обозначение ЭИ659 ) | для изготовления тонколистового проката, применяемого в термически обработанном состоянии |  | до 0.25 |  | 0.19 - 0.26 | 0.8 - 1.2 | 0.17 - 0.37 | 1.9 - 2.4 | 0.3 - 0.7 | [6 empty] | 0.18 - 0.28 | Сталь конструкционная легированная | Сталь конструкционная легированная |  |  |  | 1 - 1.4 |  |  |  |  | до 0.025 |  |  | до 0.025
708 | 1760 | 23Х2НМФА | 23Х2НМФА | для изготовления тонколистового проката, применяемого в термически обработанном состоянии |  | до 0.25 |  | 0.19 - 0.26 | 0.8 - 1.2 | 0.17 - 0.37 | 1.9 - 2.4 | 0.3 - 0.7 |  |  |  |  | 0.35 - 0.45 |  | 0.18 - 0.28 | Сталь конструкционная легированная | Сталь конструкционная легированная | [8 empty] | до 0.025 |  |  | до 0.025
709 | 526 | 25Г | 25Г | После улучшения — заклепки ответственного назначения; после цементации или цианирования — поршневые пальцы, фрикционные диски, пальцы рессор, кулачковые валики, болты, гайки, винты, шестерни, червяки и другие детали с высокой твердостью и износостойкостью поверхности; без термообработки — сварные подмоторные рамы, башмаки, косынки, штуцера, втулки. | Сталь марганцовистая | до 0.3 |  | 0.22 - 0.3 | до 0.3 | 0.17 - 0.37 | до 0.3 | 0.7 - 1 | [7 empty] | Сталь конструкционная легированная | Сталь конструкционная легированная | [8 empty] | до 0.035 |  |  | до 0.035
710 | 1921 | 25Х2Н4ВА | 25Х2Н4ВА | Крупногабаритные шатуны, муфты и другие детали большой вязкости и прокаливаемости |  | до 0.3 |  | 0.21 - 0.28 | 4 - 4.4 | 0.17 - 0.37 | 1.35 - 1.65 | 0.25 - 0.55 | [7 empty] | Сталь конструкционная легированная | Сталь конструкционная легированная |  |  |  | 0.8 - 1.2 |  |  |  |  | до 0.025 |  |  | до 0.025
711 | 549 | 25Х2Н4МА | 25Х2Н4МА | Крупногабаритные шатуны, муфты и другие детали большой вязкости и прокаливаемости | Сталь хромоникельмолибденовая. | до 0.3 |  | 0.21 - 0.28 | 4 - 4.4 | 0.17 - 0.37 | 1.35 - 1.65 | 0.25 - 0.55 |  |  |  | 25Х2Н4ВА | 0.3 - 0.4 |  |  | Сталь конструкционная легированная | Сталь конструкционная легированная | [8 empty] | до 0.025 |  |  | до 0.025
712 | 1308 | 25Х2ГНТА | 25Х2ГНТА | балки, болты, оси, нагруженные внутренним давлением сосуды |  | до 0.3 |  | 0.22 - 0.29 | 0.9 - 1.3 | 0.2 - 0.5 | 1.3 - 1.7 | 0.8 - 1.1 |  | 0.06 - 0.12 | [5 empty] | Сталь конструкционная легированная | Сталь конструкционная легированная | [8 empty] | до 0.03 |  |  | до 0.03
713 | 552 | 25ХГНМТ | 25ХГНМТ | Для изготовления деталей приборов работающих на трение; деталей вспомогательных узлов машин и приспособлений. | Сталь хромо-марганцово-никелевая с молибденом и титаном. | до 0.3 |  | 0.23 - 0.29 | 0.8 - 1.1 | 0.17 - 0.37 | 0.4 - 0.6 | 0.5 - 0.8 |  | 0.04 - 0.09 |  |  | 0.4 - 0.5 |  |  | Сталь конструкционная легированная | Сталь конструкционная легированная | [8 empty] | до 0.035 |  |  | до 0.035
714 | 168 | 25ХГСА | 25ХГСА | Ответственные сварные и штампованные детали, применяемые в улучшенном состоянии: ходовые винты, оси, валы, червяки, шатуны, коленчатые валы, штоки и другие детали. | Сталь хромокремнемарганцовая. | до 0.3 |  | 0.22 - 0.28 | до 0.3 | 0.9 - 1.2 | 0.8 - 1.1 | 0.8 - 1.1 |  |  |  | 20ХГСА |  |  |  | Сталь конструкционная легированная | Сталь конструкционная легированная | [8 empty] | до 0.025 |  |  | до 0.025
715 | 164 | 25ХГТ | 25ХГТ | Нагруженные зубчатые колеса и другие детали, твердость которых более НRСэ 59. | Сталь хромомарганцовая | до 0.3 |  | 0.22 - 0.29 | до 0.3 | 0.17 - 0.37 | 1 - 1.3 | 0.8 - 1.1 |  | 0.03 - 0.09 |  | 18ХГТ, 30ХГТ, 25ХГМ |  |  |  | Сталь конструкционная легированная | Сталь конструкционная легированная | [8 empty] | до 0.035 |  |  | до 0.035
716 | 531 | 27ХГР | 27ХГР | Детали ответственного назначения: кулачки шарнира переднего ведущего моста, зубчатые колеса и др. | Сталь хромомарганцовая | до 0.3 |  | 0.25 - 0.31 | до 0.3 | 0.17 - 0.37 | 0.7 - 1 | 0.7 - 1 |  | до 0.06 | [5 empty] | Сталь конструкционная легированная | Сталь конструкционная легированная | [8 empty] | до 0.035 |  |  | до 0.035 |  | 0.001 - 0.005
717 | 534 | 25ХГМ | 25ХГМ | зубчатые колеса коробки передач |  | до 0.3 |  | 0.23 - 0.29 | до 0.3 | 0.17 - 0.37 | 0.9 - 1.2 | 0.9 - 1.2 |  |  |  |  | 0.2 - 0.3 |  |  | Сталь конструкционная легированная | Сталь конструкционная легированная | [8 empty] | до 0.035 |  |  | до 0.035
718 | 3320 | 28ХГ2ТР | 28ХГ2ТР | для изготовления трубной заготовки |  | до 0.35 | 0.02 - 0.06 | 0.26 - 0.3 | до 0.25 | 0.17 - 0.37 | 0.4 - 0.65 | 1.2 - 1.4 |  | 0.02 - 0.05 | [5 empty] | Сталь конструкционная легированная | Сталь конструкционная легированная | [8 empty] | до 0.025 |  |  | до 0.025 |  | 0.001 - 0.004
719 | 147 | 30Г | 30Г | Улучшаемые детали, к которым предъявляются требования невысокой прочности: тяги, оси, цилиндры, диски, болты, гайки, винты и другие. | Сталь марганцовистая | до 0.3 |  | 0.27 - 0.35 | до 0.3 | 0.17 - 0.37 | до 0.3 | 0.7 - 1 |  |  |  | 35, 40Г |  |  |  | Сталь конструкционная легированная | Сталь конструкционная легированная | [8 empty] | до 0.035 |  |  | до 0.035
720 | 528 | 30Г2 | 30Г2 | Коленчатые валы, полуоси, цапфы, рычаги сцепления, вилки переключения передач, фланцы | Сталь марганцовистая | до 0.3 |  | 0.26 - 0.35 | до 0.3 | 0.17 - 0.37 | до 0.3 | 1.4 - 1.8 | [7 empty] | Сталь конструкционная легированная | Сталь конструкционная легированная | [8 empty] | до 0.035 |  |  | до 0.035
721 | 31 | 30Х | 30Х | Крепежные детали для работы при температурах не выше 400 град. | Сталь хромистая | до 0.3 |  | 0.24 - 0.32 | до 0.3 | 0.17 - 0.37 | 0.8 - 1.1 | 0.5 - 0.8 |  |  |  | 30ХРА, 35Х, 35ХРА |  |  |  | Сталь конструкционная легированная | Сталь конструкционная легированная | [8 empty] | до 0.035 |  |  | до 0.035
722 | 2473 | 30Х10Г10Т | 30Х10Г10Т | Для изготовления горячекатаной и холоднотянутой проволоки, предназначенной для механизированной электродуговой наплавки. |  |  |  | 0.25 - 0.35 | до 0.6 | до 0.35 | 10 - 12 | 10 - 12 |  | 0.15 - 0.3 | [5 empty] | Сталь конструкционная легированная | Сталь конструкционная легированная | [8 empty] | до 0.035 |  |  | до 0.03
723 | 3097 | 30Х2НВА | 30Х2НВА | Для изготовления тяжелонагруженных деталей машиностроения |  | до 0.25 |  | 0.27 - 0.34 | 1.4 - 1.8 | 0.17 - 0.37 | 1.6 - 2 | 0.3 - 0.6 | [7 empty] | Сталь конструкционная легированная | Сталь конструкционная легированная |  |  |  | 1.2 - 1.6 |  |  |  |  | до 0.025 |  |  | до 0.025
724 | 3099 | 30Х2НВФА | 30Х2НВФА | Для изготовления ответственных деталей высокой прочности и вязкости, работающих в условиях повторно-переменных нагрузок (коленчатых валов, зубчатых колес, шатунов и др); для изготовления деталей большого сечения, когда требуется высокая прокаливаемость |  | до 0.25 |  | 0.27 - 0.34 | 1.4 - 1.8 | 0.17 - 0.37 | 1.6 - 2 | 0.3 - 0.6 | [6 empty] | 0.18 - 0.28 | Сталь конструкционная легированная | Сталь конструкционная легированная |  |  |  | 1.2 - 1.6 |  |  |  |  | до 0.025 |  |  | до 0.025
725 | 3098 | 30Х2НМА | 30Х2НМА | Для изготовления ответственных деталей высокой прочности и вязкости, работающих в условиях повторно-переменных нагрузок |  | до 0.25 |  | 0.27 - 0.34 | 1.4 - 1.8 | 0.17 - 0.37 | 1.6 - 2 | 0.3 - 0.6 |  |  |  |  | 0.4 - 0.5 |  |  | Сталь конструкционная легированная | Сталь конструкционная легированная | [8 empty] | до 0.025 |  |  | до 0.025
726 | 3100 | 30Х2НМФА | 30Х2НМФА | Для изготовления кованых заготовок (поковок IV и V групп) шестерен и колес редукторов, валов, втулок и обойм зубчатых муфт компрессорных машин; кованых заготовок валов компрессорных машин и газовых турбин; ответственных деталей высокой прочности и вязкости, работающих в условиях повторно-переменных нагрузок (коленчатых валов, зубчатых колес, шатунов и др); деталей большого сечения, когда требуется высокая прокаливаемость. |  | до 0.25 |  | 0.27 - 0.34 | 1.4 - 1.8 | 0.17 - 0.37 | 1.6 - 2 | 0.3 - 0.6 |  |  |  |  | 0.4 - 0.5 |  | 0.18 - 0.28 | Сталь конструкционная легированная | Сталь конструкционная легированная | [8 empty] | до 0.025 |  |  | до 0.025
727 | 3108 | 30Х3ВА | 30Х3ВА ( другое обозначение 30Х3ВА-Ш ) | Для изготовления силовых деталей ракетных двигателей, в том числе азотируемых, работающих при температурах до 400—500°С; азотируемых деталей авиастроения. | Сталь теплоустойчивая | до 0.25 |  | 0.27 - 0.35 | до 0.5 | 0.17 - 0.37 | 2.8 - 3.2 | 0.3 - 0.6 | [7 empty] | Сталь конструкционная легированная | Сталь конструкционная легированная |  |  |  | 0.8 - 1.2 |  |  |  |  | до 0.025 |  |  | до 0.025
728 | 3109 | 30Х3МА | 30Х3МА | Для изготовления силовых деталей ракетных двигателей, в том числе азотируемых, работающих при температурах до 400—500 °С; трубной заготовки для изготовления труб в химическом и энергетическом машиностроении. |  | до 0.25 |  | 0.27 - 0.35 | до 0.5 | 0.17 - 0.37 | 2.8 - 3.2 | 0.3 - 0.6 |  |  |  |  | 0.25 - 0.35 |  |  | Сталь конструкционная легированная | Сталь конструкционная легированная | [8 empty] | до 0.025 |  |  | до 0.025
729 | 2466 | 30Х5 | 30Х5 | Для изготовления горячекатаной и холоднотянутой проволоки, предназначенной для механизированной электродуговой наплавки. |  |  |  | 0.27 - 0.35 | до 0.4 | 0.2 - 0.5 | 4 - 6 | 0.4 - 0.7 | [7 empty] | Сталь конструкционная легированная | Сталь конструкционная легированная | [8 empty] | до 0.03 |  |  | до 0.04
730 | 538 | 30Х3МФ | 30Х3МФ | Детали судовых дизелей и др. детали, которые должны обладать износостойкостью при высоких давлениях;сталь подвергается азотированию, теплоустойчива до 450 град.С | Сталь хромомолибденованадиевая | до 0.3 |  | 0.27 - 0.34 | до 0.3 | 0.17 - 0.37 | 2.3 - 2.7 | 0.3 - 0.6 |  |  |  |  | 0.2 - 0.3 |  | 0.06 - 0.12 | Сталь конструкционная легированная | Сталь конструкционная легированная | [8 empty] | до 0.035 |  |  | до 0.035
731 | 169 | 30ХГС | 30ХГС | Различные улучшаемые детали: валы, оси, зубчатые колеса, тормозные ленты моторов, фланцы, корпуса обшивки, лопатки компрессорных машин, рычаги, толкатели, ответственные сварные конструкции, работающие при знакопеременных нагрузках, крепежные детали. | Сталь хромокремнемарганцовая. | до 0.3 |  | 0.28 - 0.35 | до 0.3 | 0.9 - 1.2 | 0.8 - 1.1 | 0.8 - 1.1 |  |  |  | 40ХФА, 35ХМ, 40ХН, 35ХГСА |  |  |  | Сталь конструкционная легированная | Сталь конструкционная легированная | [8 empty] | до 0.035 |  |  | до 0.035
732 | 170 | 30ХГСА | 30ХГСА | Различные улучшаемые детали: валы, оси, зубчатые колеса, фланцы, корпуса обшивки, лопатки компрессорных машин, работающие при температуре до 200°С, рычаги, толкатели, ответственные сварные конструкции, работающие при знакопеременных нагрузках, крепежные детали, работающие при низких температурах. | Сталь хромокремнемарганцовая. | до 0.3 |  | 0.28 - 0.34 | до 0.3 | 0.9 - 1.2 | 0.8 - 1.1 | 0.8 - 1.1 |  |  |  | 40ХФА, 35ХМ, 40ХН, 25ХГСА, 35ХГСА |  |  |  | Сталь конструкционная легированная | Сталь конструкционная легированная | [8 empty] | до 0.025 |  |  | до 0.025
733 | 3112 | 30ХГСН2МА-ВД | 30ХГСН2МА-ВД ( другое обозначение 30ХГСН2МА ) | Для изготовления сортового проката, труб; наиболее ответственных деталей авиастроения. | Сталь высокопрочная |  |  | 0.28 - 0.34 | 1.8 - 2.1 | 0.9 - 1.2 | 0.8 - 1.1 | 0.8 - 1.1 |  |  |  |  | 0.35 - 0.45 |  |  | Сталь конструкционная легированная | Сталь конструкционная легированная | [8 empty] | до 0.025 |  |  | до 0.005
734 | 187 | 30ХГСН2А | 30ХГСН2А ( другое обозначение 30ХГСНА ) | Шестерни, фланцы, кулачки, пальцы, валики, оси, шпильки и другие ответственные тяжелонагруженные детали. | Сталь хромо-кремне-марганцово-никелевая. | до 0.3 |  | 0.27 - 0.34 | 1.4 - 1.8 | 0.9 - 1.2 | 0.9 - 1.2 | 1 - 1.3 | [7 empty] | Сталь конструкционная легированная | Сталь конструкционная легированная | [8 empty] | до 0.025 |  |  | до 0.025
735 | 2483 | 30ХГСНМА | 30ХГСНМА | Для изготовления труб |  |  |  | 0.27 - 0.34 | 1.4 - 1.8 | 0.9 - 1.2 | 0.9 - 1.2 | 1 - 1.3 |  |  |  |  | 0.3 - 0.45 |  |  | Сталь конструкционная легированная | Сталь конструкционная легированная | [8 empty] | до 0.025 |  |  | до 0.025
736 | 160 | 30ХГТ | 30ХГТ | Улучшаемые и цементуемые детали, от которых требуется высокая прочность, вязкая сердцевина и высокая поверхностная твердость, работающие при больших скоростях и повышенных удельных давлениях под действием ударных нагрузок. | Сталь хромомарганцовая | до 0.3 |  | 0.24 - 0.32 | до 0.3 | 0.17 - 0.37 | 1 - 1.3 | 0.8 - 1.1 |  | 0.03 - 0.09 |  | 18ХГТ, 20ХН2М, 25ХГТ, 12Х2Н4А |  |  |  | Сталь конструкционная легированная | Сталь конструкционная легированная | [8 empty] | до 0.035 |  |  | до 0.035
737 | 1920 | 30ХН2ВФА | 30ХН2ВФА | Валы, цельнокованые роторы, диски, детали редукторов, болты, шпильки и другие ответственные детали турбин и компрессорных машин, работающие при повышенных температурах. |  | до 0.3 |  | 0.27 - 0.34 | 2 - 2.4 | 0.17 - 0.37 | 0.6 - 0.9 | 0.3 - 0.6 | [6 empty] | 0.1 - 1.8 | Сталь конструкционная легированная | Сталь конструкционная легированная |  |  |  | 0.5 - 0.8 |  |  |  |  | до 0.025 |  |  | до 0.025
738 | 1916 | 30ХН2ВА | 30ХН2ВА | Для изготовления коленчатых валов, шатунов, ответственных болтов, шпилек, специального крепежа, дисков, звездочек и других ответственных деталей, работающих в сложных условиях нагружения при нормальных, пониженных и повышенных температурах. | Сталь хромоникельвольфрамовая | до 0.3 |  | 0.27 - 0.34 | 1.25 - 1.65 | 0.17 - 0.37 | 0.6 - 0.9 | 0.3 - 0.6 | [7 empty] | Сталь конструкционная легированная | Сталь конструкционная легированная |  |  |  | 0.5 - 0.8 |  |  |  |  | до 0.025 |  |  | до 0.025
739 | 189 | 30ХН2МА | 30ХН2МА ( другое обозначение 30ХНМА ) | Коленчатые валы, шатуны, ответственные болты, шпильки, диски, звездочки и другие ответственные детали, работающие в сложных условиях нагружения при нормальных, пониженных и повышенных температурах | Сталь хромоникельмолибденовая. | до 0.3 |  | 0.27 - 0.34 | 1.25 - 1.65 | 0.17 - 0.37 | 0.6 - 0.9 | 0.3 - 0.6 |  |  |  | 30ХН2ВА | 0.2 - 0.3 |  |  | Сталь конструкционная легированная | Сталь конструкционная легированная | [8 empty] | до 0.025 |  |  | до 0.025
740 | 202 | 30ХН2МФА | 30ХН2МФА | Валы, цельнокованые роторы, диски, детали редукторов, болты, шпильки и другие ответственные детали турбин и компрессорных машин, работающие при повышенных температурах. | Сталь хромоникельмолибденованадиевая. | до 0.3 |  | 0.27 - 0.34 | 2 - 2.4 | 0.17 - 0.37 | 0.6 - 0.9 | 0.3 - 0.6 |  |  |  | 30ХН2ВФА | 0.2 - 0.3 |  | 0.1 - 0.18 | Сталь конструкционная легированная | Сталь конструкционная легированная | [8 empty] | до 0.025 |  |  | до 0.025
741 | 182 | 30ХН3А | 30ХН3А | Венцы ведомых колес тяговых зубчатых передач электропоездов, шестерни и другие улучшаемые детали. Может применяться при температуре —80 °С (толщина стенки не более 100 мм). | Сталь хромоникелевая. | до 0.3 |  | 0.27 - 0.33 | 2.75 - 3.15 | 0.17 - 0.37 | 0.6 - 0.9 | 0.3 - 0.6 |  |  |  | 30Х2ГН2, 25Х2ГНТА, 34ХН2М |  |  |  | Сталь конструкционная легированная | Сталь конструкционная легированная | [8 empty] | до 0.025 |  |  | до 0.025
742 | 195 | 30ХН3М2ФА | 30ХН3М2ФА | диски паровых турбин. |  | до 0.25 |  | 0.26 - 0.32 | 3 - 3.5 | до 0.37 | 1.2 - 1.7 | 0.2 - 0.5 |  |  |  |  | 0.4 - 0.65 |  | 0.1 - 0.2 | Сталь конструкционная легированная | Сталь конструкционная легированная | [8 empty] | до 0.025 |  |  | до 0.022
743 | 525 | 30ХРА | 30ХРА | Оси, валики, рычаги, болты, гайки и другие некрупные детали, а также зубчатые колеса, валы и нагруженные шпильки | Сталь хромистая | до 0.3 |  | 0.27 - 0.33 | до 0.3 | 0.17 - 0.37 | 1 - 1.3 | 0.5 - 0.8 | [7 empty] | Сталь конструкционная легированная | Сталь конструкционная легированная | [8 empty] | до 0.025 |  |  | до 0.025 |  | 0.001 - 0.005
744 | 3312 | 32Г2 | 32Г2 | для изготовления трубной заготовки |  | до 0.3 |  | 0.3 - 0.35 | до 0.3 | 0.17 - 0.37 | до 0.3 | 1.1 - 1.35 | [7 empty] | Сталь конструкционная легированная | Сталь конструкционная легированная | [8 empty] | до 0.03 |  |  | до 0.03
745 | 3314 | 32Г2М | 32Г2М | для изготовления трубной заготовки |  | до 0.3 |  | 0.3 - 0.35 | до 0.3 | 0.2 - 0.35 | до 0.3 | 1.2 - 1.45 |  |  |  |  | 0.2 - 0.25 |  |  | Сталь конструкционная легированная | Сталь конструкционная легированная | [8 empty] | до 0.035 |  |  | до 0.035
746 | 163 | 33ХС | 33ХС | Улучшаемые детали пружинного типа сравнительно небольших сечений, от которых требуется высокая прочность, износостойкость и упругость. | Сталь хромокремнистая | до 0.3 |  | 0.29 - 0.37 | до 0.3 | 1 - 1.4 | 1.3 - 1.6 | 0.3 - 0.6 | [7 empty] | Сталь конструкционная легированная | Сталь конструкционная легированная | [8 empty] | до 0.035 |  |  | до 0.035
747 | 3313 | 32Г2С | 32Г2С | для изготовления трубной заготовки |  | до 0.25 |  | 0.29 - 0.35 | до 0.25 | 0.4 - 0.7 | до 0.3 | 1.2 - 1.5 | [7 empty] | Сталь конструкционная легированная | Сталь конструкционная легированная | [8 empty] | до 0.035 |  |  | до 0.035
748 | 3247 | 34ХМ | 34ХМ ( другое обозначение 34ХМА ) | Применяется в турбостроении для изготовления ответственных деталей: валов, цельно­кованых роторов, дисков, болтов, шпилек, шестерен, фланцев и т.д |  | до 0.3 |  | 0.3 - 0.4 | до 0.5 | 0.17 - 0.37 | 0.9 - 1.3 | 0.4 - 0.7 |  |  |  |  | 0.2 - 0.3 |  |  | Сталь конструкционная легированная | Сталь конструкционная легированная | [8 empty] | до 0.03 |  |  | до 0.03
749 | 201 | 34ХН1М | 34ХН1М | диски, вали, роторы турбин и компрессорных машин, вала экскаваторов, оси, муфты, шестерни, полумуфты, вал-шестерни, болты, сило-вые шпильки и другие особо ответственные высоконагруженные детали, к которым предьявляются высокие требования по механическим свойствам и работающие при температуре до 500 °С |  |  |  | 0.3 - 0.4 | 1.3 - 1.7 | 0.17 - 0.37 | 1.3 - 1.7 | 0.5 - 0.8 |  |  |  | 38Х2НМ, 34ХН3М, 38Х2Н2МА, 40Х2Н2МА | 0.2 - 0.3 |  |  | Сталь конструкционная легированная | Сталь конструкционная легированная | [8 empty] | до 0.03 |  |  | до 0.035
750 | 793 | 34ХН1МА | 34ХН1МА | валы, роторы, диски парових турбин, валы-шестерни, муфты, зубчатые колеса и другие особо ответственные тяжелонагруженные детали, работающие при температуре до 500 град.С |  |  |  | 0.3 - 0.4 | 1.3 - 1.7 | 0.17 - 0.37 | 1.3 - 1.7 | 0.5 - 0.8 |  |  |  |  | 0.2 - 0.3 |  |  | Сталь конструкционная легированная | Сталь конструкционная легированная | [8 empty] | до 0.03 |  |  | до 0.035
751 | 204 | 34ХН3М | 34ХН3М | крупные особо ответственные детали с высокими требованиями к механическим свойствам. |  |  |  | 0.3 - 0.4 | 2.75 - 3.25 | 0.17 - 0.37 | 0.7 - 1.1 | 0.5 - 0.8 |  |  |  | 35ХНВ, 35ХГНМ, 38Х2НМ, 34ХН1М, 34ХН3МА, 34ХН3МФА | 0.25 - 0.4 |  |  | Сталь конструкционная легированная | Сталь конструкционная легированная | [8 empty] | до 0.03 |  |  | до 0.035
752 | 794 | 34ХН3МА | 34ХН3МА | валы, роторы, диски парових турбин, валы-шестерни, муфты, зубчатые колеса и другие особо ответственные тяжелонагруженные детали, работающие при температуре до 500 град.С |  |  |  | 0.3 - 0.4 | 2.75 - 3.75 | 0.17 - 0.37 | 0.7 - 1.1 | 0.5 - 0.8 |  |  |  |  | 0.25 - 0.4 |  |  | Сталь конструкционная легированная | Сталь конструкционная легированная | [8 empty] | до 0.03 |  |  | до 0.035
753 | 148 | 35Г | 35Г | Тяги, оси, серьги, траверсы, рычаги, муфты, валы, звездочки, цилиндры, диски, шпиндели, соединительные муфты паровых турбин, болты, гайки, винты и другие детали, к которым предъявляются требования невысокой прочности. | Сталь марганцовистая | до 0.3 |  | 0.32 - 0.4 | до 0.3 | 0.17 - 0.37 | до 0.3 | 0.7 - 1 | [7 empty] | Сталь конструкционная легированная | Сталь конструкционная легированная | [8 empty] | до 0.035 |  |  | до 0.035
754 | 3315 | 35Г2Ф | 35Г2Ф | для изготовления трубной заготовки |  | до 0.3 |  | 0.34 - 0.4 | до 0.3 | 0.17 - 0.37 | до 0.3 | 1.4 - 1.65 | [6 empty] | 0.06 - 0.12 | Сталь конструкционная легированная | Сталь конструкционная легированная | [8 empty] | до 0.03 |  |  | до 0.03
755 | 153 | 35Г2 | 35Г2 | Валы, полуоси, цапфы, рычаги сцепления, вилки, фланцы, коленчатые валы, шатуны, болты, кольца, кожухи, шестерни и другие детали, применяемые в различных отраслях машиностроения, к которым предъявляются требования повышенной износостойкости. | Сталь марганцовистая | до 0.3 |  | 0.31 - 0.39 | до 0.3 | 0.17 - 0.37 | до 0.3 | 1.4 - 1.8 |  |  |  | 40Х |  |  |  | Сталь конструкционная легированная | Сталь конструкционная легированная | [8 empty] | до 0.035 |  |  | до 0.035
756 | 3319 | 35Г2ФА | 35Г2ФА | для изготовления трубной заготовки |  | до 0.3 | 0.02 - 0.06 | 0.35 - 0.4 | до 0.3 | 0.17 - 0.37 | до 0.3 | 1.4 - 1.6 | [6 empty] | 0.08 - 0.12 | Сталь конструкционная легированная | Сталь конструкционная легированная | [8 empty] | до 0.015 |  |  | до 0.015
757 | 260 | 35Х | 35Х | Оси, валы, шестерни, кольцевые рельсы и другие улучшаемые детали. | Сталь хромистая | до 0.3 |  | 0.31 - 0.39 | до 0.3 | 0.17 - 0.37 | 0.8 - 1.1 | 0.5 - 0.8 |  |  |  | 40Х, 35ХР |  |  |  | Сталь конструкционная легированная | Сталь конструкционная легированная | [8 empty] | до 0.035 |  |  | до 0.035
758 | 530 | 35ХГ2 | 35ХГ2 | для цементуемых деталей небольших сечений, работающих на трение |  | до 0.3 |  | 0.32 - 0.4 | до 0.3 | 0.17 - 0.37 | 0.4 - 0.7 | 1.6 - 1.9 | [7 empty] | Сталь конструкционная легированная | Сталь конструкционная легированная | [8 empty] | до 0.035 |  |  | до 0.035
759 | 588 | 35ХГН2 | 35ХГН2 | для изготовления квадратной заготовки сечением 80 мм предназначенной для выполнения заказов ВАЗа. |  |  |  | 0.32 - 0.4 | 1 - 1.5 | 0.17 - 0.37 | 0.7 - 1 | 0.5 - 0.8 | [7 empty] | Сталь конструкционная легированная | Сталь конструкционная легированная | [8 empty] | до 0.035 |  |  | до 0.035
760 | 171 | 35ХГСА | 35ХГСА | Фланцы, кулачки, пальцы, валики, рычаги, оси, детали сварных конструкций и другие улучшаемые детали сложной конфигурации, работающие в условиях знакопеременных нагрузок. | Сталь хромокремнемарганцовая. | до 0.3 |  | 0.32 - 0.39 | до 0.3 | 1.1 - 1.4 | 1.1 - 1.4 | 0.8 - 1.1 |  |  |  | 30ХГС, 30ХГСА, 30ХГТ, 35ХМ |  |  |  | Сталь конструкционная легированная | Сталь конструкционная легированная | [8 empty] | до 0.025 |  |  | до 0.025
761 | 533 | 35ХГФ | 35ХГФ | Валы, кулаки, звездочки, оси, рычаги, работающие в условиях трения и повышенных нагрузок в автотракторном и с/х машиностроении |  |  |  | 0.31 - 0.38 |  | 0.17 - 0.37 | 1 - 1.3 | 0.95 - 1.25 | [6 empty] | 0.06 - 0.12 | Сталь конструкционная легированная | Сталь конструкционная легированная | [8 empty] | до 0.035 |  |  | до 0.035
762 | 3107 | 35ХМФА | 35ХМФА | Для изготовления поковок различных деталей общего машиностроения |  | до 0.25 |  | 0.3 - 0.38 | до 0.3 | 0.17 - 0.37 | 1 - 1.3 | 0.4 - 0.7 |  |  |  |  | 0.2 - 0.3 |  | 0.1 - 0.2 | Сталь конструкционная легированная | Сталь конструкционная легированная | [8 empty] | до 0.025 |  |  | до 0.025
763 | 199 | 35ХН1М2ФА | 35ХН1М2ФА | оси, диски, валы и другие особо ответственные крупные детали с высокими требованиями к механическим свойствам. |  | до 0.25 |  | 0.32 - 0.4 | 1.3 - 1.7 | до 0.37 | 1.3 - 1.7 | 0.5 - 0.8 |  |  |  |  | 0.4 - 0.6 |  | 0.1 - 0.2 | Сталь конструкционная легированная | Сталь конструкционная легированная | [8 empty] | до 0.025 |  |  | до 0.022
764 | 1824 | 36Г2С | 36Г2С | для изготовления бесшовных бурильных труб и муфт к ним, применяемых при геологоразведочном колонковом бурении. |  |  |  | 0.32 - 0.4 | до 0.4 | 0.4 - 0.7 | до 0.3 | 1.5 - 1.8 | [7 empty] | Сталь конструкционная легированная | Сталь конструкционная легированная | [8 empty] | до 0.04 |  |  | до 0.045
765 | 3255 | 36Г2СР | 36Г2СР | Изготовление профиля горячекатаного специального для ножей землеройных машин |  | до 0.3 |  | 0.32 - 0.4 | до 0.3 | 0.5 - 0.8 | до 0.25 | 1.5 - 1.8 | [7 empty] | Сталь конструкционная легированная | Сталь конструкционная легированная | [8 empty] | до 0.035 |  |  | до 0.035 |  | 0.0001 - 0.0009
766 | 3316 | 37Г2С | 37Г2С | для изготовления трубной заготовки |  | до 0.25 |  | 0.33 - 0.41 | до 0.25 | 0.4 - 0.7 | до 0.25 | 1.3 - 1.6 | [7 empty] | Сталь конструкционная легированная | Сталь конструкционная легированная | [8 empty] | до 0.035 |  |  | до 0.035
767 | 3106 | 37ХН3А | 37ХН3А | Для производства шестерней, валов, втулок, силовых шпилек, болтов, гаек и других цементируемых деталей, к которым предъявляются требования высокой прочности, пластичности и вязкости сердцевины и высокой поверхностной твердости, работающие под действием ударных нагрузок и при отрицательных температурах; для изготовления крупных особо ответственных изделий тяжелого и энергетического машиностроения |  | до 0.25 |  | 0.33 - 0.41 | 3 - 3.5 | 0.17 - 0.37 | 1.2 - 1.6 | 0.25 - 0.55 | [7 empty] | Сталь конструкционная легированная | Сталь конструкционная легированная | [8 empty] | до 0.025 |  |  | до 0.025
768 | 203 | 36Х2Н2МФА | 36Х2Н2МФА ( другое обозначение 36ХН1МФА ) | Для крупных ответственных деталей-дисков, крепежных болтов и т. д. | Сталь хромоникельмолибденованадиевая. | до 0.3 |  | 0.33 - 0.4 | 1.3 - 1.7 | 0.17 - 0.37 | 1.3 - 1.7 | 0.25 - 0.5 |  |  |  | 37ХН3МФА | 0.3 - 0.4 |  | 0.1 - 0.18 | Сталь конструкционная легированная | Сталь конструкционная легированная | [8 empty] | до 0.025 |  |  | до 0.025
769 | 3317 | 38ГСТ | 38ГСТ | для изготовления трубной заготовки |  | до 0.25 |  | 0.34 - 0.42 | до 0.25 | 0.5 - 0.8 | до 0.25 | 1.2 - 1.5 |  | 0.015 - 0.03 | [5 empty] | Сталь конструкционная легированная | Сталь конструкционная легированная | [8 empty] | до 0.035 |  |  | до 0.035
770 | 1917 | 38Х2Н2ВА | 38Х2Н2ВА | Валы, шатуны, болты, шпильки и другие крупные особо ответственные тяжелонагруженные детали сложной конфигурации, применяемые в улучшенном состоянии | Сталь хромо-никель-ванадиевая | до 0.3 |  | 0.33 - 0.4 | 1.3 - 1.7 | 0.17 - 0.37 | 1.3 - 1.7 | 0.25 - 0.5 | [7 empty] | Сталь конструкционная легированная | Сталь конструкционная легированная |  |  |  | 0.5 - 0.8 |  |  |  |  | до 0.025 |  |  | до 0.025
771 | 3321 | 38Г2МФ | 38Г2МФ | для изготовления трубной заготовки |  | до 0.3 | 0.02 - 0.06 | 0.36 - 0.41 | до 0.3 | 0.17 - 0.37 | до 0.3 | 1.4 - 1.6 |  |  |  |  | 0.15 - 0.25 |  | 0.06 - 0.1 | Сталь конструкционная легированная | Сталь конструкционная легированная | [8 empty] | до 0.025 |  |  | до 0.015
772 | 200 | 38Х2Н3М | 38Х2Н3М | ответственные детали контейнеров с высокими требованиями по механическим свойствам при повышенных температурах. |  |  |  | 0.35 - 0.42 | 2.75 - 3.25 | 0.17 - 0.37 | 1 - 1.5 | 0.5 - 0.8 |  |  |  |  | 0.3 - 0.4 |  |  | Сталь конструкционная легированная | Сталь конструкционная легированная | [8 empty] | до 0.03 |  |  | до 0.035
773 | 190 | 38Х2Н2МА | 38Х2Н2МА ( другое обозначение 38ХНМА ) | Валы, шатуны, болты, шпильки и другие крупные особо ответственные тяжелонагруженные детали сложной конфигурации, применяемые в улучшенном состоянии. | Сталь хромоникельмолибденовая. | до 0.3 |  | 0.33 - 0.4 | 1.3 - 1.7 | 0.17 - 0.37 | 1.3 - 1.7 | 0.25 - 0.5 |  |  |  | 38Х2Н2ВА | 0.2 - 0.3 |  |  | Сталь конструкционная легированная | Сталь конструкционная легированная | [8 empty] | до 0.025 |  |  | до 0.025
774 | 261 | 38ХА | 38ХА | Червяки, зубчатые колеса, шестерни, валы, оси, ответственные болты и другие улучшаемые детали. | Сталь хромистая | до 0.3 |  | 0.35 - 0.42 | до 0.3 | 0.17 - 0.37 | 0.8 - 1.1 | 0.5 - 0.8 |  |  |  | 40Х, 35Х, 40ХН |  |  |  | Сталь конструкционная легированная | Сталь конструкционная легированная | [8 empty] | до 0.025 |  |  | до 0.025
775 | 550 | 38Х2Ю | 38Х2Ю ( другое обозначение 38ХЮ ) | трущиеся детали приборов, детали вспомогательных узлов машин и приспособлений |  |  | 0.5 - 0.8 | 0.35 - 0.43 |  | 0.2 - 0.4 | 1.5 - 1.8 | 0.2 - 0.5 | [7 empty] | Сталь конструкционная легированная | Сталь конструкционная легированная | [8 empty] | до 0.035 |  |  | до 0.035
776 | 1915 | 38ХВ | 38ХВ | Ответственные детали турбин и компрессоров |  | до 0.3 |  | 0.35 - 0.42 | до 0.3 | 0.17 - 0.37 | 0.9 - 1.3 | 0.35 - 0.65 | [7 empty] | Сталь конструкционная легированная | Сталь конструкционная легированная |  |  |  | 0.5 - 0.8 |  |  |  |  | до 0.035 |  |  | до 0.035
777 | 535 | 38ХГМ | 38ХГМ | Для изготовления зубчатых колес коробок передач | Сталь хромомарганцовая | до 0.3 |  | 0.34 - 0.4 | до 0.3 | 0.17 - 0.37 | 0.8 - 1.1 | 0.6 - 0.9 |  |  |  |  | 0.15 - 0.25 |  |  | Сталь конструкционная легированная | Сталь конструкционная легированная | [8 empty] | до 0.035 |  |  | до 0.035
778 | 185 | 38ХГН | 38ХГН | Детали экскаваторов, крепеж, валы, оси, зубчатые колеса, серьги и другие ответственные детали, к которым предъявляются требования повышенной прочности. | Сталь хромомарганцовоникелевая. | до 0.3 |  | 0.35 - 0.43 | 0.7 - 1 | 0.17 - 0.37 | 0.5 - 0.8 | 0.8 - 1.1 |  |  |  | 38ХГНМ |  |  |  | Сталь конструкционная легированная | Сталь конструкционная легированная | [8 empty] | до 0.035 |  |  | до 0.035
779 | 205 | 38Х2НМ | 38Х2НМ | ответственные детали тяжелого и транспортного машиностроения типа осей, валов и другие высоконагруженные детали, а также детали, используемые в условиях низких температур. |  |  |  | 0.32 - 0.42 | 0.6 - 0.9 | 0.17 - 0.37 | 1.8 - 2.3 | 0.5 - 0.8 |  |  |  | 34ХН1М, 40ХН2МА | 0.2 - 0.3 |  |  | Сталь конструкционная легированная | Сталь конструкционная легированная | [8 empty] | до 0.03 |  |  | до 0.03
780 | 206 | 38Х2НМФ | 38Х2НМФ | ответственные детали тяжелого и транспортного машиностроения типа осей, валов и другие высоконагруженные детали, а также детали, используемые в условиях низких температур |  |  |  | 0.32 - 0.42 | 0.6 - 0.9 | 0.17 - 0.37 | 1.8 - 2.3 | 0.5 - 0.8 |  |  |  | 34ХН1М, 40ХН2МА, 34ХН3М | 0.2 - 0.3 |  | 0.08 - 0.15 | Сталь конструкционная легированная | Сталь конструкционная легированная | [8 empty] | до 0.03 |  |  | до 0.03
781 | 537 | 38ХМ | 38ХМ | Ответственные детали турбин и компрессоров, работающие при температуре до 400 град.С | Сталь хромомолибденовая | до 0.3 |  | 0.35 - 0.42 | до 0.3 | 0.17 - 0.37 | 0.9 - 1.3 | 0.35 - 0.65 |  |  |  | 38ХВ | 0.2 - 0.3 |  |  | Сталь конструкционная легированная | Сталь конструкционная легированная | [8 empty] | до 0.035 |  |  | до 0.035
782 | 589 | 38ХГНМ | 38ХГНМ | для изготовления специального крепежа, валов, осей и других ответственных деталей горно-металлургического и нефтедобывающего оборудования, к которым предъявляются требования повышенной прочности. |  | до 0.3 |  | 0.37 - 0.43 | 0.4 - 0.7 | 0.17 - 0.37 | 0.4 - 0.6 | 0.5 - 0.8 |  |  |  |  | 0.15 - 0.25 |  |  | Сталь конструкционная легированная | Сталь конструкционная легированная | [8 empty] | до 0.035 |  |  | до 0.035
783 | 172 | 38ХМА | 38ХМА | ответственные детали общего назначения в машиностроении. |  | до 0.3 |  | 0.35 - 0.42 | до 0.3 | 0.17 - 0.37 | 0.9 - 1.3 | 0.35 - 0.65 |  |  |  |  | 0.2 - 0.3 |  |  | Сталь конструкционная легированная | Сталь конструкционная легированная | [8 empty] | до 0.025 |  |  | до 0.025
784 | 1919 | 38ХН3ВА | 38ХН3ВА | Валы, оси, шестерни и другие крупные особо ответственные детали. |  | до 0.3 |  | 0.33 - 0.4 | 2.75 - 3.25 | 0.17 - 0.37 | 0.8 - 1.2 | 0.25 - 0.5 | [7 empty] | Сталь конструкционная легированная | Сталь конструкционная легированная |  |  |  | 0.5 - 0.8 |  |  |  |  | до 0.025 |  |  | до 0.025
785 | 193 | 38ХН3МА | 38ХН3МА | Валы, оси, шестерни и другие крупные особо ответственные детали. | Сталь хромоникельмолибденовая. | до 0.3 |  | 0.33 - 0.4 | 2.75 - 3.25 | 0.17 - 0.37 | 0.8 - 1.2 | 0.25 - 0.5 |  |  |  | 38ХН3ВА | 0.2 - 0.3 |  |  | Сталь конструкционная легированная | Сталь конструкционная легированная | [8 empty] | до 0.025 |  |  | до 0.025
786 | 196 | 38ХН3МФА | 38ХН3МФА | Наиболее ответственные тяжелонагруженные детали, работающие при температурах до 400 °С. По СТ-ЦКБА 010-2004 критическая температура хрупкости -40 °С | Сталь хромоникельмолибденованадиевая. | до 0.3 |  | 0.33 - 0.4 | 3 - 3.5 | 0.17 - 0.37 | 1.2 - 1.5 | 0.25 - 0.5 |  |  |  |  | 0.35 - 0.45 |  | 0.1 - 0.18 | Сталь конструкционная легированная | Сталь конструкционная легированная | [8 empty] | до 0.025 |  |  | до 0.025
787 | 3305 | 38ХНМ | 38ХНМ | производство трубной заготовки, предназначенной для изготовления бесшовных труб. |  | до 0.3 |  | 0.33 - 0.43 | 0.4 - 0.7 | 0.17 - 0.37 | 0.4 - 0.7 | 0.75 - 1.05 |  |  |  |  | до 0.3 |  |  | Сталь конструкционная легированная | Сталь конструкционная легированная | [8 empty] | до 0.045 |  |  | до 0.04
788 | 165 | 38ХС | 38ХС | Валы, шестерни, муфты, пальцы и другие улучшаемые летали небольших размеров, к которым предъявляются требования высокой прочности, упругости и износостойкости. | Сталь хромокремнистая | до 0.3 |  | 0.34 - 0.42 | до 0.3 | 1 - 1.4 | 1.3 - 1.6 | 0.3 - 0.6 |  |  |  | 40ХС |  |  |  | Сталь конструкционная легированная | Сталь конструкционная легированная | [8 empty] | до 0.035 |  |  | до 0.035
789 | 149 | 40Г | 40Г | Оси, коленчатые валы, шестерни, штоки, бандажи, детали арматуры, шатуны, звездочки, распределительные валики, головки плунжеров и другие детали, к которым предъявляются требования повышенной прочности. | Сталь марганцовистая | до 0.3 |  | 0.37 - 0.45 | до 0.3 | 0.17 - 0.37 | до 0.3 | 0.7 - 1 |  |  |  | 45, 40Х |  |  |  | Сталь конструкционная легированная | Сталь конструкционная легированная | [8 empty] | до 0.035 |  |  | до 0.035
790 | 154 | 40Г2 | 40Г2 | Оси, коленчатые валы, поршневые штоки, рычаги, распреде лительные валики, карданные валы, полуоси и другие детали. | Сталь марганцовистая | до 0.3 |  | 0.36 - 0.44 | до 0.3 | 0.17 - 0.37 | до 0.3 | 1.4 - 1.8 |  |  |  | 45Г2, 60Г |  |  |  | Сталь конструкционная легированная | Сталь конструкционная легированная | [8 empty] | до 0.035 |  |  | до 0.035
791 | 527 | 40ГР | 40ГР | Для изготовления после улучшения — заклепок ответственного назначения; после цементации или цианирования — поршневых пальцев, фрикционных дисков, пальцев рессор, кулачковых валиков, болтов, гаек, винтов, шестерней, червяков и других деталей с высокой твердостью и износостойкостью поверхности; без термообработки — сварных подмоторных рам, башмаков, косынок, штуцеров, втулок; звеньев гусениц тракторов. | Сталь марганцовистая | до 0.3 |  | 0.37 - 0.45 | до 0.3 | 0.17 - 0.37 | до 0.3 | 0.7 - 1 | [7 empty] | Сталь конструкционная легированная | Сталь конструкционная легированная | [8 empty] | до 0.035 |  |  | до 0.035 |  | 0.001 - 0.005
792 | 32 | 40Х | 40Х | Оси, валы, вал-шестерни, плунжеры, штоки, коленчатые и кулачковые валы, кольца, шпиндели, оправки, рейки, губчатые венцы, болты, полуоси, втулки и другие улучшаемые детали повышенной прочности. | Сталь хромистая | до 0.3 |  | 0.36 - 0.44 | до 0.3 | 0.17 - 0.37 | 0.8 - 1.1 | 0.5 - 0.8 |  |  |  | 45Х, 38ХА, 40ХН, 40ХС, 40ХФ, 40ХР |  |  |  | Сталь конструкционная легированная | Сталь конструкционная легированная | [8 empty] | до 0.035 |  |  | до 0.035
793 | 1918 | 40Х2Н2ВА | 40Х2Н2ВА | Крупные изделия: валы, диски, редукторные шестерни, а также крепежные детали |  | до 0.3 |  | 0.35 - 0.42 | 1.35 - 1.75 | 0.17 - 0.37 | 1.25 - 1.65 | 0.3 - 0.6 | [7 empty] | Сталь конструкционная легированная | Сталь конструкционная легированная |  |  |  | 0.6 - 0.9 |  |  |  |  | до 0.025 |  |  | до 0.025
794 | 2468 | 40Х2Г2М | 40Х2Г2М | Для изготовления горячекатаной и холоднотянутой проволоки, предназначенной для механизированной электродуговой наплавки. |  |  |  | 0.35 - 0.43 | до 0.4 | 0.4 - 0.7 | 1.8 - 2.3 | 1.8 - 2.3 |  |  |  |  | 0.8 - 1.2 |  |  | Сталь конструкционная легированная | Сталь конструкционная легированная | [8 empty] | до 0.035 |  |  | до 0.035
795 | 192 | 40Х2Н2МА | 40Х2Н2МА ( другое обозначение 40Х1НВА ) | Крупные изделия: валы, диски, редукторные шестерни, а также крепежные детали. | Сталь хромоникельмолибденовая. | до 0.3 |  | 0.35 - 0.42 | 1.35 - 1.75 | 0.17 - 0.37 | 1.25 - 1.65 | 0.3 - 0.6 |  |  |  | 38Х2Н2МА | 0.2 - 0.3 |  |  | Сталь конструкционная легированная | Сталь конструкционная легированная | [8 empty] | до 0.025 |  |  | до 0.025
796 | 2467 | 40Х3Г2МФ | 40Х3Г2МФ | Для изготовления горячекатаной и холоднотянутой проволоки, предназначенной для механизированной электродуговой наплавки. |  |  |  | 0.35 - 0.45 | до 0.4 | 0.4 - 0.7 | 3.3 - 3.8 | 1.3 - 1.8 |  |  |  |  | 0.3 - 0.5 |  | 0.1 - 0.2 | Сталь конструкционная легированная | Сталь конструкционная легированная | [8 empty] | до 0.035 |  |  | до 0.035
797 | 551 | 40ХГНМ | 40ХГНМ | деталей вспомогательных узлов машин и приспособлений; деталей шасси автомобилей | Сталь хромомарганцовоникелевая с молибденом. | до 0.3 |  | 0.37 - 0.43 | 0.7 - 1.1 | 0.17 - 0.37 | 0.6 - 0.9 | 0.5 - 0.8 |  |  |  |  | 0.15 - 0.25 |  |  | Сталь конструкционная легированная | Сталь конструкционная легированная | [8 empty] | до 0.035 |  |  | до 0.035
798 | 532 | 40ХГТР | 40ХГТР | Валы, кулаки, звездочки, оси, рычаги, работающие в условиях трения и повышенных нагрузок в автотракторном и с/х машиностроении | Сталь хромомарганцовая | до 0.3 |  | 0.38 - 0.45 | до 0.3 | 0.17 - 0.37 | 0.8 - 1.1 | 0.8 - 1 |  | 0.03 - 0.09 | [5 empty] | Сталь конструкционная легированная | Сталь конструкционная легированная | [8 empty] | до 0.035 |  |  | до 0.035 |  | 0.001 - 0.005
799 | 539 | 40ХМФА | 40ХМФА | Шлицевые валы, щтоки, шатуны, крепежные детали трубопроводов, работающие при температуре до 400 град.С | Хромомолибденованадиевая | до 0.3 |  | 0.37 - 0.44 | до 0.3 | 0.17 - 0.37 | 0.8 - 1.1 | 0.4 - 0.7 |  |  |  |  | 0.2 - 0.3 |  | 0.1 - 0.18 | Сталь конструкционная легированная | Сталь конструкционная легированная | [8 empty] | до 0.025 |  |  | до 0.025
800 | 175 | 40ХН | 40ХН | Оси, валы, шатуны, зубчатые колеса, валы экскаваторов, муфты, валы-шестерни, шпиндели, болты, рычаги, штоки, цилиндры и другие ответственные нагруженные детали, подвергающиеся вибрационным и динами ческим нагрузкам, к которым предъявляются требования повышенной прочности и вязкости. Валки рельсобалочных и крупносортных станов для горячей прокатки металла. | Сталь хромоникелевая. | до 0.3 |  | 0.36 - 0.44 | 1 - 1.4 | 0.17 - 0.37 | 0.45 - 0.75 | 0.5 - 0.8 |  |  |  | 45ХН, 50ХН, 38ХГН, 40Х, 35ХГФ, 40ХНР, 40ХНМ, 30ХГВТ |  |  |  | Сталь конструкционная легированная | Сталь конструкционная легированная | [8 empty] | до 0.035 |  |  | до 0.035
801 | 3110 | 40ХН2ВА | 40ХН2ВА ( другое обозначение 40ХНВА ) | Для изготовления коленчатых валов, ответственных болтов и других крепежных деталей, специального крепежа и других тяжело нагруженных деталей; азотируемых деталей авиастроения. |  | до 0.25 |  | 0.37 - 0.44 | 1.25 - 1.65 | 0.17 - 0.37 | 0.6 - 0.9 | 0.5 - 0.8 | [7 empty] | Сталь конструкционная легированная | Сталь конструкционная легированная |  |  |  | 0.8 - 1.2 |  |  |  |  | до 0.025 |  |  | до 0.025
802 | 191 | 40ХН2МА | 40ХН2МА ( другое обозначение 40ХНМА 40ХН2МА-Ш ) | Коленчатые валы, клапаны, шатуны, крышки шатунов, ответственные болты, шестерни, кулачковые муфты, диски и другие тяжелонагруженные детали. Валки для холодной прокатки металлов. Из стали 40ХН2МА-Ш изготавливают трубы холоднодеформированные для хвостовых валов вертолетов | Сталь хромоникельмолибденовая. | до 0.3 |  | 0.37 - 0.44 | 1.25 - 1.65 | 0.17 - 0.37 | 0.6 - 0.9 | 0.5 - 0.8 |  |  |  | 40ХГТ, 40ХГР, 30Х3МФ, 45ХН2МФА | 0.15 - 0.25 |  |  | Сталь конструкционная легированная | Сталь конструкционная легированная | [8 empty] | до 0.025 |  |  | до 0.025
803 | 3111 | 40ХН2СМА-ВД | 40ХН2СМА-ВД ( другое обозначение ЭИ643-ВД EI-643-VD ) | Для изготовления бесшовных труб и деталей химического машиностроения и специальной техники. | Сталь высокопрочная Электростальская исследовательская |  |  | 0.36 - 0.44 | 1.8 - 2.1 | 0.9 - 1.2 | 0.8 - 1.1 | 0.25 - 0.5 |  |  |  |  | 0.35 - 0.45 |  |  | Сталь конструкционная легированная | Сталь конструкционная легированная | [8 empty] | до 0.025 |  |  | до 0.005
804 | 166 | 40ХС | 40ХС | Валы, шестерни, муфты, пальцы и другие улучшаемые детали небольших размеров, к которым предъявляются требования высокой прочности, упругости, износостойкости. | Сталь хромокремнистая | до 0.3 |  | 0.37 - 0.45 | до 0.3 | 1.2 - 1.6 | 1.3 - 1.6 | 0.3 - 0.6 |  |  |  | 38ХС, 35ХГТ |  |  |  | Сталь конструкционная легированная | Сталь конструкционная легированная | [8 empty] | до 0.035 |  |  | до 0.035
805 | 1307 | 40ХСН2МА | 40ХСН2МА | для высоконагруженных деталей, не имеющих значительных концентраторов напряжения и работающих при температуре от -70 до 250°C | [15 empty] | Сталь конструкционная легированная | Сталь конструкционная легированная | [25 empty] | МПа | % |  |  |  | МПа |  | % | [8 empty] | кДж / м2
806 | 1307 | 40ХСН2МА | 40ХСН2МА | для высоконагруженных деталей, не имеющих значительных концентраторов напряжения и работающих при температуре от -70 до 250°C | [15 empty] | Сталь конструкционная легированная | Сталь конструкционная легированная | [25 empty] | 1800-2000
807 | 162 | 40ХФА | 40ХФА | В улучшенном состоянии—шлицевые валы, штоки, установочные винты, траверсы, валы экскаваторов и другие детали, работающие при температуре до 400 °С; после закалки и низкого отпуска — червячные валы и другие детали повышенной износостойкости. | Сталь хромованадиевая | до 0.3 |  | 0.37 - 0.44 | до 0.3 | 0.17 - 0.37 | 0.8 - 1.1 | 0.5 - 0.8 |  |  |  | 40Х, 65Г, 50ХФА, 30Х3МФ |  |  | 0.1 - 0.18 | Сталь конструкционная легированная | Сталь конструкционная легированная | [8 empty] | до 0.025 |  |  | до 0.025
808 | 150 | 45Г | 45Г | Коленчатые валы, шатуны, оси, карданные валы, тормозные рычаги, диски трения, зубчатые колеса, шлицевые и шестеренные валы, анкерные болты. | Сталь марганцовистая | до 0.3 |  | 0.42 - 0.5 | до 0.3 | 0.17 - 0.37 | до 0.3 | 0.7 - 1 |  |  |  | 40Г, 50Г |  |  |  | Сталь конструкционная легированная | Сталь конструкционная легированная | [8 empty] | до 0.035 |  |  | до 0.035
809 | 155 | 45Г2 | 45Г2 | Валы-шестерни, коленчатые и карданные валы, полуоси, червяки, крышки шатунов, шатуны, звенья конвейерных цепей и другие крупногабаритные средненагруженные детали. | Сталь марганцовистая | до 0.3 |  | 0.41 - 0.49 | до 0.3 | 0.17 - 0.37 | до 0.3 | 1.4 - 1.8 |  |  |  | 50Г2 |  |  |  | Сталь конструкционная легированная | Сталь конструкционная легированная | [8 empty] | до 0.035 |  |  | до 0.035
810 | 262 | 45Х | 45Х | Валы, шестерни, оси, болты, шатуны и другие детали, к которым предъявляются требования повышенной твердости, износостойкости, прочности и работающие при незначительных ударных нагрузках. | Сталь хромистая | до 0.3 |  | 0.41 - 0.49 | до 0.3 | 0.17 - 0.37 | 0.8 - 1.1 | 0.5 - 0.8 |  |  |  | 40Х, 50Х, 45ХЦ, 40ХГТ, 40ХФ, 40Х2АФЕ |  |  |  | Сталь конструкционная легированная | Сталь конструкционная легированная | [8 empty] | до 0.035 |  |  | до 0.035
811 | 2474 | 45Х4В3ГФ | 45Х4В3ГФ | Для изготовления горячекатаной и холоднотянутой проволоки, предназначенной для механизированной электродуговой наплавки. |  |  |  | 0.4 - 0.5 | до 0.6 | 0.7 - 1 | 3.6 - 4.6 | 0.8 - 1.2 | [6 empty] | 0.2 - 0.4 | Сталь конструкционная легированная | Сталь конструкционная легированная |  |  |  | 2.5 - 3 |  |  |  |  | до 0.03 |  |  | до 0.03
812 | 197 | 45ХН2МФА | 45ХН2МФА ( другое обозначение 45ХНМФА ) | Торсионные валы, коробки передач и другие нагруженные детали, работающие при скручивающих повторно-переменных нагрузках и испытывающие динамические нагрузки. | Сталь хромоникельмолибденованадиевая. | до 0.3 |  | 0.42 - 0.5 | 1.3 - 1.8 | 0.17 - 0.37 | 0.8 - 1.1 | 0.5 - 0.8 |  |  |  |  | 0.2 - 0.3 |  | 0.1 - 0.18 | Сталь конструкционная легированная | Сталь конструкционная легированная | [8 empty] | до 0.025 |  |  | до 0.025
813 | 176 | 45ХН | 45ХН | Коленчатые валы, шатуны, шестерни, шпиндели, муфты, болты и другие ответственные детали. | Сталь хромоникелевая. | до 0.3 |  | 0.41 - 0.49 | 1 - 1.4 | 0.17 - 0.37 | 0.45 - 0.75 | 0.5 - 0.8 |  |  |  | 40ХН |  |  |  | Сталь конструкционная легированная | Сталь конструкционная легированная | [8 empty] | до 0.035 |  |  | до 0.035
814 | 157 | 47ГТ | 47ГТ | Полуоси автомобилей. | Сталь марганцовистая | до 0.3 |  | 0.44 - 0.52 | до 0.3 | 0.1 - 0.22 | до 0.3 | 0.9 - 1.2 |  | 0.06 - 0.12 |  | 40ХГРТ |  |  |  | Сталь конструкционная легированная | Сталь конструкционная легированная | [8 empty] | до 0.035 |  |  | до 0.035
815 | 151 | 50Г | 50Г | Диски трения, валы, шестерни, шлицевые валы, шатуны, распределительные валики, втулки подшипников, кривошипы, шпиндели, ободы маховиков, коленвалы дизелей и газовых двигателей и другие детали, к которым предъявляются требования повышенной прочности и износостойкости. | Сталь марганцовистая | до 0.3 |  | 0.48 - 0.56 | до 0.3 | 0.17 - 0.37 | до 0.3 | 0.7 - 1 |  |  |  | 40Г, 50 |  |  |  | Сталь конструкционная легированная | Сталь конструкционная легированная | [8 empty] | до 0.035 |  |  | до 0.035
816 | 156 | 50Г2 | 50Г2 | Шестерни, диски трения, шестеренные валы и другие детали, работающие на истирание. | Сталь марганцовистая | до 0.3 |  | 0.46 - 0.55 | до 0.3 | 0.17 - 0.37 | до 0.3 | 1.4 - 1.8 |  |  |  | 45Г2, 60Г |  |  |  | Сталь конструкционная легированная | Сталь конструкционная легированная | [8 empty] | до 0.035 |  |  | до 0.035
817 | 2475 | 50Х3В10Ф | 50Х3В10Ф | Для изготовления горячекатаной и холоднотянутой проволоки, предназначенной для механизированной электродуговой наплавки. |  |  |  | 0.45 - 0.55 | до 0.5 | 0.4 - 0.7 | 2.6 - 3.6 | 0.8 - 1.2 | [6 empty] | 0.3 - 0.5 | Сталь конструкционная легированная | Сталь конструкционная легированная |  |  |  | 9 - 10.5 |  |  |  |  | до 0.03 |  |  | до 0.03
818 | 263 | 50Х | 50Х | Валы, шпиндели, установочные винты, крупные зубчатые колеса, редукторные валы, упорные кольца, валки горячей прокатки и другие улучшаемые детали, к которым предъявляются требования повышенной твердости, износостойкости, прочности и работающие при незначительных ударных нагрузках. | Сталь хромистая | до 0.3 |  | 0.46 - 0.54 | до 0.3 | 0.17 - 0.37 | 0.8 - 1.1 | 0.5 - 0.8 |  |  |  | 40Х, 45Х, 50ХН, 50ХФА |  |  |  | Сталь конструкционная легированная | Сталь конструкционная легированная | [8 empty] | до 0.035 |  |  | до 0.035
819 | 177 | 50ХН | 50ХН | Валки для горячей прокатки, валы-шестерни, зубчатые колеса, бандажи, коленчатые валы, шатуны, болты, выпускные клапаны и другие крупные ответственные детали. | Сталь хромоникелевая. | до 0.3 |  | 0.46 - 0.54 | 1 - 1.4 | 0.17 - 0.37 | 0.45 - 0.75 | 0.5 - 0.8 |  |  |  | 40ХН, 60ХГ |  |  |  | Сталь конструкционная легированная | Сталь конструкционная легированная | [8 empty] | до 0.035 |  |  | до 0.035
820 | 2470 | 50Х6ФМС | 50Х6ФМС | Для изготовления горячекатаной и холоднотянутой проволоки, предназначенной для механизированной электродуговой наплавки. |  |  |  | 0.45 - 0.55 | до 0.35 | 0.8 - 1.2 | 5.5 - 6.5 | 0.3 - 0.6 |  |  |  |  | 1.2 - 1.6 |  | 0.35 - 0.55 | Сталь конструкционная легированная | Сталь конструкционная легированная | [8 empty] | до 0.03 |  |  | до 0.03
821 | 2476 | Г13А | Г13А | Для изготовления горячекатаной и холоднотянутой проволоки, предназначенной для механизированной электродуговой наплавки. |  |  |  | 1 - 1.2 | до 0.6 | до 0.4 | до 0.6 | 12.5 - 14.5 | [7 empty] | Сталь конструкционная легированная | Сталь конструкционная легированная | [8 empty] | до 0.035 |  |  | до 0.03
822 | 2469 | 50ХНМ | 50ХНМ | Для изготовления горячекатаной и холоднотянутой проволоки, предназначенной для механизированной электродуговой наплавки. |  |  |  | 0.5 - 0.6 | 1.4 - 1.8 | до 0.35 | 0.5 - 0.8 | 0.5 - 0.8 |  |  |  |  | 0.15 - 0.3 |  |  | Сталь конструкционная легированная | Сталь конструкционная легированная | [8 empty] | до 0.03 |  |  | до 0.03
823 | 2400 | Х6Ф1 | Х6Ф1 | Для изготовления лемехов плугов |  |  |  | 1.4 - 1.7 |  | до 0.7 | 5.5 - 7 | до 0.5 | [6 empty] | 0.8 - 1.2 | Сталь конструкционная легированная | Сталь конструкционная легированная | [8 empty] | до 0.03 |  |  | до 0.03
824 | 1495 | 06Г2СЮ | 06Г2СЮ | для изготовления деталей холодной пластической деформацией |  |  |  | 0.05 - 0.08 |  | 0.4 - 0.6 |  | 1.4 - 1.7 | [7 empty] | Сталь конструкционная для сварных конструкций | Сталь конструкционная для сварных конструкций
825 | 1494 | 06ХГСЮ | 06ХГСЮ | для изготовления деталей холодной пластической деформацией |  | до 0.3 | 0.02 - 0.07 | до 0.09 | до 0.3 | 0.3 - 0.6 | 0.3 - 0.6 | 1.1 - 1.4 | [7 empty] | Сталь конструкционная для сварных конструкций | Сталь конструкционная для сварных конструкций | [8 empty] | до 0.03 |  |  | до 0.03
826 | 3338 | 07ГФБ | 07ГФБ | Изготовление проката повышенной прочности, применяемого в конструкциях общего назначения со сварными, клепаными и болтовыми соединениями. | Сталь легированная | до 0.3 | 0.02 - 0.05 | 0.06 - 0.09 | до 0.3 | 0.2 - 0.4 | до 0.3 | 0.8 - 1.2 |  | 0.01 - 0.035 |  |  |  |  | 0.04 - 0.08 | Сталь конструкционная для сварных конструкций | Сталь конструкционная для сварных конструкций | [7 empty] | 0.02 - 0.06 | до 0.03 |  |  | до 0.035 | [7 empty] | до 0.012 | до 0.08 |  | до 0.05 | [5 empty] | до 0.05
827 | 3123 | 08ГБЮ | 08ГБЮ | Изготовление электросварных прямошовных труб группы прочности К52 для магистральных газопроводов, нефтепроводов и нефтепродуктопроводов |  | до 0.3 | 0.02 - 0.05 | 0.07 - 0.1 | до 0.3 | до 0.3 | до 0.3 | 1.1 - 1.4 | [7 empty] | Сталь конструкционная для сварных конструкций | Сталь конструкционная для сварных конструкций | [7 empty] | 0.035 - 0.055 | до 0.025 |  |  | до 0.006 | [7 empty] | до 0.012
828 | 402 | 08Г2С | 08Г2С | изготовление арматуры периодического профиля классов Ат600К (Ат-IVК), Ат800 (Ат-V), предназначенной для армирования обычных и предварительно напряженных железобетонных конструкций |  | до 0.3 |  | 0.05 - 0.15 | до 0.3 | 0.7 - 1 | до 0.3 | 1.5 - 2.3 | [7 empty] | Сталь конструкционная для сварных конструкций | Сталь конструкционная для сварных конструкций | [8 empty] | до 0.03 |  |  | до 0.025 | [8 empty] | до 0.08
829 | 3339 | 07ГФБ-1 | 07ГФБ-1 | Изготовление проката повышенной прочности, применяемого в конструкциях общего назначения со сварными, клепаными и болтовыми соединениями. Сталь не рекомендуется для изготовления изделий, подвергаемых заказчиком термической обработке. | Сталь легированная | до 0.3 | 0.02 - 0.05 | 0.06 - 0.09 | до 0.3 | 0.2 - 0.4 | до 0.3 | до 1.2 |  | 0.01 - 0.035 |  |  |  |  | 0.04 - 0.08 | Сталь конструкционная для сварных конструкций | Сталь конструкционная для сварных конструкций | [7 empty] | 0.02 - 0.06 | до 0.03 |  |  | до 0.035 | [7 empty] | до 0.012 | до 0.08 |  | до 0.05 | [5 empty] | до 0.05
830 | 3340 | 08ХМФчЮА | 08ХМФчЮА | Изготовление проката повышенной прочности, применяемого в конструкциях общего назначения со сварными, клепаными и болтовыми соединениями. | Сталь легированная | до 0.3 | 0.03 - 0.05 | 0.08 - 0.13 | до 0.25 | 0.2 - 0.4 | 0.6 - 0.8 | 0.45 - 0.6 |  |  |  |  | 0.1 - 0.15 |  | 0.06 - 0.1 | Сталь конструкционная для сварных конструкций | Сталь конструкционная для сварных конструкций | [8 empty] | до 0.03 |  |  | до 0.035 | [7 empty] | до 0.012 | до 0.08
831 | 115 | 09Г2 | 09Г2 | Стойки ферм, верхние обвязки вагонов, хребтовые балки, двутавры и другие детали вагоностроения, детали экскаваторов, элементы сварных металлоконструкций и другие детали, работающие при температуре от —40 до +450 С. | Сталь нелегированная качественная, марганцовистая | до 0.3 |  | до 0.12 | до 0.3 | 0.17 - 0.37 | до 0.3 | 1.4 - 1.8 |  |  |  | 10Г2, 09Г2С, 09Г2Д, 09Г2Т |  |  | до 0.12 | Сталь конструкционная для сварных конструкций | Сталь конструкционная для сварных конструкций | [8 empty] | до 0.03 |  |  | до 0.035 | [7 empty] | до 0.008 | до 0.08
832 | 3323 | 09Г2-1 | 09Г2-1 | Изготовление проката повышенной прочности, применяемого в конструкциях общего назначения со сварными, клепаными и болтовыми соединениями. Сталь не рекомендуется для изготовления изделий, подвергаемых заказчиком термической обработке. | Сталь нелегированная качественная | до 0.3 | 0.02 - 0.06 | до 0.12 | до 0.3 | 0.17 - 0.37 | до 0.3 | до 1.8 | [6 empty] | до 0.12 | Сталь конструкционная для сварных конструкций | Сталь конструкционная для сварных конструкций | [8 empty] | до 0.03 |  |  | до 0.035 | [7 empty] | до 0.008 | до 0.08
833 | 373 | 09Г2Д | 09Г2Д | Металлические конструкции вагоностроения. Сталь обладает повышенной стойкостью против атмосферной коррозии | Сталь нелегированная качественная марганцовистая с медью. | 0.15 - 0.3 |  | до 0.12 | до 0.3 | 0.17 - 0.37 | до 0.3 | 1.4 - 1.8 | [6 empty] | до 0.12 | Сталь конструкционная для сварных конструкций | Сталь конструкционная для сварных конструкций | [8 empty] | до 0.03 |  |  | до 0.035 | [7 empty] | до 0.012 | до 0.08
834 | 120 | 09Г2С | 09Г2С | Различные детали и элементы сварных металлоконструкций, работающих при температуре от —70 до +425°С под давлением. | Сталь легированная кремнемарганцовистая; По ГОСТ 27772-88 соответствует стали для строительных конструкций С345 | до 0.3 |  | до 0.12 | до 0.3 | 0.5 - 0.8 | до 0.3 | 1.3 - 1.7 |  |  |  | 09Г2, 09Г2ДТ, 09Г2Т,10Г2С |  |  | до 0.12 | Сталь конструкционная для сварных конструкций | Сталь конструкционная для сварных конструкций | [8 empty] | до 0.03 |  |  | до 0.035 | [7 empty] | до 0.008 | до 0.08
835 | 3341 | 09Г2С-1 | 09Г2С-1 | Изготовление проката повышенной прочности, применяемого в конструкциях общего назначения со сварными, клепаными и болтовыми соединениями. Сталь не рекомендуется для изготовления изделий, подвергаемых заказчиком термической обработке. | Сталь легированная | до 0.3 |  | до 0.12 | до 0.3 | до 0.8 | до 0.3 | до 1.7 | [6 empty] | до 0.12 | Сталь конструкционная для сварных конструкций | Сталь конструкционная для сварных конструкций | [8 empty] | до 0.03 |  |  | до 0.035 | [7 empty] | до 0.008 | до 0.08
836 | 3324 | 09Г2Д-1 | 09Г2Д-1 | Изготовление проката повышенной прочности и повышенной стойкости против атмосферной коррозии, применяемого в конструкциях общего назначения со сварными, клепаными и болтовыми соединениями. Сталь не рекомендуется для изготовления изделий, подвергаемых заказчиком термической обработке. | Сталь нелегированная качественная | 0.15 - 0.3 |  | до 0.12 | до 0.3 | 0.17 - 0.37 | до 0.3 | до 1.8 | [6 empty] | до 0.12 | Сталь конструкционная для сварных конструкций | Сталь конструкционная для сварных конструкций | [8 empty] | до 0.03 |  |  | до 0.035 | [7 empty] | до 0.012 | до 0.08
837 | 381 | 09Г2СД | 09Г2СД | Изготовление проката повышенной прочности и повышенной стойкости против атмосферной коррозии, применяемого в конструкциях общего назначения со сварными, клепаными и болтовыми соединениями. | Сталь легированная кремнемарганцовистая с медью | 0.15 - 0.3 |  | до 0.12 | до 0.3 | 0.5 - 0.8 | до 0.3 | 1.3 - 1.7 | [6 empty] | до 0.12 | Сталь конструкционная для сварных конструкций | Сталь конструкционная для сварных конструкций | [8 empty] | до 0.03 |  |  | до 0.035 | [7 empty] | до 0.012 | до 0.08
838 | 3342 | 09Г2СД-1 | 09Г2СД-1 | Изготовление проката повышенной прочности и повышенной стойкости против атмосферной коррозии, применяемого в конструкциях общего назначения со сварными, клепаными и болтовыми соединениями. Сталь не рекомендуется для изготовления изделий, подвергаемых заказчиком термической обработке. | Сталь легированная | 0.15 - 0.3 |  | до 0.12 | до 0.3 | до 0.8 | до 0.3 | до 1.7 | [6 empty] | до 0.12 | Сталь конструкционная для сварных конструкций | Сталь конструкционная для сварных конструкций | [8 empty] | до 0.03 |  |  | до 0.035 | [7 empty] | до 0.012 | до 0.08
839 | 3129 | 09Г2ФБ | 09Г2ФБ | Изготовление электросварных прямошовных труб группы прочности К56 для магистральных газопроводов, нефтепроводов и нефтепродуктопроводов | Сталь легированная | до 0.3 |  | 0.08 - 0.13 | до 0.3 | 0.15 - 0.35 | до 0.3 | 1.5 - 1.7 | [6 empty] | 0.05 - 0.09 | Сталь конструкционная для сварных конструкций | Сталь конструкционная для сварных конструкций | [7 empty] | 0.02 - 0.05 | до 0.03 |  |  | до 0.035 | [7 empty] | до 0.012 | до 0.08
840 | 3343 | 09Г2ФБ-1 | 09Г2ФБ-1 | Изготовление проката повышенной прочности, применяемого в конструкциях общего назначения со сварными, клепаными и болтовыми соединениями. Сталь не рекомендуется для изготовления изделий, подвергаемых заказчиком термической обработке. | Сталь легированная | до 0.3 |  | 0.08 - 0.13 | до 0.3 | 0.15 - 0.35 | до 0.3 | до 1.7 | [6 empty] | 0.05 - 0.09 | Сталь конструкционная для сварных конструкций | Сталь конструкционная для сварных конструкций | [7 empty] | 0.02 - 0.05 | до 0.03 |  |  | до 0.035 | [7 empty] | до 0.012 | до 0.08
841 | 3127 | 09ГБЮ | 09ГБЮ | Изготовление электросварных прямошовных труб группы прочности К56 для магистральных газопроводов, нефтепроводов и нефтепродуктопроводов |  | до 0.3 | 0.02 - 0.05 | 0.08 - 0.11 | до 0.3 | до 0.3 | до 0.3 | 1.1 - 1.4 | [7 empty] | Сталь конструкционная для сварных конструкций | Сталь конструкционная для сварных конструкций | [7 empty] | 0.06 - 0.08 | до 0.025 |  |  | до 0.006 | [7 empty] | до 0.012
842 | 3325 | 09ГСФЮ | 09ГСФЮ | Изготовление проката повышенной прочности, применяемого в конструкциях общего назначения со сварными, клепаными и болтовыми соединениями. | Сталь нелегированная качественная | до 0.3 | 0.02 - 0.05 | до 0.12 | до 0.3 | до 0.7 | до 0.3 | до 0.7 |  | до 0.03 |  |  |  |  | 0.04 - 0.12 | Сталь конструкционная для сварных конструкций | Сталь конструкционная для сварных конструкций |  |  | Ti+Nb+V = |  |  |  |  | до 0.04 | до 0.03 |  |  | до 0.035 | [8 empty] | до 0.08
843 | 382 | 10Г2Б | 10Г2Б | Изготовление проката повышенной прочности, применяемого в конструкциях общего назначения со сварными, клепаными и болтовыми соединениями. | Сталь нелегированная качественная, марганцово-ниобиевая | до 0.3 |  | до 0.12 | до 0.3 | 0.17 - 0.37 | до 0.3 | 1.2 - 1.6 | [6 empty] | до 0.12 | Сталь конструкционная для сварных конструкций | Сталь конструкционная для сварных конструкций | [7 empty] | 0.02 - 0.05 | до 0.03 |  |  | до 0.035 | [7 empty] | до 0.012 | до 0.08
844 | 3326 | 10Г2Б-1 | 10Г2Б-1 | Изготовление проката повышенной прочности, применяемого в конструкциях общего назначения со сварными, клепаными и болтовыми соединениями. Сталь не рекомендуется для изготовления изделий, подвергаемых заказчиком термической обработке. | Сталь нелегированная качественная | до 0.3 |  | до 0.12 | до 0.3 | 0.17 - 0.37 | до 0.3 | до 1.6 | [6 empty] | до 0.12 | Сталь конструкционная для сварных конструкций | Сталь конструкционная для сварных конструкций | [7 empty] | 0.02 - 0.05 | до 0.03 |  |  | до 0.035 | [7 empty] | до 0.012 | до 0.08
845 | 3344 | 10Г2БД-1 | 10Г2БД-1 | Изготовление проката повышенной прочности и повышенной стойкости против атмосферной коррозии, применяемого в конструкциях общего назначения со сварными, клепаными и болтовыми соединениями. Сталь не рекомендуется для изготовления изделий, подвергаемых заказчиком термической обработке. | Сталь легированная | 0.15 - 0.3 |  | до 0.12 | до 0.3 | 0.17 - 0.37 | до 0.3 | до 1.6 | [6 empty] | до 0.12 | Сталь конструкционная для сварных конструкций | Сталь конструкционная для сварных конструкций | [7 empty] | 0.02 - 0.05 | до 0.03 |  |  | до 0.035 | [7 empty] | до 0.008 | до 0.08
846 | 121 | 10Г2БД | 10Г2БД | Изготовление проката повышенной прочности и повышенной стойкости против атмосферной коррозии, применяемого в конструкциях общего назначения со сварными, клепаными и болтовыми соединениями. | Сталь легированная марганцово-ниобиевая с медью | 0.15 - 0.3 |  | до 0.12 | до 0.3 | 0.17 - 0.37 | до 0.3 | 1.2 - 1.6 |  |  |  | 10Г2Б |  |  | до 0.12 | Сталь конструкционная для сварных конструкций | Сталь конструкционная для сварных конструкций | [7 empty] | 0.02 - 0.05 | до 0.03 |  |  | до 0.035 | [7 empty] | до 0.008 | до 0.08
847 | 51 | 10Г2С1 | 10Г2С1 | Барабаны котлов, сосуды, работающие под давлением, и другие детали котлов, работающие при температурах до 450 град. | Сталь легированная кремнемарганцовистая | до 0.3 |  | до 0.12 | до 0.3 | 0.8 - 1.1 | до 0.3 | 1.3 - 1.65 |  |  |  | 10Г2С1Д |  |  | до 0.12 | Сталь конструкционная для сварных конструкций | Сталь конструкционная для сварных конструкций | [8 empty] | до 0.03 |  |  | до 0.035 | [7 empty] | до 0.008 | до 0.08
848 | 3133 | 10Г2СБ | 10Г2СБ | Изготовление электросварных прямошовных труб группы прочности К60 для магистральных газопроводов, нефтепроводов и нефтепродуктопроводов |  | до 0.3 | 0.01 - 0.06 | до 0.13 | до 0.3 | 0.25 - 0.5 | до 0.3 | 1.3 - 1.8 |  | 0.005 - 0.02 | [5 empty] | Сталь конструкционная для сварных конструкций | Сталь конструкционная для сварных конструкций | [7 empty] | 0.03 - 0.05 | до 0.025 |  |  | до 0.02 | [7 empty] | до 0.012
849 | 374 | 10Г2С1Д | 10Г2С1Д | Изготовление проката повышенной прочности и повышенной стойкости против атмосферной коррозии, применяемого в конструкциях общего назначения со сварными, клепаными и болтовыми соединениями. | Сталь легированная кремнемарганцовистая с медью | 0.15 - 0.3 |  | до 0.12 | до 0.3 | 0.8 - 1.1 | до 0.3 | 1.3 - 1.65 | [6 empty] | до 0.12 | Сталь конструкционная для сварных конструкций | Сталь конструкционная для сварных конструкций | [8 empty] | до 0.03 |  |  | до 0.035 | [7 empty] | до 0.008 | до 0.08
850 | 3132 | 10Г2ФБ | 10Г2ФБ | Изготовление электросварных прямошовных труб группы прочности К60 для магистральных газопроводов, нефтепроводов и нефтепродуктопроводов |  | до 0.3 | 0.02 - 0.05 | 0.09 - 0.12 | до 0.3 | 0.15 - 0.35 | до 0.3 | 1.55 - 1.75 |  | 0.01 - 0.035 |  |  |  |  | 0.09 - 0.12 | Сталь конструкционная для сварных конструкций | Сталь конструкционная для сварных конструкций | [7 empty] | 0.02 - 0.04 | до 0.02 |  |  | до 0.006 | [7 empty] | до 0.012
851 | 3131 | 10Г2ФБЮ | 10Г2ФБЮ | Изготовление электросварных прямошовных труб группы прочности К60 для магистральных газопроводов, нефтепроводов и нефтепродуктопроводов | Сталь легированная | до 0.3 | 0.02 - 0.05 | 0.08 - 0.13 | до 0.3 | 0.15 - 0.35 | до 0.3 | 1.6 - 1.8 |  | 0.01 - 0.035 |  |  |  |  | 0.05 - 0.12 | Сталь конструкционная для сварных конструкций | Сталь конструкционная для сварных конструкций | [7 empty] | 0.02 - 0.06 | до 0.03 |  |  | до 0.035 | [7 empty] | до 0.012 | до 0.08
852 | 3345 | 10Г2ФБЮ-1 | 10Г2ФБЮ-1 | Изготовление проката повышенной прочности, применяемого в конструкциях общего назначения со сварными, клепаными и болтовыми соединениями. Сталь не рекомендуется для изготовления изделий, подвергаемых заказчиком термической обработке. | Сталь легированная | до 0.3 | 0.02 - 0.05 | 0.08 - 0.13 | до 0.3 | 0.15 - 0.35 | до 0.3 | до 1.8 |  | 0.01 - 0.035 |  |  |  |  | 0.05 - 0.12 | Сталь конструкционная для сварных конструкций | Сталь конструкционная для сварных конструкций | [7 empty] | 0.02 - 0.06 | до 0.03 |  |  | до 0.035 | [7 empty] | до 0.012 | до 0.08
853 | 403 | 10ГС2 | 10ГС2 | изготовление арматуры периодического профиля классов Ат600К (Ат-IVК), Ат800 (Ат-V), предназначенной для армирования обычных и предварительно напряженных железобетонных конструкций |  | до 0.3 |  | 0.08 - 0.14 | до 0.3 | 1.6 - 2.1 | до 0.3 | 1 - 1.5 | [7 empty] | Сталь конструкционная для сварных конструкций | Сталь конструкционная для сварных конструкций | [8 empty] | до 0.045 |  |  | до 0.045 | [8 empty] | до 0.08
854 | 394 | 10ГТ | 10ГТ | изготовление арматуры класса Аc-II (Ас300), предназначенной для армирования обычных и предварительно напряженных железобетонных конструкций |  | до 0.3 | 0.02 - 0.05 | до 0.13 |  | 0.45 - 0.65 | до 0.3 | 1 - 1.4 |  | 0.015 - 0.03 | [5 empty] | Сталь конструкционная для сварных конструкций | Сталь конструкционная для сварных конструкций | [8 empty] | до 0.03 |  |  | до 0.04 | [7 empty] | до 0.008
855 | 1830 | 10Х2М1 | 10Х2М1 | в качестве основного слоя при изготовлении горячекатаных двухслойных коррозионностойких листов; |  |  |  | 0.08 - 0.12 | до 0.5 | 0.17 - 0.37 | 2 - 2.5 | 0.3 - 0.6 |  |  |  |  | 0.9 - 1.1 |  |  | Сталь конструкционная для сварных конструкций | Сталь конструкционная для сварных конструкций | [8 empty] | до 0.03 |  |  | до 0.03
856 | 826 | 10ХГСН1Д | 10ХГСН1Д | в качестве основного слоя при изготовлении горячекатаных двухслойных коррозионностойких листов; |  | 0.3 - 0.6 |  | до 0.12 | 1.3 - 1.6 | 0.7 - 1 | 0.4 - 0.7 | 0.5 - 0.9 | [7 empty] | Сталь конструкционная для сварных конструкций | Сталь конструкционная для сварных конструкций | [8 empty] | до 0.035 |  |  | до 0.035
857 | 130 | 10ХНДП | 10ХНДП | В строительстве и машиностроении для сварных конструкций. Сталь обладает повышенной стойкостью против атмосферной коррозии | Сталь легированная хромоникелефосфористая с медью; По ГОСТ 27772-88 соответствует стали для строительных конструкций С345К | 0.3 - 0.5 | 0.08 - 0.15 | до 0.12 | 0.3 - 0.6 | 0.17 - 0.37 | 0.5 - 0.8 | 0.3 - 0.6 | [6 empty] | до 0.12 | Сталь конструкционная для сварных конструкций | Сталь конструкционная для сварных конструкций | [8 empty] | 0.07 - 0.12 |  |  | до 0.035 | [7 empty] | до 0.008 | до 0.08
858 | 129 | 10ХСНД | 10ХСНД ( другое обозначение 10ХСНД-Ш ) | Элементы сварных металлоконструкций и различные детали, к которым предъявляются требования повышенной прочности и коррозионной стойкости с ограничением массы и работающие при температуре от —70 до 450 °С, | Сталь легированная хромокремненикелевая с медью | 0.4 - 0.6 |  | до 0.12 | 0.5 - 0.8 | 0.8 - 1.1 | 0.6 - 0.9 | 0.5 - 0.8 |  |  |  | 16Г2АФ |  |  | до 0.12 | Сталь конструкционная для сварных конструкций | Сталь конструкционная для сварных конструкций | [8 empty] | до 0.03 |  |  | до 0.035 | [7 empty] | до 0.008 | до 0.08
859 | 3302 | 12Г2А | 12Г2А | производство трубной заготовки, предназначенной для изготовления бесшовных труб. |  | до 0.2 |  | 0.12 - 0.2 | до 0.25 | 0.17 - 0.37 | до 0.25 | 2 - 2.4 | [7 empty] | Сталь конструкционная для сварных конструкций | Сталь конструкционная для сварных конструкций | [8 empty] | до 0.025 |  |  | до 0.025
860 | 383 | 12Г2Б | 12Г2Б | Изготовление проката повышенной прочности, применяемого в конструкциях общего назначения со сварными, клепаными и болтовыми соединениями. | Сталь нелегированная качественная, марганцово-ниобиевая | до 0.3 |  | 0.1 - 0.16 | до 0.3 | 0.17 - 0.37 | до 0.3 | 1.3 - 1.65 | [6 empty] | до 0.12 | Сталь конструкционная для сварных конструкций | Сталь конструкционная для сварных конструкций | [7 empty] | 0.02 - 0.04 | до 0.03 |  |  | до 0.035 | [7 empty] | до 0.012 | до 0.08
861 | 3327 | 12Г2Б-1 | 12Г2Б-1 | Изготовление проката повышенной прочности, применяемого в конструкциях общего назначения со сварными, клепаными и болтовыми соединениями. Сталь не рекомендуется для изготовления изделий, подвергаемых заказчиком термической обработке. | Сталь нелегированная качественная | до 0.3 |  | 0.1 - 0.16 | до 0.3 | 0.17 - 0.37 | до 0.3 | до 1.65 | [6 empty] | до 0.12 | Сталь конструкционная для сварных конструкций | Сталь конструкционная для сварных конструкций | [7 empty] | 0.02 - 0.04 | до 0.03 |  |  | до 0.035 | [7 empty] | до 0.012 | до 0.08
862 | 3068 | 12Г2С | 12Г2С | для изготовления сварных прямошовных газопроводных труб для магистральных газонефтепроводов | Сталь легированная | до 0.3 |  | 0.09 - 0.15 | до 0.3 | 0.5 - 0.8 | до 0.3 | 1.3 - 1.7 |  |  |  | 12ГС |  |  | до 0.12 | Сталь конструкционная для сварных конструкций | Сталь конструкционная для сварных конструкций | [8 empty] | до 0.03 |  |  | до 0.035 | [7 empty] | до 0.008 | до 0.08
863 | 3364 | 12Г2С-1 | 12Г2С-1 | Изготовление проката повышенной прочности, применяемого в конструкциях общего назначения со сварными, клепаными и болтовыми соединениями. Сталь не рекомендуется для изготовления изделий, подвергаемых заказчиком термической обработке. | Сталь легированная | до 0.3 |  | 0.09 - 0.15 | до 0.3 | до 0.8 | до 0.3 | до 1.7 | [6 empty] | до 0.12 | Сталь конструкционная для сварных конструкций | Сталь конструкционная для сварных конструкций | [8 empty] | до 0.03 |  |  | до 0.035 | [7 empty] | до 0.008 | до 0.08
864 | 3128 | 12Г2СБ | 12Г2СБ | Изготовление электросварных прямошовных труб группы прочности К56 для магистральных газопроводов, нефтепроводов и нефтепродуктопроводов |  | до 0.3 | 0.01 - 0.06 | 0.1 - 0.14 | до 0.3 | 0.25 - 0.5 | до 0.3 | 1.4 - 1.75 |  | 0.005 - 0.02 | [5 empty] | Сталь конструкционная для сварных конструкций | Сталь конструкционная для сварных конструкций | [7 empty] | 0.04 - 0.07 | до 0.025 |  |  | до 0.02 | [7 empty] | до 0.012
865 | 3350 | 12Г2СД | 12Г2СД | Изготовление проката повышенной прочности и повышенной стойкости против атмосферной коррозии, применяемого в конструкциях общего назначения со сварными, клепаными и болтовыми соединениями. | Сталь легированная | 0.15 - 0.3 |  | 0.09 - 0.15 | до 0.3 | 0.5 - 0.8 | до 0.3 | 1.3 - 1.7 | [6 empty] | до 0.12 | Сталь конструкционная для сварных конструкций | Сталь конструкционная для сварных конструкций | [8 empty] | до 0.03 |  |  | до 0.035 | [7 empty] | до 0.008 | до 0.08
866 | 3351 | 12Г2СД-1 | 12Г2СД-1 | Изготовление проката повышенной прочности и повышенной стойкости против атмосферной коррозии, применяемого в конструкциях общего назначения со сварными, клепаными и болтовыми соединениями. Сталь не рекомендуется для изготовления изделий, подвергаемых заказчиком термической обработке. | Сталь легированная | 0.15 - 0.3 |  | 0.09 - 0.15 | до 0.3 | до 0.8 | до 0.3 | до 1.7 | [6 empty] | до 0.12 | Сталь конструкционная для сварных конструкций | Сталь конструкционная для сварных конструкций | [8 empty] | до 0.03 |  |  | до 0.035 | [7 empty] | до 0.008 | до 0.08
867 | 823 | 12Г2СМФ | 12Г2СМФ | пролетные строения железнодорожных мостов |  | до 0.03 |  | 0.09 - 0.15 | до 0.3 | 0.4 - 0.7 | до 0.3 | 1.3 - 1.7 |  |  |  |  | 0.15 - 0.25 |  | 0.07 - 0.15 | Сталь конструкционная для сварных конструкций | Сталь конструкционная для сварных конструкций | [8 empty] | до 0.035 |  |  | до 0.035
868 | 3328 | 12Г2Ф | 12Г2Ф | Изготовление проката повышенной прочности, применяемого в конструкциях общего назначения со сварными, клепаными и болтовыми соединениями. | Сталь нелегированная качественная | до 0.3 |  | 0.09 - 0.15 | до 0.3 | 0.17 - 0.37 | до 0.3 | 1.3 - 1.7 | [6 empty] | 0.02 - 0.1 | Сталь конструкционная для сварных конструкций | Сталь конструкционная для сварных конструкций | [8 empty] | до 0.03 |  |  | до 0.035 | [7 empty] | до 0.012 | до 0.08
869 | 3329 | 12Г2Ф-1 | 12Г2Ф-1 | Изготовление проката повышенной прочности, применяемого в конструкциях общего назначения со сварными, клепаными и болтовыми соединениями. Сталь не рекомендуется для изготовления изделий, подвергаемых заказчиком термической обработке. | Сталь нелегированная качественная | до 0.3 |  | 0.09 - 0.15 | до 0.3 | 0.17 - 0.37 | до 0.3 | до 1.7 | [6 empty] | 0.02 - 0.1 | Сталь конструкционная для сварных конструкций | Сталь конструкционная для сварных конструкций | [8 empty] | до 0.03 |  |  | до 0.035 | [7 empty] | до 0.012 | до 0.08
870 | 3347 | 12Г2ФД | 12Г2ФД | Изготовление проката повышенной прочности и повышенной стойкости против атмосферной коррозии, применяемого в конструкциях общего назначения со сварными, клепаными и болтовыми соединениями. | Сталь легированная | 0.15 - 0.3 |  | 0.09 - 0.15 | до 0.3 | 0.17 - 0.37 | до 0.3 | 1.3 - 1.7 | [6 empty] | 0.02 - 0.1 | Сталь конструкционная для сварных конструкций | Сталь конструкционная для сварных конструкций | [8 empty] | до 0.03 |  |  | до 0.035 | [7 empty] | до 0.008 | до 0.08
871 | 3348 | 12Г2ФД-1 | 12Г2ФД-1 | Изготовление проката повышенной прочности и повышенной стойкости против атмосферной коррозии, применяемого в конструкциях общего назначения со сварными, клепаными и болтовыми соединениями. Сталь не рекомендуется для изготовления изделий, подвергаемых заказчиком термической обработке. | Сталь легированная | 0.15 - 0.3 |  | 0.09 - 0.15 | до 0.3 | 0.17 - 0.37 | до 0.3 | до 1.7 | [6 empty] | 0.02 - 0.1 | Сталь конструкционная для сварных конструкций | Сталь конструкционная для сварных конструкций | [8 empty] | до 0.03 |  |  | до 0.035 | [7 empty] | до 0.008 | до 0.08
872 | 824 | 12ГН2МФАЮ | 12ГН2МФАЮ | пролетные строения крупных мостов, напорные трубопроводы ГЭС, рабочее оборудование экскаваторов |  | до 0.03 | 0.05 - 0.1 | 0.09 - 0.16 | 1.4 - 1.7 | 0.4 - 0.6 | до 0.5 | 0.9 - 1.3 |  |  |  |  | 0.15 - 0.25 |  | 0.05 - 0.1 | Сталь конструкционная для сварных конструкций | Сталь конструкционная для сварных конструкций | [8 empty] | до 0.035 |  |  | до 0.035 | [7 empty] | 0.02 - 0.03
873 | 117 | 12ГС | 12ГС | Трубы паропроводные высокого давления; детали автомобилей, изготовляемые путем вытяжки, ковки, штамповки. | Сталь легированная кремнемарганцовистая | до 0.3 |  | 0.09 - 0.15 | до 0.3 | 0.5 - 0.8 | до 0.3 | 0.8 - 1.2 |  |  |  | 12Г2А, 14Г2А, 15ГС |  |  | до 0.12 | Сталь конструкционная для сварных конструкций | Сталь конструкционная для сварных конструкций | [8 empty] | до 0.03 |  |  | до 0.035 | [7 empty] | до 0.008 | до 0.08
874 | 3346 | 12ГС-1 | 12ГС-1 | Изготовление проката повышенной прочности, применяемого в конструкциях общего назначения со сварными, клепаными и болтовыми соединениями. Сталь не рекомендуется для изготовления изделий, подвергаемых заказчиком термической обработке. | Сталь легированная | до 0.3 |  | 0.09 - 0.15 | до 0.3 | до 0.8 | до 0.3 | до 1.2 | [6 empty] | до 0.12 | Сталь конструкционная для сварных конструкций | Сталь конструкционная для сварных конструкций | [8 empty] | до 0.03 |  |  | до 0.035 | [7 empty] | до 0.008 | до 0.08
875 | 3124 | 12ГСБ | 12ГСБ | Изготовление электросварных прямошовных труб группы прочности К52 для магистральных газопроводов, нефтепроводов и нефтепродуктопроводов |  | до 0.3 | 0.01 - 0.06 | 0.1 - 0.14 | до 0.3 | 0.25 - 0.5 | до 0.3 | 1.1 - 1.6 |  | 0.005 - 0.02 | [5 empty] | Сталь конструкционная для сварных конструкций | Сталь конструкционная для сварных конструкций | [7 empty] | 0.03 - 0.05 | до 0.025 |  |  | до 0.02 | [7 empty] | до 0.012
876 | 3352 | 12ГСБЮ | 12ГСБЮ | Изготовление проката повышенной прочности, применяемого в конструкциях общего назначения со сварными, клепаными и болтовыми соединениями. | Сталь легированная | до 0.3 | 0.01 - 0.06 | 0.1 - 0.14 | до 0.3 | 0.25 - 0.5 | до 0.3 | 1.1 - 1.6 |  | 0.005 - 0.02 |  |  |  |  | до 0.12 | Сталь конструкционная для сварных конструкций | Сталь конструкционная для сварных конструкций | [7 empty] | 0.03 - 0.05 | до 0.03 |  |  | до 0.035 | [7 empty] | до 0.008 | до 0.08
877 | 3353 | 12ГСБЮ-1 | 12ГСБЮ-1 | Изготовление проката повышенной прочности, применяемого в конструкциях общего назначения со сварными, клепаными и болтовыми соединениями. Сталь не рекомендуется для изготовления изделий, подвергаемых заказчиком термической обработке. | Сталь легированная | до 0.3 | 0.01 - 0.06 | 0.1 - 0.14 | до 0.3 | 0.25 - 0.5 | до 0.3 | до 1.6 |  | 0.005 - 0.02 |  |  |  |  | до 0.12 | Сталь конструкционная для сварных конструкций | Сталь конструкционная для сварных конструкций | [7 empty] | 0.03 - 0.05 | до 0.03 |  |  | до 0.035 | [7 empty] | до 0.008 | до 0.08
878 | 3114 | 12ГФ-Ш | 12ГФ-Ш ( другое обозначение 12ГФ ) | Для изготовления электросварных прямошовных труб для строительства газопроводов и нефтепроводов. | Сталь стойкая против сероводородного растрескивания | до 0.4 | 0.02 - 0.06 | 0.09 - 0.14 | до 0.3 | 0.17 - 0.37 | до 0.3 | 0.7 - 1 | [6 empty] | 0.04 - 0.08 | Сталь конструкционная для сварных конструкций | Сталь конструкционная для сварных конструкций | [8 empty] | до 0.02 |  |  | до 0.012
879 | 1832 | 12Х8 | 12Х8 | для производства бесшовных труб для нефтеперерабатывающей и нефтехимической промышленности. |  | до 0.25 |  | до 0.12 | до 0.4 | 0.17 - 0.37 | 7.5 - 9 | 0.3 - 0.6 | [7 empty] | Сталь конструкционная для сварных конструкций | Сталь конструкционная для сварных конструкций | [8 empty] | до 0.035 |  |  | до 0.03
880 | 825 | 12ХГН2МФБАЮ | 12ХГН2МФБАЮ | для сварных конструкций ответственного назначения |  |  | 0.05 - 0.1 | 0.09 - 0.16 | 1.4 - 1.7 | 0.3 - 0.5 | 0.5 - 0.9 | 0.9 - 1.3 |  |  |  |  | 0.3 - 0.4 |  | 0.05 - 0.1 | Сталь конструкционная для сварных конструкций | Сталь конструкционная для сварных конструкций | [7 empty] | 0.02 - 0.06 | до 0.035 |  |  | до 0.035 | [7 empty] | 0.02 - 0.03
881 | 3126 | 13Г1С-У | 13Г1С-У ( другое обозначение 13Г1С ) | Изготовление электросварных прямошовных труб группы прочности К55 для магистральных газопроводов, нефтепроводов и нефтепродуктопроводов |  | до 0.3 | 0.02 - 0.05 | 0.11 - 0.15 | до 0.3 | 0.4 - 0.6 | до 0.3 | 1.25 - 1.55 |  | 0.015 - 0.035 | [5 empty] | Сталь конструкционная для сварных конструкций | Сталь конструкционная для сварных конструкций | [8 empty] | до 0.025 |  |  | до 0.007 | [7 empty] | до 0.012
882 | 3130 | 13Г1СБ-У | 13Г1СБ-У ( другое обозначение 13Г1СБ ) | Изготовление электросварных прямошовных труб группы прочности К58 для магистральных газопроводов, нефтепроводов и нефтепродуктопроводов |  | до 0.3 | 0.02 - 0.05 | 0.12 - 0.15 | до 0.3 | 0.4 - 0.6 | до 0.3 | 1.3 - 1.6 |  | 0.015 - 0.035 | [5 empty] | Сталь конструкционная для сварных конструкций | Сталь конструкционная для сварных конструкций | [7 empty] | до 0.045 | до 0.025 |  |  | до 0.007 | [7 empty] | до 0.012
883 | 3125 | 13Г2АФ | 13Г2АФ | Изготовление электросварных прямошовных труб группы прочности К54 для магистральных газопроводов, нефтепроводов и нефтепродуктопроводов |  | до 0.3 | 0.01 - 0.045 | 0.1 - 0.18 | до 0.3 | 0.15 - 0.5 | до 0.3 | 1 - 1.7 |  | 0.005 - 0.01 |  |  |  |  | 0.06 - 0.11 | Сталь конструкционная для сварных конструкций | Сталь конструкционная для сварных конструкций | [8 empty] | до 0.03 |  |  | до 0.035 | [7 empty] | до 0.02
884 | 3122 | 13ГС | 13ГС ( другое обозначение 13ГС-У ) | Изготовление электросварных прямошовных труб группы прочности К52 для магистральных газопроводов, нефтепроводов и нефтепродуктопроводов |  | до 0.3 | 0.02 - 0.05 | 0.11 - 0.15 | до 0.3 | 0.4 - 0.6 | до 0.3 | 1.15 - 1.45 |  | 0.015 - 0.035 | [5 empty] | Сталь конструкционная для сварных конструкций | Сталь конструкционная для сварных конструкций | [8 empty] | до 0.025 |  |  | до 0.015 | [7 empty] | до 0.012
885 | 3134 | 10Г2СФБ | 10Г2СФБ | Изготовление электросварных прямошовных труб группы прочности К60 для магистральных газопроводов, нефтепроводов и нефтепродуктопроводов |  | до 0.3 | 0.01 - 0.06 | до 0.13 | до 0.3 | 0.25 - 0.5 | до 0.3 | 1.3 - 1.8 |  | 0.005 - 0.02 |  |  |  |  | до 0.1 | Сталь конструкционная для сварных конструкций | Сталь конструкционная для сварных конструкций | [7 empty] | 0.03 - 0.05 | до 0.025 |  |  | до 0.02 | [7 empty] | до 0.012
886 | 116 | 14Г2 | 14Г2 | Для крупных листовых конструкций, работающих до температур —70°С. | Сталь нелегированая качественная марганцовистая | до 0.3 |  | 0.12 - 0.18 | до 0.3 | 0.17 - 0.37 | до 0.3 | 1.2 - 1.6 |  |  |  | 15ХСНД |  |  | до 0.12 | Сталь конструкционная для сварных конструкций | Сталь конструкционная для сварных конструкций | [8 empty] | до 0.03 |  |  | до 0.035 | [7 empty] | до 0.008 | до 0.08
887 | 3330 | 14Г2-1 | 14Г2-1 | Изготовление проката повышенной прочности, применяемого в конструкциях общего назначения со сварными, клепаными и болтовыми соединениями. Сталь не рекомендуется для изготовления изделий, подвергаемых заказчиком термической обработке. | Сталь нелегированая качественная | до 0.3 |  | 0.12 - 0.18 | до 0.3 | 0.17 - 0.37 | до 0.3 | до 1.6 | [6 empty] | до 0.12 | Сталь конструкционная для сварных конструкций | Сталь конструкционная для сварных конструкций | [8 empty] | до 0.03 |  |  | до 0.035 | [7 empty] | до 0.008 | до 0.08
888 | 123 | 14Г2АФ | 14Г2АФ | Металлоконструкции для промышленных зданий, подкрановые фермы для мостовых кранов. | Сталь легированная марганцово-ванадиевая с азотом; По ГОСТ 27772-88 соответствует стали для строительных конструкций С390 | до 0.3 |  | 0.12 - 0.18 | до 0.3 | 0.3 - 0.6 | до 0.4 | 1.2 - 1.6 |  |  |  | 16Г2АФ |  |  | 0.07 - 0.12 | Сталь конструкционная для сварных конструкций | Сталь конструкционная для сварных конструкций | [8 empty] | до 0.03 |  |  | до 0.035 | [7 empty] | 0.015 - 0.025 | до 0.08
889 | 3355 | 14Г2АФ-1 | 14Г2АФ-1 | Изготовление проката повышенной прочности, применяемого в конструкциях общего назначения со сварными, клепаными и болтовыми соединениями. Сталь не рекомендуется для изготовления изделий, подвергаемых заказчиком термической обработке. | Сталь легированная | до 0.3 |  | 0.12 - 0.18 | до 0.3 | до 0.6 | до 0.4 | до 1.6 | [6 empty] | 0.07 - 0.12 | Сталь конструкционная для сварных конструкций | Сталь конструкционная для сварных конструкций | [8 empty] | до 0.03 |  |  | до 0.035 | [7 empty] | 0.015 - 0.025 | до 0.08
890 | 385 | 14Г2АФД | 14Г2АФД | Металлоконструкции мостов.Сталь обладает повышенной стойкостью против атмосферной коррозии | Сталь легированная марганцово-ванадиевая с азотом и медью; По ГОСТ 27772-88 соответствует стали для строительных конструкций С390Д | 0.15 - 0.3 |  | 0.12 - 0.18 | до 0.3 | 0.3 - 0.6 | до 0.4 | 1.2 - 1.6 | [6 empty] | 0.07 - 0.12 | Сталь конструкционная для сварных конструкций | Сталь конструкционная для сварных конструкций | [8 empty] | до 0.03 |  |  | до 0.035 | [7 empty] | 0.015 - 0.025 | до 0.08
891 | 3356 | 14Г2АФД-1 | 14Г2АФД-1 | Изготовление проката повышенной прочности и повышенной стойкости против атмосферной коррозии, применяемого в конструкциях общего назначения со сварными, клепаными и болтовыми соединениями. Сталь не рекомендуется для изготовления изделий, подвергаемых заказчиком термической обработке. | Сталь легированная | 0.15 - 0.3 |  | 0.12 - 0.18 | до 0.3 | до 0.6 | до 0.4 | до 1.6 | [6 empty] | 0.07 - 0.12 | Сталь конструкционная для сварных конструкций | Сталь конструкционная для сварных конструкций | [8 empty] | до 0.03 |  |  | до 0.035 | [7 empty] | 0.015 - 0.025 | до 0.08
892 | 384 | 15Г2АФД | 15Г2АФД | Изготовление проката повышенной прочности и повышенной стойкости против атмосферной коррозии, применяемого в конструкциях общего назначения со сварными, клепаными и болтовыми соединениями. | Сталь легированная | 0.2 - 0.4 |  | 0.12 - 0.18 | до 0.3 | 0.17 - 0.37 | до 0.3 | 1.2 - 1.6 | [6 empty] | 0.08 - 0.15 | Сталь конструкционная для сварных конструкций | Сталь конструкционная для сварных конструкций | [8 empty] | до 0.03 |  |  | до 0.035 | [7 empty] | 0.015 - 0.03 | до 0.08
893 | 126 | 14ХГС | 14ХГС | Электросварные трубы магистральных газопроводов высокого давления; сварные конструкции, листовые, клапанные конструктивные детали. | Сталь легированная хромокремнемарганцовая. По ГОСТ 5520-79 с 01.01.91 сталь не допускается к применению во вновь создаваемой и модернизируемой технике. | до 0.3 |  | 0.11 - 0.16 | до 0.3 | 0.4 - 0.7 | 0.5 - 0.8 | 0.9 - 1.3 |  |  |  | 15ХСНД, 16ГС, 14ГН, 16ГН, 14СНД |  |  | до 0.05 | Сталь конструкционная для сварных конструкций | Сталь конструкционная для сварных конструкций | [8 empty] | до 0.03 |  |  | до 0.035 | [7 empty] | до 0.012 | до 0.08
894 | 3358 | 15Г2АФД-1 | 15Г2АФД-1 | Изготовление проката повышенной прочности и повышенной стойкости против атмосферной коррозии, применяемого в конструкциях общего назначения со сварными, клепаными и болтовыми соединениями. Сталь не рекомендуется для изготовления изделий, подвергаемых заказчиком термической обработке. | Сталь легированная | 0.2 - 0.4 |  | 0.12 - 0.18 | до 0.3 | до 0.37 | до 0.3 | до 1.6 | [6 empty] | 0.08 - 0.15 | Сталь конструкционная для сварных конструкций | Сталь конструкционная для сварных конструкций | [8 empty] | до 0.03 |  |  | до 0.035 | [7 empty] | 0.015 - 0.03 | до 0.08
895 | 127 | 15Г2АФДпс | 15Г2АФДпс | Ответственные сварные конструкции, в том числе северного исполнения. | Сталь марганцово-ванадиевая с азотом и медью; По ГОСТ 27772-88 соответствует стали для строительных конструкций С390К | 0.2 - 0.4 |  | 0.12 - 0.18 | до 0.3 | до 0.17 | до 0.3 | 1.2 - 1.6 |  |  |  | 18Г2АФпс, 16Г2АФ, 10ХСНД, 15ХСНД |  |  | 0.08 - 0.15 | Сталь конструкционная для сварных конструкций | Сталь конструкционная для сварных конструкций | [8 empty] | до 0.035 |  |  | до 0.04 | [7 empty] | 0.015 - 0.3 | до 0.08
896 | 377 | 15Г2СФ | 15Г2СФ | Изготовление проката повышенной прочности, применяемого в конструкциях общего назначения со сварными, клепаными и болтовыми соединениями. | Сталь нелегированная качественная марганцово-ванадиевая | до 0.3 |  | 0.12 - 0.18 | до 0.3 | 0.4 - 0.7 | до 0.3 | 1.3 - 1.7 | [6 empty] | 0.05 - 0.1 | Сталь конструкционная для сварных конструкций | Сталь конструкционная для сварных конструкций | [8 empty] | до 0.03 |  |  | до 0.035 | [7 empty] | до 0.012 | до 0.08
897 | 3354 | 13ХФЮ | 13ХФЮ | Изготовление проката повышенной прочности, применяемого в конструкциях общего назначения со сварными, клепаными и болтовыми соединениями. | Сталь легированная | до 0.25 | 0.02 - 0.05 | до 0.15 | до 0.3 | 0.17 - 0.37 | 0.5 - 0.7 | до 0.7 |  | до 0.03 |  |  |  |  | 0.04 - 0.09 | Сталь конструкционная для сварных конструкций | Сталь конструкционная для сварных конструкций |  |  | Ti+Nb+V = |  |  |  |  | до 0.04 | до 0.03 |  |  | до 0.035 | [7 empty] | до 0.008 | до 0.08
898 | 3332 | 15Г2СФ-1 | 15Г2СФ-1 | Изготовление проката повышенной прочности, применяемого в конструкциях общего назначения со сварными, клепаными и болтовыми соединениями. Сталь не рекомендуется для изготовления изделий, подвергаемых заказчиком термической обработке. | Сталь нелегированная качественная | до 0.3 |  | 0.12 - 0.18 | до 0.3 | до 0.7 | до 0.3 | до 1.7 | [6 empty] | 0.05 - 0.1 | Сталь конструкционная для сварных конструкций | Сталь конструкционная для сварных конструкций | [8 empty] | до 0.03 |  |  | до 0.035 | [7 empty] | до 0.012 | до 0.08
899 | 122 | 15Г2СФД | 15Г2СФД | Изготовление проката повышенной прочности и повышенной стойкости против атмосферной коррозии, применяемого в конструкциях общего назначения со сварными, клепаными и болтовыми соединениями. | Сталь легированная марганцово-ванадиевая с медью | 0.15 - 0.3 |  | 0.12 - 0.18 | до 0.3 | 0.4 - 0.7 | до 0.3 | 1.3 - 1.7 | [6 empty] | 0.05 - 0.1 | Сталь конструкционная для сварных конструкций | Сталь конструкционная для сварных конструкций | [8 empty] | до 0.03 |  |  | до 0.035 | [7 empty] | до 0.008 | до 0.08
900 | 3359 | 15Г2СФД-1 | 15Г2СФД-1 | Изготовление проката повышенной прочности и повышенной стойкости против атмосферной коррозии, применяемого в конструкциях общего назначения со сварными, клепаными и болтовыми соединениями. Сталь не рекомендуется для изготовления изделий, подвергаемых заказчиком термической обработке. | Сталь легированная | 0.15 - 0.3 |  | 0.12 - 0.18 | до 0.3 | до 0.7 | до 0.3 | до 1.7 | [6 empty] | 0.05 - 0.1 | Сталь конструкционная для сварных конструкций | Сталь конструкционная для сварных конструкций | [8 empty] | до 0.03 |  |  | до 0.035 | [7 empty] | до 0.008 | до 0.08
901 | 375 | 15ГФ | 15ГФ | Для листовых сварных конструкций вагоностроения | Сталь нелегированая качественная марганцово-ванадиевая | до 0.3 |  | 0.12 - 0.18 | до 0.3 | 0.17 - 0.37 | до 0.3 | 0.9 - 1.2 | [6 empty] | 0.05 - 0.12 | Сталь конструкционная для сварных конструкций | Сталь конструкционная для сварных конструкций | [8 empty] | до 0.03 |  |  | до 0.035 | [7 empty] | до 0.012 | до 0.08
902 | 3331 | 15ГФ-1 | 15ГФ-1 | Изготовление проката повышенной прочности, применяемого в конструкциях общего назначения со сварными, клепаными и болтовыми соединениями. Сталь не рекомендуется для изготовления изделий, подвергаемых заказчиком термической обработке. | Сталь нелегированая качественная | до 0.3 |  | 0.12 - 0.18 | до 0.3 | 0.17 - 0.37 | до 0.3 | до 1.2 | [6 empty] | 0.05 - 0.12 | Сталь конструкционная для сварных конструкций | Сталь конструкционная для сварных конструкций | [8 empty] | до 0.03 |  |  | до 0.035 | [7 empty] | до 0.012 | до 0.08
903 | 376 | 15ГФД | 15ГФД | Листовые сварные конструкции вагоностроения. Сталь обладает повышенной стойкостью против атмосферной коррозии | Сталь легированная марганцово-ванадиевая с медью | 0.15 - 0.3 |  | 0.12 - 0.18 | до 0.3 | 0.17 - 0.37 | до 0.3 | 0.9 - 1.2 | [6 empty] | 0.05 - 0.12 | Сталь конструкционная для сварных конструкций | Сталь конструкционная для сварных конструкций | [8 empty] | до 0.03 |  |  | до 0.035 | [7 empty] | до 0.012 | до 0.08
904 | 3357 | 15ГФД-1 | 15ГФД-1 | Изготовление проката повышенной прочности и повышенной стойкости против атмосферной коррозии, применяемого в конструкциях общего назначения со сварными, клепаными и болтовыми соединениями. Сталь не рекомендуется для изготовления изделий, подвергаемых заказчиком термической обработке. | Сталь легированная | 0.15 - 0.3 |  | 0.12 - 0.18 | до 0.3 | до 0.37 | до 0.3 | до 1.2 | [6 empty] | 0.05 - 0.12 | Сталь конструкционная для сварных конструкций | Сталь конструкционная для сварных конструкций | [8 empty] | до 0.03 |  |  | до 0.035 | [7 empty] | до 0.012 | до 0.08
905 | 131 | 15ХСНД | 15ХСНД ( другое обозначение 15ХСНД-Ш ) | Элементы сварных металлоконструкций и различные детали, к которым предъявляются требования повышенной прочности и коррозионной стойкости с ограничением массы и работающие при температуре от —70 до 450°С | Сталь легированная хромокремненикелевая с медью | 0.2 - 0.4 |  | 0.12 - 0.18 | 0.3 - 0.6 | 0.4 - 0.7 | 0.6 - 0.9 | 0.4 - 0.7 |  |  |  | 16Г2АФ, 15ГФ, 14ХГС, 16ГС, 14СНД |  |  | до 0.12 | Сталь конструкционная для сварных конструкций | Сталь конструкционная для сварных конструкций | [8 empty] | до 0.03 |  |  | до 0.035 | [7 empty] | до 0.008 | до 0.08
906 | 124 | 16Г2АФ | 16Г2АФ | Изготовление проката повышенной прочности, применяемого в конструкциях общего назначения со сварными, клепаными и болтовыми соединениями. | Сталь легированная марганцово-ванадиевая с азотом; По ГОСТ 27772-88 соответствует стали для строительных конструкций С440 | до 0.3 |  | 0.14 - 0.2 | до 0.3 | 0.3 - 0.6 | до 0.4 | 1.3 - 1.7 |  |  |  | 15Г2АФ, 14Г2АФ |  |  | 0.08 - 0.14 | Сталь конструкционная для сварных конструкций | Сталь конструкционная для сварных конструкций | [8 empty] | до 0.03 |  |  | до 0.035 | [7 empty] | 0.015 - 0.025 | до 0.08
907 | 3360 | 16Г2АФ-1 | 16Г2АФ-1 | Изготовление проката повышенной прочности, применяемого в конструкциях общего назначения со сварными, клепаными и болтовыми соединениями. Сталь не рекомендуется для изготовления изделий, подвергаемых заказчиком термической обработке. | Сталь легированная | до 0.3 |  | 0.14 - 0.2 | до 0.3 | до 0.6 | до 0.4 | до 1.7 | [6 empty] | 0.08 - 0.14 | Сталь конструкционная для сварных конструкций | Сталь конструкционная для сварных конструкций | [8 empty] | до 0.03 |  |  | до 0.035 | [7 empty] | 0.015 - 0.025 | до 0.08
908 | 378 | 16Г2АФД | 16Г2АФД | Изготовление проката повышенной прочности и повышенной стойкости против атмосферной коррозии, применяемого в конструкциях общего назначения со сварными, клепаными и болтовыми соединениями. | Сталь легированная марганцово-ванадиевая с азотом и медью; По ГОСТ 27772-88 соответствует стали для строительных конструкций С440Д | 0.15 - 0.3 |  | 0.14 - 0.2 | до 0.3 | 0.3 - 0.6 | до 0.4 | 1.3 - 1.7 | [6 empty] | 0.08 - 0.14 | Сталь конструкционная для сварных конструкций | Сталь конструкционная для сварных конструкций | [8 empty] | до 0.03 |  |  | до 0.035 | [7 empty] | 0.015 - 0.025 | до 0.08
909 | 3361 | 16Г2АФД-1 | 16Г2АФД-1 | Изготовление проката повышенной прочности и повышенной стойкости против атмосферной коррозии, применяемого в конструкциях общего назначения со сварными, клепаными и болтовыми соединениями. Сталь не рекомендуется для изготовления изделий, подвергаемых заказчиком термической обработке. | Сталь легированная | 0.15 - 0.3 |  | 0.14 - 0.2 | до 0.3 | до 0.6 | до 0.4 | до 1.7 | [6 empty] | 0.08 - 0.14 | Сталь конструкционная для сварных конструкций | Сталь конструкционная для сварных конструкций | [8 empty] | до 0.03 |  |  | до 0.035 | [7 empty] | 0.015 - 0.025 | до 0.08
910 | 3079 | 16Г2САФ | 16Г2САФ | Производство листового проката для изготовления электросварных труб для магистральных газонефтепроводов повышенной коррозионной стойкости |  |  |  | 0.15 - 0.2 |  | 0.3 - 0.5 | до 0.3 | 1.3 - 1.6 | [6 empty] | 0.08 - 0.12 | Сталь конструкционная для сварных конструкций | Сталь конструкционная для сварных конструкций | [8 empty] | до 0.025 |  |  | до 0.02 | [7 empty] | 0.015 - 0.025
911 | 3069 | 16Г2СФ | 16Г2СФ | для изготовления сварных прямошовных газопроводных труб для магистральных газонефтепроводов |  | до 0.3 |  | 0.14 - 0.19 | до 0.3 | 0.4 - 0.6 | до 0.3 | 1.25 - 1.6 |  |  |  | 15Г2СФ |  |  | 0.06 - 0.1 | Сталь конструкционная для сварных конструкций | Сталь конструкционная для сварных конструкций | [8 empty] | до 0.035 |  |  | до 0.035 | [7 empty] | до 0.018
912 | 46 | 16ГС | 16ГС | Детали и части паровых котлов и сосудов, работающих под давлением. Корпуса аппаратов, днища, фланцы и др. детали, работающие при температурах от-40 до +475 град. под давлением. Стационарные трубопроводы питательной воды котлов СВП, работающих при 280 град. и давлении 38 МПа. По СТ-ЦКБА 010-2004 критическая температура хрупкости 20 °С | Сталь нелегированная качественная кремнемарганцовистая | до 0.3 |  | 0.12 - 0.18 | до 0.3 | 0.4 - 0.7 | до 0.3 | 0.9 - 1.2 |  |  |  | 17ГС, 15ГС, 20Г2С, 20ГС, 18Г2С |  |  | до 0.12 | Сталь конструкционная для сварных конструкций | Сталь конструкционная для сварных конструкций | [8 empty] | до 0.03 |  |  | до 0.035 | [7 empty] | до 0.008 | до 0.08
913 | 3333 | 16ГС-1 | 16ГС-1 | Изготовление проката повышенной прочности, применяемого в конструкциях общего назначения со сварными, клепаными и болтовыми соединениями. Сталь не рекомендуется для изготовления изделий, подвергаемых заказчиком термической обработке. | Сталь нелегированная качественная | до 0.3 |  | 0.12 - 0.18 | до 0.3 | до 0.7 | до 0.3 | до 1.2 | [6 empty] | до 0.12 | Сталь конструкционная для сварных конструкций | Сталь конструкционная для сварных конструкций | [8 empty] | до 0.03 |  |  | до 0.035 | [7 empty] | до 0.008 | до 0.08
914 | 3086 | 16ГС-Ш | 16ГС-Ш | Для изготовления бесшовных горячедеформированных труб для трубопроводов ТЭС и АЭС |  | до 0.3 |  | 0.14 - 0.18 | до 0.3 | 0.4 - 0.7 | до 0.3 | 0.9 - 1.2 |  |  |  |  | до 0.15 |  |  | Сталь конструкционная для сварных конструкций | Сталь конструкционная для сварных конструкций | [8 empty] | до 0.03 |  |  | до 0.035 | [7 empty] | до 0.012 | до 0.08
915 | 410 | 16Д | 16Д ( другое обозначение 16Д-Ш ) | прокат, предназначенный для изготовления мостовых конструкций |  | 0.2 - 0.35 |  | 0.1 - 0.18 | до 0.3 | 0.12 - 0.25 | до 0.3 | 0.4 - 0.7 | [7 empty] | Сталь конструкционная для сварных конструкций | Сталь конструкционная для сварных конструкций | [8 empty] | до 0.035 |  |  | до 0.04 | [7 empty] | до 0.008 | до 0.08
916 | 342 | 15ГС | 15ГС ( другое обозначение 15ГС-Ш ) | стационарные трубопроводы питательной воды котлов СВП, работающие при температуре 280 °С По СТ-ЦКБА 010-2004 критическая температура хрупкости 20 °С |  | до 0.3 |  | 0.12 - 0.18 | до 0.3 | 0.7 - 1 | до 0.3 | 0.9 - 1.3 |  |  |  |  | до 0.15 |  |  | Сталь конструкционная для сварных конструкций | Сталь конструкционная для сварных конструкций | [8 empty] | до 0.035 |  |  | до 0.025
917 | 3365 | 16Х2ГСБ | 16Х2ГСБ | Изготовление толстолистового проката толщиной от 10 до 40 мм классов прочности 500 и 600 | Сталь легированная |  |  | 0.14 - 0.18 |  | 0.3 - 0.7 | 1.1 - 1.6 | 0.5 - 0.9 | [7 empty] | Сталь конструкционная для сварных конструкций | Сталь конструкционная для сварных конструкций | [7 empty] | 0.03 - 0.06 | до 0.015 |  |  | до 0.01
918 | 3336 | 17Г1С-1 | 17Г1С-1 | Изготовление проката повышенной прочности, применяемого в конструкциях общего назначения со сварными, клепаными и болтовыми соединениями. Сталь не рекомендуется для изготовления изделий, подвергаемых заказчиком термической обработке. | Сталь нелегированая качественная | до 0.3 | 0.02 - 0.05 | 0.15 - 0.2 | до 0.3 | до 0.6 | до 0.3 | до 1.6 | [6 empty] | до 0.12 | Сталь конструкционная для сварных конструкций | Сталь конструкционная для сварных конструкций | [8 empty] | до 0.03 |  |  | до 0.035 | [7 empty] | до 0.008 | до 0.08
919 | 119 | 17Г1С | 17Г1С | Сварные детали, работающие под давлением при температуре от —40 до +475 °С. | Сталь нелегированая качественная кремнемарганцовистая | до 0.3 | 0.02 - 0.05 | 0.15 - 0.2 | до 0.3 | 0.4 - 0.6 | до 0.3 | 1.15 - 1.6 |  |  |  | 17ГС |  |  | до 0.12 | Сталь конструкционная для сварных конструкций | Сталь конструкционная для сварных конструкций | [8 empty] | до 0.03 |  |  | до 0.035 | [7 empty] | до 0.008 | до 0.08
920 | 3078 | 17Г1С-У | 17Г1С-У | Производство листового проката для изготовления электросварных труб для магистральных газонефтепроводов повышенной коррозионной стойкости | Сталь нелегированая качественная | до 0.3 |  | 0.15 - 0.2 | до 0.3 | 0.4 - 0.6 | до 0.3 | 1.15 - 1.55 | [6 empty] | до 0.12 | Сталь конструкционная для сварных конструкций | Сталь конструкционная для сварных конструкций | [8 empty] | до 0.03 |  |  | до 0.035 | [7 empty] | до 0.012 | до 0.08
921 | 3337 | 17Г1С-У-1 | 17Г1С-У-1 | Изготовление проката повышенной прочности, применяемого в конструкциях общего назначения со сварными, клепаными и болтовыми соединениями. Сталь не рекомендуется для изготовления изделий, подвергаемых заказчиком термической обработке. | Сталь нелегированая качественная | до 0.3 |  | 0.15 - 0.2 | до 0.3 | до 0.6 | до 0.3 | до 1.55 | [6 empty] | до 0.12 | Сталь конструкционная для сварных конструкций | Сталь конструкционная для сварных конструкций | [8 empty] | до 0.03 |  |  | до 0.035 | [7 empty] | до 0.012 | до 0.08
922 | 3334 | 17ГС-1 | 17ГС-1 | Изготовление проката повышенной прочности, применяемого в конструкциях общего назначения со сварными, клепаными и болтовыми соединениями. Сталь не рекомендуется для изготовления изделий, подвергаемых заказчиком термической обработке. | Сталь нелегированная качественная | до 0.3 |  | 0.14 - 0.2 | до 0.3 | до 0.6 | до 0.3 | до 1.4 | [6 empty] | до 0.12 | Сталь конструкционная для сварных конструкций | Сталь конструкционная для сварных конструкций | [8 empty] | до 0.03 |  |  | до 0.035 | [7 empty] | до 0.008 | до 0.08
923 | 118 | 17ГС | 17ГС | Корпуса аппаратов, днища, фланцы и другие сварные детали, работающие под давлением при температурах от —40 до +475 °С. | Сталь нелегированная качественная кремнемарганцовистая | до 0.3 |  | 0.14 - 0.2 | до 0.3 | 0.4 - 0.6 | до 0.3 | 1 - 1.4 |  |  |  | 16ГС |  |  | до 0.12 | Сталь конструкционная для сварных конструкций | Сталь конструкционная для сварных конструкций | [8 empty] | до 0.03 |  |  | до 0.035 | [7 empty] | до 0.008 | до 0.08
924 | 3303 | 18Г2 | 18Г2 | производство трубной заготовки, предназначенной для изготовления бесшовных труб. |  | до 0.3 |  | 0.14 - 0.2 | до 0.25 | 0.25 - 0.55 | до 0.25 | 1.2 - 1.6 | [7 empty] | Сталь конструкционная для сварных конструкций | Сталь конструкционная для сварных конструкций | [8 empty] | до 0.035 |  |  | до 0.04
925 | 379 | 18Г2АФ | 18Г2АФ | Изготовление проката повышенной прочности, применяемого в конструкциях общего назначения со сварными, клепаными и болтовыми соединениями. | Сталь нелегированая качественная | до 0.3 |  | 0.14 - 0.22 | до 0.3 | до 0.17 | до 0.3 | 1.3 - 1.7 | [6 empty] | 0.08 - 0.15 | Сталь конструкционная для сварных конструкций | Сталь конструкционная для сварных конструкций | [8 empty] | до 0.03 |  |  | до 0.035 | [7 empty] | 0.015 - 0.03 | до 0.08
926 | 3335 | 18Г2АФ-1 | 18Г2АФ-1 | Изготовление проката повышенной прочности, применяемого в конструкциях общего назначения со сварными, клепаными и болтовыми соединениями. Сталь не рекомендуется для изготовления изделий, подвергаемых заказчиком термической обработке. | Сталь нелегированая качественная | до 0.3 |  | 0.14 - 0.22 | до 0.3 | до 0.17 | до 0.3 | до 1.7 | [6 empty] | 0.08 - 0.15 | Сталь конструкционная для сварных конструкций | Сталь конструкционная для сварных конструкций | [8 empty] | до 0.03 |  |  | до 0.035 | [7 empty] | 0.015 - 0.03 | до 0.08
927 | 380 | 18Г2АФД | 18Г2АФД | Изготовление проката повышенной прочности и повышенной стойкости против атмосферной коррозии, применяемого в конструкциях общего назначения со сварными, клепаными и болтовыми соединениями. | Сталь легированная | 0.15 - 0.3 |  | 0.14 - 0.22 | до 0.3 | до 0.17 | до 0.3 | 1.3 - 1.7 | [6 empty] | 0.08 - 0.15 | Сталь конструкционная для сварных конструкций | Сталь конструкционная для сварных конструкций | [8 empty] | до 0.03 |  |  | до 0.035 | [7 empty] | 0.015 - 0.03 | до 0.08
928 | 3362 | 18Г2АФД-1 | 18Г2АФД-1 | Изготовление проката повышенной прочности и повышенной стойкости против атмосферной коррозии, применяемого в конструкциях общего назначения со сварными, клепаными и болтовыми соединениями. Сталь не рекомендуется для изготовления изделий, подвергаемых заказчиком термической обработке. | Сталь легированная | 0.15 - 0.3 |  | 0.14 - 0.22 | до 0.3 | до 0.17 | до 0.3 | до 1.7 | [6 empty] | 0.08 - 0.15 | Сталь конструкционная для сварных конструкций | Сталь конструкционная для сварных конструкций | [8 empty] | до 0.03 |  |  | до 0.035 | [7 empty] | 0.015 - 0.03 | до 0.08
929 | 801 | 18Г2АФДпс | 18Г2АФДпс | Листовой прокат для элементов сварных конструкций | Сталь марганцово-ванадиевая с азотом и медью | 0.15 - 0.3 |  | 0.14 - 0.22 | до 0.3 | до 0.17 | до 0.3 | 1.3 - 1.7 | [6 empty] | 0.08 - 0.15 | Сталь конструкционная для сварных конструкций | Сталь конструкционная для сварных конструкций | [8 empty] | до 0.035 |  |  | до 0.04 | [7 empty] | 0.015 - 0.03
930 | 125 | 18Г2АФпс | 18Г2АФпс | Листовой прокат для несущих элементов сварных конструкций, работающих при переменных нагрузках в интервале температур до —60 °С. | Сталь марганцово-ванадиевая с азотом | до 0.3 |  | 0.14 - 0.22 | до 0.3 | до 0.17 | до 0.3 | 1.3 - 1.7 |  |  |  | 16Г2АФ, 10ХСНД, 15ХСНД |  |  | 0.08 - 0.15 | Сталь конструкционная для сварных конструкций | Сталь конструкционная для сварных конструкций | [8 empty] | до 0.035 |  |  | до 0.04 | [7 empty] | 0.015 - 0.03 | до 0.08
931 | 395 | 18Г2С | 18Г2С | арматура для армирования обычных и предварительно напряженных железобетонных конструкций ; Серьги, звенья, пальцы, траверсы, детали сцепок вагонеток и др. детали, работающие от -40 до +450 град, арматура класса А-II(А300) |  | до 0.3 |  | 0.14 - 0.23 | до 0.3 | 0.6 - 0.9 | до 0.3 | 1.2 - 1.6 | [7 empty] | Сталь конструкционная для сварных конструкций | Сталь конструкционная для сварных конструкций | [8 empty] | до 0.04 |  |  | до 0.045
932 | 827 | 1Х2М1 | 1Х2М1 | для производства двухслойных листовых сталей и бесшовных труб для нефтеперерабатывающей и нефтехимической промышленности |  | до 0.3 |  | 0.08 - 0.13 | до 0.5 | 0.17 - 0.37 | 2 - 2.5 | 0.3 - 0.6 |  |  |  |  | 0.9 - 1.1 |  |  | Сталь конструкционная для сварных конструкций | Сталь конструкционная для сварных конструкций | [8 empty] | до 0.035 |  |  | до 0.035
933 | 404 | 20ГС | 20ГС | изготовление арматуры периодического профиля классов Ат600 (Ат-IV), Ат800 (Ат-V), Ат1000 (Ат-VI), предназначенной для армирования обычных и предварительно напряженных железобетонных конструкций |  | до 0.3 |  | 0.17 - 0.22 | до 0.3 | 1 - 1.5 | до 0.3 | 1 - 1.5 | [7 empty] | Сталь конструкционная для сварных конструкций | Сталь конструкционная для сварных конструкций | [8 empty] | до 0.04 |  |  | до 0.04 | [8 empty] | до 0.08
934 | 405 | 20ГС2 | 20ГС2 | изготовление арматуры периодического профиля классов Ат800 (Ат-V), Ат1000 (Ат-VI), предназначенной для армирования обычных и предварительно напряженных железобетонных конструкций |  | до 0.3 |  | 0.17 - 0.22 | до 0.3 | 1.7 - 2.4 | до 0.3 | 1 - 1.5 | [7 empty] | Сталь конструкционная для сварных конструкций | Сталь конструкционная для сварных конструкций | [8 empty] | до 0.04 |  |  | до 0.04 | [8 empty] | до 0.08
935 | 3363 | 20ФЮ | 20ФЮ | Изготовление проката повышенной прочности, применяемого в конструкциях общего назначения со сварными, клепаными и болтовыми соединениями. | Сталь легированная | до 0.3 | 0.02 - 0.05 | до 0.22 | до 0.3 | 0.17 - 0.37 | до 0.3 | до 0.65 |  | до 0.03 |  |  |  |  | 0.04 - 0.15 | Сталь конструкционная для сварных конструкций | Сталь конструкционная для сварных конструкций |  |  | Ti+Nb+V = |  |  |  |  | до 0.04 | до 0.03 |  |  | до 0.035 | [7 empty] | до 0.008 | до 0.08
936 | 400 | 20Х2Г2СР | 20Х2Г2СР | изготовление арматуры классов А-V(А800) и А-VI (А1000), предназначенной для армирования обычных и предварительно напряженных железобетонных конструкций |  | до 0.3 | 0.015 - 0.05 | 0.16 - 0.26 | до 0.3 | 0.75 - 1.55 | 1.4 - 1.8 | 1.4 - 1.8 |  | 0.02 - 0.08 | [5 empty] | Сталь конструкционная для сварных конструкций | Сталь конструкционная для сварных конструкций | [8 empty] | до 0.04 |  |  | до 0.04 |  | 0.001 - 0.007
937 | 941 | 20ХГ2Т | 20ХГ2Т | для изготовления арматуры периодического профиля класса А-IV (А600) диаметром от 10 до 32 мм. |  | до 0.3 |  | 0.19 - 0.26 | до 0.3 | 0.4 - 0.7 | 0.9 - 1.7 | 1.5 - 1.9 |  | 0.02 - 0.08 | [5 empty] | Сталь конструкционная для сварных конструкций | Сталь конструкционная для сварных конструкций | [8 empty] | до 0.045 |  |  | до 0.045
938 | 128 | 20ХГ2Ц | 20ХГ2Ц | для изготовления арматуры периодического профиля класса А-IV (А600) диаметром от 10 до 32 мм. |  | до 0.3 |  | 0.19 - 0.26 | до 0.3 | 0.4 - 0.7 | 0.9 - 1.2 | 1.5 - 1.9 | [7 empty] | Сталь конструкционная для сварных конструкций | Сталь конструкционная для сварных конструкций | [8 empty] | до 0.045 | 0.05 - 0.14 |  | до 0.045
939 | 406 | 20ХГС2 | 20ХГС2 | изготовление арматуры периодического профиля класса Ат1000К (Ат-VIК), предназначенной для армирования обычных и предварительно напряженных железобетонных конструкций |  | до 0.3 |  | 0.17 - 0.22 | до 0.3 | 1.7 - 2.4 | 0.8 - 1.2 | 1 - 1.5 | [7 empty] | Сталь конструкционная для сварных конструкций | Сталь конструкционная для сварных конструкций | [8 empty] | до 0.04 |  |  | до 0.04 | [8 empty] | до 0.08
940 | 2363 | 22ГЮ | 22ГЮ | Изготовление электросварных прямошовных труб диаметром от 10 до 530 мм, применяемых для трубопроводов и конструкций различного назначения. |  |  | 0.02 - 0.05 | 0.15 - 0.22 |  | 0.15 - 0.3 | до 0.4 | 1.2 - 1.4 |  | до 0.03 | [5 empty] | Сталь конструкционная для сварных конструкций | Сталь конструкционная для сварных конструкций | [11 empty] | до 0.01 | [7 empty] | до 0.012 |  |  | до 0.02
941 | 1834 | 22С | 22С | для изготовления арматуры периодического профиля класса класса Ат800 (Ат-V), предназначенной для армирования железобетонных конструкций |  |  | до 0.1 | 0.17 - 0.25 |  | 0.9 - 1.2 |  | 0.6 - 0.9 |  | до 0.05 | [5 empty] | Сталь конструкционная для сварных конструкций | Сталь конструкционная для сварных конструкций | [8 empty] | до 0.04 |  |  | до 0.035 | [8 empty] | до 0.08
942 | 398 | 22Х2Г2АЮ | 22Х2Г2АЮ | изготовление арматуры классов А-V(А800) и А-VI (А1000), предназначенной для армирования обычных и предварительно напряженных железобетонных конструкций |  | до 0.3 | 0.02 - 0.07 | 0.19 - 0.26 | до 0.3 | 0.4 - 0.7 | 1.5 - 2.1 | 1.4 - 1.7 |  | 0.005 - 0.03 | [5 empty] | Сталь конструкционная для сварных конструкций | Сталь конструкционная для сварных конструкций | [8 empty] | до 0.04 |  |  | до 0.04 |  | 0.001 - 0.008 | [5 empty] | 0.015 - 0.03
943 | 399 | 22Х2Г2Р | 22Х2Г2Р | изготовление арматуры классов А-V(А800) и А-VI (А1000), предназначенной для армирования обычных и предварительно напряженных железобетонных конструкций |  | до 0.3 | 0.015 - 0.05 | 0.19 - 0.26 | до 0.3 | 0.4 - 0.7 | 1.5 - 1.9 | 1.5 - 1.9 |  | 0.02 - 0.08 | [5 empty] | Сталь конструкционная для сварных конструкций | Сталь конструкционная для сварных конструкций | [8 empty] | до 0.04 |  |  | до 0.04 |  | 0.001 - 0.007
944 | 397 | 23Х2Г2Т | 23Х2Г2Т | изготовление арматуры класса А-V (А800), предназначенной для армирования обычных и предварительно напряженных железобетонных конструкций |  | до 0.3 | 0.015 - 0.05 | 0.19 - 0.26 | до 0.3 | 0.4 - 0.7 | 1.35 - 1.7 | 1.4 - 1.7 |  | 0.02 - 0.08 | [5 empty] | Сталь конструкционная для сварных конструкций | Сталь конструкционная для сварных конструкций | [8 empty] | до 0.045 |  |  | до 0.045
945 | 942 | 23Х2Г2Ц | 23Х2Г2Ц | изготовление арматуры класса А-V (А800), предназначенной для армирования обычных и предварительно напряженных железобетонных конструкций |  | до 0.3 | 0.015 - 0.05 | 0.19 - 0.26 | до 0.3 | 0.4 - 0.7 | 1.35 - 1.7 | 1.4 - 1.7 | [7 empty] | Сталь конструкционная для сварных конструкций | Сталь конструкционная для сварных конструкций | [8 empty] | до 0.045 | 0.05 - 0.1 |  | до 0.045
946 | 133 | 25Г2С | 25Г2С | для изготовления арматуры периодического профиля класса классов Ат600С (Ат-IVС), Ат800 (Ат-V), предназначенной для армирования железобетонных конструкций |  | до 0.3 |  | 0.2 - 0.29 | до 0.3 | 0.6 - 0.9 | до 0.3 | 1.2 - 1.6 | [7 empty] | Сталь конструкционная для сварных конструкций | Сталь конструкционная для сварных конструкций | [8 empty] | до 0.04 |  |  | до 0.045
947 | 576 | 25ГС | 25ГС | для сварных конструкций |  | до 0.3 |  | 0.2 - 0.26 | до 0.3 | 0.6 - 0.9 | до 0.8 | 1 - 1.3 | [7 empty] | Сталь конструкционная для сварных конструкций | Сталь конструкционная для сварных конструкций | [8 empty] | до 0.04 |  |  | до 0.035
948 | 407 | 25С2Р | 25С2Р | изготовление арматуры периодического профиля классов Ат600К (Ат-IVК), Ат800 (Ат-V), Ат800К (Ат-VК), Ат1000 (Ат-VI),предназначенной для армирования обычных и предварительно напряженных железобетонных конструкций |  | до 0.3 |  | 0.2 - 0.29 | до 0.3 | 1.2 - 1.7 | до 0.3 | 0.5 - 0.9 |  | 0.01 - 0.03 | [5 empty] | Сталь конструкционная для сварных конструкций | Сталь конструкционная для сварных конструкций | [8 empty] | до 0.045 |  |  | до 0.045 |  | 0.001 - 0.005
949 | 1833 | 27ГС | 27ГС | изготовление арматуры периодического профиля класса Ат600С (Ат-IVС), предназначенной для армирования железобетонных конструкций |  | до 0.3 |  | 0.24 - 0.3 | до 0.3 | 1 - 1.5 | до 0.3 | 0.9 - 1.3 | [7 empty] | Сталь конструкционная для сварных конструкций | Сталь конструкционная для сварных конструкций | [8 empty] | до 0.045 |  |  | до 0.045 | [8 empty] | до 0.08
950 | 409 | 30ХС2 | 30ХС2 | изготовление арматуры периодического профиля класса Ат1200 (Ат-VII), предназначенной для армирования обычных и предварительно напряженных железобетонных конструкций |  |  |  | 0.26 - 0.32 |  | 1.6 - 2.2 | 0.6 - 0.9 | 0.6 - 0.9 | [7 empty] | Сталь конструкционная для сварных конструкций | Сталь конструкционная для сварных конструкций | [8 empty] | до 0.04 |  |  | до 0.04 | [8 empty] | до 0.08
951 | 408 | 28С | 28С | изготовление арматуры периодического профиля классов Ат600С (Ат-IVС), Ат800 (Ат-V), предназначенной для армирования железобетонных конструкций |  | до 0.3 |  | 0.25 - 0.32 |  | 0.9 - 1.2 |  | 0.6 - 0.9 | [7 empty] | Сталь конструкционная для сварных конструкций | Сталь конструкционная для сварных конструкций | [8 empty] | до 0.04 |  |  | до 0.045 | [8 empty] | до 0.08
952 | 401 | 32Г2Рпс | 32Г2Рпс | изготовление арматуры класса А-III (А400), предназначенной для армирования обычных и предварительно напряженных железобетонных конструкций |  | до 0.3 | 0.001 - 0.015 | 0.28 - 0.37 | до 0.3 | до 0.17 | до 0.3 | 1.3 - 1.75 | [7 empty] | Сталь конструкционная для сварных конструкций | Сталь конструкционная для сварных конструкций | [8 empty] | до 0.045 |  |  | до 0.05 |  | 0.001 - 0.007
953 | 132 | 35ГС | 35ГС | для изготовления арматуры периодического профиля классов Ат600С (Ат-IVС), Ат800 (Ат-V), Ат800К (Ат-VК), предназначенной для армирования железобетонных конструкций |  | до 0.3 |  | 0.3 - 0.37 | до 0.3 | 0.6 - 0.9 | до 0.3 | 0.8 - 1.2 |  |  |  | ВСт5сп, Ст6, Ст5пс |  |  |  | Сталь конструкционная для сварных конструкций | Сталь конструкционная для сварных конструкций | [8 empty] | до 0.04 |  |  | до 0.045
954 | 1003 | 6Г2АФ | 6Г2АФ | для сварных конструкций |  | до 0.3 |  | 0.14 - 0.2 | до 0.3 | 0.3 - 0.6 | до 0.4 | 1.3 - 1.7 | [6 empty] | 0.08 - 0.14 | Сталь конструкционная для сварных конструкций | Сталь конструкционная для сварных конструкций | [8 empty] | до 0.035 |  |  | до 0.04 | [7 empty] | 0.015 - 0.025
955 | 396 | 80С | 80С | изготовление арматуры класса А-IV (А600), предназначенной для армирования обычных и предварительно напряженных железобетонных конструкций |  | до 0.3 |  | 0.74 - 0.82 | до 0.3 | 0.6 - 1.1 | до 0.3 | 0.5 - 0.9 |  | 0.015 - 0.04 | [5 empty] | Сталь конструкционная для сварных конструкций | Сталь конструкционная для сварных конструкций | [8 empty] | до 0.04 |  |  | до 0.045
956 | 1005 | 03Х13Н9Д2ТМ | 03Х13Н9Д2ТМ | для изделий, эксплуатируемых при температурах от +20 до -253 град. |  | 1.5 - 2 |  | до 0.03 | 8 - 9 | до 0.5 | 12 - 13 | до 0.5 |  | 0.8 - 1.1 |  |  | 0.5 - 1 |  |  | Сталь конструкционная криогенная | Сталь конструкционная криогенная | [8 empty] | до 0.02 |  |  | до 0.025
957 | 744 | 03Х17Н14М3 | 03Х17Н14М3 ( другое обозначение 000Х17Н13М2 ) | сварные конструкции, работающие в средах повышенной агрессивности при температурах до -196°С ; сталь аустенитного класса |  |  |  | до 0.03 | 13 - 15 | до 0.4 | 16 - 18 | 1 - 2 |  |  |  |  | 2.5 - 3.1 |  |  | Сталь конструкционная криогенная | Сталь конструкционная криогенная | [8 empty] | до 0.035 |  |  | до 0.02
958 | 1004 | 03Х19Г10Н7М2 | 03Х19Г10Н7М2 | для изготовления сварных изделий, эксплуатируемых при температурах от 0 до -253 град. |  |  |  | до 0.03 | 6.5 - 7.5 | до 0.8 | 18.5 - 20.5 | 9 - 11 |  |  |  |  | 2 - 2.5 |  |  | Сталь конструкционная криогенная | Сталь конструкционная криогенная | [8 empty] | до 0.035 |  |  | до 0.025 | [7 empty] | 0.3 - 0.4
959 | 1457 | 03Х20Н16АГ6 | 03Х20Н16АГ6 | для изготовления сварных крупногабаритных емкостей и резервуаров, находящихся под давлением при температурах от 20 до -269 град. |  |  |  | до 0.025 | 15 - 16.5 | до 0.6 | 20 - 25 | 6 - 7.5 |  |  | 50.05 - 58.85 |  |  |  |  | Сталь конструкционная криогенная | Сталь конструкционная криогенная | [8 empty] | до 0.025 |  |  | до 0.02 | [7 empty] | 0.15 - 0.28
960 | 753 | 07Х21Г7АН5 | 07Х21Г7АН5 ( другое обозначение Х21Г7АН5 ЭП222 ) | для сварных изделий, работающих при температурах до -253 град.С и в средах средней агрессивности; сталь аустенитного класса |  |  |  | до 0.07 | 5 - 6 | до 0.7 | 19.5 - 21 | 6 - 7.5 | [7 empty] | Сталь конструкционная криогенная | Сталь конструкционная криогенная | [8 empty] | до 0.03 |  |  | до 0.03 | [7 empty] | 0.15 - 0.25
961 | 1019 | 0Н6 | 0Н6 | сосуды и аппараты, работающие под давлением при температурах до -196°С |  |  |  | до 0.06 | 6.5 - 7 | 0.17 - 0.37 |  | 0.45 - 0.6 | [7 empty] | Сталь конструкционная криогенная | Сталь конструкционная криогенная | [8 empty] | до 0.02 |  |  | до 0.02
962 | 1018 | 0Н6А | 0Н6А | сосуды и аппараты, работающие под давлением при температурах до -120°С |  |  |  | до 0.06 | 6 - 7 | 0.17 - 0.37 | до 0.2 | 0.45 - 0.6 | [7 empty] | Сталь конструкционная криогенная | Сталь конструкционная криогенная | [8 empty] | до 0.02 |  |  | до 0.02
963 | 1020 | 0Н9 | 0Н9 | сосуды и аппараты, работающие под давлением при температурах до -196°С |  |  |  | до 0.06 | 8.5 - 9.5 | 0.17 - 0.37 |  | 0.45 - 0.6 | [7 empty] | Сталь конструкционная криогенная | Сталь конструкционная криогенная | [8 empty] | до 0.02 |  |  | до 0.02
964 | 1021 | 0Н9А | 0Н9А | сосуды и аппараты, работающие при температурах до -196°С |  |  |  | до 0.06 | 8.5 - 9.5 | 0.17 - 0.37 | до 0.2 | 0.45 - 0.6 | [7 empty] | Сталь конструкционная криогенная | Сталь конструкционная криогенная | [8 empty] | до 0.02 |  |  | до 0.02
965 | 44 | 10Х14Г14Н4Т | 10Х14Г14Н4Т ( другое обозначение Х14Г14Н3Т ЭИ711 ) | для изготовления разнообразного сварного оборудования, работающего в средах химических производств слабой агрессивности, криогенной техники до —196°С, а также для использования в качестве жаростойкого и жаропрочного материала до 700 °С.; сталь аустенитного класса |  |  |  | до 0.1 | 2.8 - 4.5 | до 0.8 | 13 - 15 | 13 - 15 |  |  |  | 20Х13Н4Г9, 12Х18Н9Т, 12Х18Н10Т, 08Х18Н10Т |  |  |  | Сталь конструкционная криогенная | Сталь конструкционная криогенная |  |  | 5(С - 0.02)-0.6 Ti, остальное Fe | [5 empty] | до 0.035 |  |  | до 0.02
966 | 329 | 12Х18Н10Т | 12Х18Н10Т ( другое обозначение Х18Н10Т ) | детали, работающие до 600 °С. Сварные аппараты и сосуды, работающие в разбавленных растворах азотной, уксусной, фосфорной кислот, растворах щелочей и солей и другие детали, работающие под давлением при температуре от —196 до +600 °С, а при наличии агрессивных сред до +350 °С.; сталь аустенитного класса |  | до 0.3 |  | до 0.12 | 9 - 11 | до 0.8 | 17 - 19 | до 2 |  |  |  | 08Х18Г8Н2Т, 10Х14Г14Н4Т, 12Х17Г9АН4, 08Х22Н6Т, 08Х17Т, 15Х25Т, 12Х18Н9Т |  |  |  | Сталь конструкционная криогенная | Сталь конструкционная криогенная |  |  | (5 С - 0.8) Ti, остальное Fe | [5 empty] | до 0.035 |  |  | до 0.02
967 | 1006 | 11Х18М-ШД | 11Х18М-ШД | для изготовления подшипников качения, работающих в агрессивных средах |  |  |  | 1.1 - 1.2 |  | 0.53 - 0.95 | 16.5 - 18 | 0.5 - 1 | [7 empty] | Сталь конструкционная подшипниковая | Сталь конструкционная подшипниковая | [8 empty] | до 0.025 |  |  | до 0.015
968 | 3322 | 60ХФА | 60ХФА | для изготовления тяжелонагруженных деталей с высокой усталостной прочностью; пружин | Теплоустойчивость повышенная. Плохо воспринимает ударные нагрузки. Не используется для сварных конструкций. | до 0.25 |  | 0.55 - 0.65 | до 0.4 | 0.17 - 0.37 | 0.8 - 1.1 | 0.5 - 0.8 | [6 empty] | 0.1 - 0.2 | Сталь конструкционная подшипниковая | Сталь конструкционная подшипниковая | [8 empty] | до 0.035 |  |  | до 0.03
969 | 1007 | 8Х4В9Ф2-Ш | 8Х4В9Ф2-Ш | для изготовления подшипников качения, работающих в агрессивных средах |  |  |  | 0.7 - 0.8 |  | до 0.4 | 4 - 4.6 | до 0.4 | [6 empty] | 1.4 - 1.7 | Сталь конструкционная подшипниковая | Сталь конструкционная подшипниковая |  |  |  | 8.5 - 9.5 |  |  |  |  | до 0.03 |  |  | до 0.03
970 | 1825 | ШХ10 | ШХ10 | для изготовления плющеной ленты, предназначенной для производства витых роликов подшипников. |  | до 0.25 |  | 0.32 - 0.42 | до 0.2 | 0.17 - 0.37 | 0.8 - 1.2 | 0.4 - 0.7 | [7 empty] | Сталь конструкционная подшипниковая | Сталь конструкционная подшипниковая | [8 empty] | до 0.03 |  |  | до 0.03
971 | 2402 | ШХ15-ШД | ШХ15-ШД | Для изготовления прецизионных подшипников |  | до 0.25 |  | 0.95 - 1.05 | до 0.3 | 0.17 - 0.37 | 1.3 - 1.65 | 0.2 - 0.4 |  | до 0.01 | [5 empty] | Сталь конструкционная подшипниковая | Сталь конструкционная подшипниковая | [8 empty] | до 0.025 |  |  | до 0.01 | [9 empty] | до 0.0015
972 | 207 | ШХ15 | ШХ15 ( другое обозначение ШХ15-Ш ШХ15-В ) | шарики диаметром до 150 мм, ролики диаметром до 23 мм, кольца подшипников с толщиной стенки до 14 мм, втулки плунжеров, плунжеры, нагнетательные клапаны, корпуса распылителей, ролики толкателей и другие детали, от которых требуется высокая твердость, износостойкость и контактная прочность. | ШХ15 выплавлена в кислых мартеновских печах, ШХ15-Ш выплавлена методом электрошлакового переплава, ШХ15-В выплавлена в электродуговых печах с вакуумированием | до 0.25 |  | 0.95 - 1.05 | до 0.3 | 0.17 - 0.37 | 1.3 - 1.65 | 0.2 - 0.4 |  | до 0.01 |  | ШХ9, ШХ12, ШХ15СГ |  |  |  | Сталь конструкционная подшипниковая | Сталь конструкционная подшипниковая | [8 empty] | до 0.027 |  |  | до 0.02 | [9 empty] | до 0.0015
973 | 579 | ШХ20СГ | ШХ20СГ | для изготовления цельнокатаных колец; изделий, работающих в средах слабой агрессивности |  | до 0.25 |  | 0.9 - 1 | до 0.3 | 0.55 - 0.85 | 1.4 - 1.7 | 1.4 - 1.7 |  | до 0.01 | [5 empty] | Сталь конструкционная подшипниковая | Сталь конструкционная подшипниковая | [8 empty] | до 0.027 |  |  | до 0.02 | [9 empty] | до 0.0015
974 | 208 | ШХ15СГ | ШХ15СГ | крупногабаритные кольца шарико- и роликоподшипников со стенками толщиной более 20—30 мм, шарики диаметром более 50 мм; ролики диаметром более 35 мм. |  | до 0.25 |  | 0.95 - 1.05 | до 0.3 | 0.4 - 0.65 | 1.3 - 1.65 | 0.9 - 1.2 |  | до 0.01 |  | ХВГ, ШХ15, 9ХС, ХВСГ |  |  |  | Сталь конструкционная подшипниковая | Сталь конструкционная подшипниковая | [8 empty] | до 0.027 |  |  | до 0.02 | [9 empty] | до 0.0015
975 | 209 | ШХ4 | ШХ4 | кольца железнодорожных подшипников. |  | до 0.25 |  | 0.95 - 1.05 | до 0.3 | 0.15 - 0.3 | 0.35 - 0.5 | 0.15 - 0.3 |  | до 0.01 | [5 empty] | Сталь конструкционная подшипниковая | Сталь конструкционная подшипниковая | [8 empty] | до 0.027 |  |  | до 0.02 | [9 empty] | до 0.0015
976 | 2480 | 3К-7 | 3К-7 | Для производства холоднотянутой проволоки, применяемой для изготовления пружин, навиваемых в холодном состоянии и не подвергаемых закалке. |  | до 0.04 |  | 0.68 - 0.76 | до 0.05 | 0.17 - 0.37 | до 0.05 | 0.5 - 0.8 | [7 empty] | Сталь конструкционная рессорно-пружинная | Сталь конструкционная рессорно-пружинная | [8 empty] | до 0.02 |  |  | до 0.03
977 | 594 | 50ХГ | 50ХГ | рессоры автомашин, пружины подвижного состава железнодорожного транспорта |  | до 0.2 |  | 0.46 - 0.54 | до 0.25 | 0.17 - 0.37 | 0.9 - 1.2 | 0.7 - 1 | [7 empty] | Сталь конструкционная рессорно-пружинная | Сталь конструкционная рессорно-пружинная | [8 empty] | до 0.035 |  |  | до 0.035
978 | 595 | 50ХГА | 50ХГА | рессоры автомашин, пружины подвижного состава железнодорожного транспорта |  | до 0.2 |  | 0.47 - 0.52 | до 0.25 | 0.17 - 0.37 | 0.95 - 1.2 | 0.8 - 1 | [7 empty] | Сталь конструкционная рессорно-пружинная | Сталь конструкционная рессорно-пружинная | [8 empty] | до 0.025 |  |  | до 0.025
979 | 596 | 50ХГФА | 50ХГФА | пружины особо ответственного назначения, рессоры легковых автомобилей |  | до 0.2 |  | 0.48 - 0.55 | до 0.25 | 0.17 - 0.37 | 0.95 - 1.2 | 0.8 - 1 | [6 empty] | 0.15 - 0.25 | Сталь конструкционная рессорно-пружинная | Сталь конструкционная рессорно-пружинная | [8 empty] | до 0.025 |  |  | до 0.025
980 | 786 | 50ХСА | 50ХСА | пружины часовых механизмов, крупные пружины ответственного назначения |  | до 0.2 |  | 0.45 - 0.55 | до 0.25 | 0.8 - 1.2 | 0.9 - 1.2 | 0.3 - 0.5 | [7 empty] | Сталь конструкционная рессорно-пружинная | Сталь конструкционная рессорно-пружинная | [8 empty] | до 0.035 |  |  | до 0.035
981 | 271 | 50ХФА | 50ХФА | тяжелонагруженные ответственные детали, к которым предъявляются требования высокой усталостной прочности, пружины, работающие при температуре до 300°С и другие детали. |  | до 0.2 |  | 0.46 - 0.54 | до 0.25 | 0.17 - 0.37 | 0.8 - 1.1 | 0.5 - 0.8 |  |  |  | 60С2А, 50ХГФА, 9ХС |  |  | 0.1 - 0.2 | Сталь конструкционная рессорно-пружинная | Сталь конструкционная рессорно-пружинная | [8 empty] | до 0.025 |  |  | до 0.025
982 | 787 | 51ХФА | 51ХФА | проволока для изготовления пружин |  | до 0.2 |  | 0.47 - 0.55 | до 0.25 | 0.15 - 0.3 | 0.75 - 1.1 | 0.3 - 0.6 | [6 empty] | 0.15 - 0.25 | Сталь конструкционная рессорно-пружинная | Сталь конструкционная рессорно-пружинная | [8 empty] | до 0.025 |  |  | до 0.025
983 | 266 | 55С2 | 55С2 | пружины и рессоры, применяемые в автомобилестроении, тракторостроении, железнодорожном транспорте и других отраслях машиностроения. |  | до 0.2 |  | 0.52 - 0.6 | до 0.25 | 1.5 - 2 | до 0.3 | 0.6 - 0.9 |  |  |  | 50С2, 60С2, 35Х2АФ |  |  |  | Сталь конструкционная рессорно-пружинная | Сталь конструкционная рессорно-пружинная | [8 empty] | до 0.035 |  |  | до 0.035
984 | 592 | 55С2А | 55С2А | рессоры автомашин, пружины подвижного состава железнодорожного транспорта |  | до 0.2 |  | 0.53 - 0.58 | до 0.25 | 1.5 - 2 | до 0.3 | 0.6 - 0.9 | [7 empty] | Сталь конструкционная рессорно-пружинная | Сталь конструкционная рессорно-пружинная | [8 empty] | до 0.025 |  |  | до 0.025
985 | 597 | 55С2ГФ | 55С2ГФ | для изготовления пружин особо ответственного назначения, рессор автотранспорта |  | до 0.2 |  | 0.52 - 0.6 | до 0.25 | 1.5 - 2 | до 0.3 | 0.95 - 1.25 | [6 empty] | 0.1 - 0.15 | Сталь конструкционная рессорно-пружинная | Сталь конструкционная рессорно-пружинная | [8 empty] | до 0.035 |  |  | до 0.035
986 | 270 | 55ХГР | 55ХГР | для изготовления рессорной полосовой стали толщиной 3— 24 мм. |  | до 0.2 |  | 0.52 - 0.6 | до 0.25 | 0.17 - 0.37 | 0.9 - 1.2 | 0.9 - 1.2 | [7 empty] | Сталь конструкционная рессорно-пружинная | Сталь конструкционная рессорно-пружинная | [8 empty] | до 0.035 |  |  | до 0.035 |  | 0.001 - 0.003
987 | 259 | 60Г | 60Г | плоские и круглые пружины, рессоры, пружинные кольца и другие детали пружинного типа, от которых требуются высокие упругие свойства и износостойкость; бандажи, тормозные барабаны и ленты, скобы, втулки и другие детали общего и тяжелого машиностроения. |  | до 0.2 |  | 0.57 - 0.65 | до 0.25 | 0.17 - 0.37 | до 0.25 | 0.7 - 1 |  |  |  | 65Г |  |  |  | Сталь конструкционная рессорно-пружинная | Сталь конструкционная рессорно-пружинная | [8 empty] | до 0.035 |  |  | до 0.035
988 | 267 | 60С2 | 60С2 | тяжелонагруженные пружины, торсионные валы, пружинные кольца, цанги, фрикционные диски, шайбы пружинные. |  | до 0.2 |  | 0.57 - 0.65 | до 0.25 | 1.5 - 2 | до 0.3 | 0.6 - 0.9 |  |  |  | 55С2, 50ХФА |  |  |  | Сталь конструкционная рессорно-пружинная | Сталь конструкционная рессорно-пружинная | [8 empty] | до 0.035 |  |  | до 0.035
989 | 268 | 60С2А | 60С2А | тяжелонагруженные пружины, торсионные валы, пружинные кольца, цанги, фрикционные диски, шайбы Гровера и др. |  | до 0.2 |  | 0.58 - 0.63 | до 0.25 | 1.6 - 2 | до 0.3 | 0.6 - 0.9 |  |  |  | 60С2Н2А, 60С2Г, 50ХФА |  |  |  | Сталь конструкционная рессорно-пружинная | Сталь конструкционная рессорно-пружинная | [8 empty] | до 0.025 |  |  | до 0.025
990 | 593 | 60С2Г | 60С2Г | для изготовления автомобильных и тракторных рессор, пружин подвижного состава железнодорожного транспорта |  | до 0.2 |  | 0.55 - 0.65 | до 0.25 | 1.8 - 2.2 | до 0.3 | 0.7 - 1 | [7 empty] | Сталь конструкционная рессорно-пружинная | Сталь конструкционная рессорно-пружинная | [8 empty] | до 0.025 |  |  | до 0.025
991 | 272 | 60С2Н2А | 60С2Н2А | ответственные и тяжелонагруженные пружины и рессоры. |  | до 0.2 |  | 0.56 - 0.64 | 1.4 - 1.7 | 1.4 - 1.8 | до 0.3 | 0.4 - 0.7 |  |  |  | 60С2А, 60С2ХА |  |  |  | Сталь конструкционная рессорно-пружинная | Сталь конструкционная рессорно-пружинная | [8 empty] | до 0.025 |  |  | до 0.025
992 | 273 | 60С2ХА | 60С2ХА | для изготовления крупных высоконагруженных пружин и рессор ответственного назначения. |  | до 0.2 |  | 0.56 - 0.64 | до 0.25 | 1.4 - 1.8 | 0.7 - 1 | 0.4 - 0.7 |  |  |  | 60С2ХФА, 60С2Н2А |  |  |  | Сталь конструкционная рессорно-пружинная | Сталь конструкционная рессорно-пружинная | [8 empty] | до 0.025 |  |  | до 0.025
993 | 274 | 60С2ХФА | 60С2ХФА | ответственные и высоко нагруженные пружины и рессоры, изготовляемые из круглой калиброванной стали. |  | до 0.2 |  | 0.56 - 0.64 | до 0.25 | 1.4 - 1.8 | 0.9 - 1.2 | 0.4 - 0.7 |  |  |  | 60С2А, 60С2ХА, 9ХС, 60С2ВА |  |  | 0.1 - 0.2 | Сталь конструкционная рессорно-пружинная | Сталь конструкционная рессорно-пружинная | [8 empty] | до 0.025 |  |  | до 0.025
994 | 210 | 65 | 65 | рессоры, пружины и другие детали, от которых требуются повышенные прочностные и упругие свойства, износостойкость; детали, работающие в условиях трения при наличии высоких статических и вибрационных нагрузок. |  | до 0.2 |  | 0.62 - 0.7 | до 0.25 | 0.17 - 0.37 | до 0.25 | 0.5 - 0.8 |  |  |  | 60, 70 |  |  |  | Сталь конструкционная рессорно-пружинная | Сталь конструкционная рессорно-пружинная | [8 empty] | до 0.035 |  |  | до 0.035
995 | 265 | 65Г | 65Г | пружины, рессоры, упорные шайбы, тормозные ленты, фрикционные диски, шестерни, фланцы, корпусы подшипников, зажимные и подающие цанги и другие детали, к которым предъявляются требования повышенной износостойкости, и детали, работающие без ударных нагрузок. |  | до 0.2 |  | 0.62 - 0.7 | до 0.25 | 0.17 - 0.37 | до 0.25 | 0.9 - 1.2 |  |  |  | 70, У8А, 70Г, 60С2А, 9ХС, 50ХФА, 60С2, 55С2 |  |  |  | Сталь конструкционная рессорно-пружинная | Сталь конструкционная рессорно-пружинная | [8 empty] | до 0.035 |  |  | до 0.035
996 | 788 | 65ГА | 65ГА | термически обработанная проволока диаметром 1.2 - 5.5 мм для изготовления пружин |  | до 0.2 | до 0.08 | 0.65 - 0.7 | до 0.2 | 0.15 - 0.3 | до 0.15 | 0.7 - 1 | [7 empty] | Сталь конструкционная рессорно-пружинная | Сталь конструкционная рессорно-пружинная | [8 empty] | до 0.025 |  |  | до 0.025
997 | 275 | 65С2ВА | 65С2ВА ( другое обозначение 65С2ГВА ) | ответственные и высоконагруженные пружины и рессоры. |  | до 0.2 |  | 0.61 - 0.69 | до 0.25 | 1.5 - 2 | до 0.3 | 0.7 - 1 |  |  |  | 60С2А, 60С2ХА |  |  |  | Сталь конструкционная рессорно-пружинная | Сталь конструкционная рессорно-пружинная |  |  |  | 0.8 - 1.2 |  |  |  |  | до 0.025 |  |  | до 0.025
998 | 790 | 68А | 68А | термически обработанная проволока диаметром 1.2 - 5.5 мм для изготовления пружин |  | до 0.15 | до 0.05 | 0.65 - 0.7 | до 0.2 | 0.15 - 0.25 | до 0.12 | 0.4 - 0.55 | [7 empty] | Сталь конструкционная рессорно-пружинная | Сталь конструкционная рессорно-пружинная | [8 empty] | до 0.025 |  |  | до 0.025
999 | 789 | 68ГА | 68ГА | термически обработанная проволока диаметром 1.2 - 5.5 мм для изготовления пружин |  | до 0.15 | до 0.05 | 0.65 - 0.7 | до 0.2 | 0.15 - 0.25 | до 0.12 | 0.7 - 1 | [7 empty] | Сталь конструкционная рессорно-пружинная | Сталь конструкционная рессорно-пружинная | [8 empty] | до 0.025 |  |  | до 0.025
1000 | 591 | 70Г | 70Г | пружины механизмов и машин |  | до 0.2 |  | 0.67 - 0.75 | до 0.25 | 0.17 - 0.37 | до 0.25 | 0.9 - 1.2 | [7 empty] | Сталь конструкционная рессорно-пружинная | Сталь конструкционная рессорно-пружинная | [8 empty] | до 0.035 |  |  | до 0.035
1001 | 211 | 70 | 70 | рессоры, пружины и другие детали, от которых требуются повышенные прочностные и упругие свойства, а также износостойкость. |  | до 0.2 |  | 0.67 - 0.75 | до 0.25 | 0.17 - 0.37 | до 0.25 | 0.5 - 0.8 |  |  |  | 65Г |  |  |  | Сталь конструкционная рессорно-пружинная | Сталь конструкционная рессорно-пружинная | [8 empty] | до 0.035 |  |  | до 0.035
1002 | 1831 | 70Г2 | 70Г2 | для изготовления пружин различных машин и механизмов различных отраслей промышленности; ножей землеройных машин |  | до 0.3 |  | 0.65 - 0.75 | до 0.3 | 0.17 - 0.37 | до 0.3 | 1.4 - 1.8 | [7 empty] | Сталь конструкционная рессорно-пружинная | Сталь конструкционная рессорно-пружинная | [8 empty] | до 0.045 |  |  | до 0.045
1003 | 598 | 70С2ХА | 70С2ХА | пружины часовых механизмов, крупные пружины ответственного назначения |  | до 0.2 |  | 0.65 - 0.75 | до 0.25 | 1.4 - 1.7 | 0.2 - 0.4 | 0.4 - 0.6 | [7 empty] | Сталь конструкционная рессорно-пружинная | Сталь конструкционная рессорно-пружинная | [8 empty] | до 0.025 |  |  | до 0.025
1004 | 1828 | 70ХГФА | 70ХГФА | термически обработанная проволока диаметром 1.2 - 5.5 мм для изготовления пружин |  | до 0.15 | до 0.05 | 0.065 - 0.72 | до 0.2 | 0.15 - 0.3 | 0.3 - 0.5 | 0.5 - 0.8 | [6 empty] | 0.1 - 0.2 | Сталь конструкционная рессорно-пружинная | Сталь конструкционная рессорно-пружинная | [8 empty] | до 0.025 |  |  | до 0.025
1005 | 269 | 70С3А | 70С3А | тяжело нагруженные пружины ответственного назначения. |  | до 0.2 |  | 0.66 - 0.74 | до 0.25 | 2.4 - 2.8 | до 0.3 | 0.6 - 0.9 | [7 empty] | Сталь конструкционная рессорно-пружинная | Сталь конструкционная рессорно-пружинная | [8 empty] | до 0.025 |  |  | до 0.025
1006 | 590 | 80 | 80 | круглые и плоские пружины и другие детали, работающие в условиях трения и под действием вибрационных нагрузок |  | до 0.2 |  | 0.77 - 0.85 | до 0.25 | 0.17 - 0.37 | до 0.25 | 0.5 - 0.8 | [7 empty] | Сталь конструкционная рессорно-пружинная | Сталь конструкционная рессорно-пружинная | [8 empty] | до 0.035 |  |  | до 0.035
1007 | 212 | 75 | 75 | круглые и плоские пружины различных размеров, пружины клапанов двигателя автомобиля, пружины амортизаторов, рессоры, замковые шайбы, диски сцепления, эксцентрики, шпиндели, регулировочные прокладки и другие детали, работающие в условиях трения и под действием статических и вибрационных нагрузок. |  | до 0.2 |  | 0.72 - 0.8 | до 0.25 | 0.17 - 0.37 | до 0.25 | 0.5 - 0.8 |  |  |  | 70, 80, 85 |  |  |  | Сталь конструкционная рессорно-пружинная | Сталь конструкционная рессорно-пружинная | [8 empty] | до 0.035 |  |  | до 0.035
1008 | 2715 | SH | SH | Для изготовления механических пружин, подвергаемых статической и динамической нагрузкам |  |  |  | 0.46 - 1.04 |  | 0.07 - 0.38 |  | 0.24 - 1.56 | [7 empty] | Сталь конструкционная рессорно-пружинная | Сталь конструкционная рессорно-пружинная | [8 empty] | до 0.048 |  |  | до 0.048
1009 | 213 | 85 | 85 | пружины, фрикционные диски и другие детали, к которым предъявляются требования высоких прочностных и упругих свойств и износостойкости. |  | до 0.2 |  | 0.82 - 0.9 | до 0.25 | 0.17 - 0.37 | до 0.25 | 0.5 - 0.8 |  |  |  | 70, 75, 80 |  |  |  | Сталь конструкционная рессорно-пружинная | Сталь конструкционная рессорно-пружинная | [8 empty] | до 0.035 |  |  | до 0.035
1010 | 2713 | SL | SL | Для изготовления механических пружин, подвергаемых статической и динамической нагрузкам |  |  |  | 0.36 - 0.89 |  | 0.07 - 0.38 |  | 0.24 - 1.56 | [7 empty] | Сталь конструкционная рессорно-пружинная | Сталь конструкционная рессорно-пружинная | [8 empty] | до 0.048 |  |  | до 0.048
1011 | 2714 | SM | SM | Для изготовления механических пружин, подвергаемых статической и динамической нагрузкам |  |  |  | 0.36 - 0.89 |  | 0.07 - 0.38 |  | 0.24 - 1.56 | [7 empty] | Сталь конструкционная рессорно-пружинная | Сталь конструкционная рессорно-пружинная | [8 empty] | до 0.048 |  |  | до 0.048
1012 | 2717 | ДН | ДН | Для изготовления механических пружин, подвергаемых статической и динамической нагрузкам |  |  |  | 0.46 - 1.04 |  | 0.07 - 0.38 |  | 0.24 - 1.56 | [7 empty] | Сталь конструкционная рессорно-пружинная | Сталь конструкционная рессорно-пружинная | [8 empty] | до 0.038 |  |  | до 0.038
1013 | 2716 | ДМ | ДМ | Для изготовления механических пружин, подвергаемых статической и динамической нагрузкам |  |  |  | 0.46 - 1.04 |  | 0.07 - 0.38 |  | 0.24 - 1.56 | [7 empty] | Сталь конструкционная рессорно-пружинная | Сталь конструкционная рессорно-пружинная | [8 empty] | до 0.038 |  |  | до 0.038
1014 | 2481 | КТ-2 | КТ-2 | Для производства холоднотянутой проволоки, применяемой для изготовления пружин, навиваемых в холодном состоянии и не подвергаемых закалке |  | до 0.1 |  | 0.86 - 0.91 | до 0.05 | 0.17 - 0.37 | до 0.05 | 0.2 - 0.4 | [7 empty] | Сталь конструкционная рессорно-пружинная | Сталь конструкционная рессорно-пружинная | [8 empty] | до 0.02 |  |  | до 0.02
1015 | 411 | А11 | А11 | Болты, гайки, обрабатываемые резанием. В автомобилестроении - вилки включения сцепления, цепи. | Углеродистая сернистая сталь | до 0.25 |  | 0.07 - 0.15 | до 0.25 | до 0.1 | до 0.25 | 0.8 - 1.2 | [7 empty] | Сталь конструкционная повышенной обрабатываемости резанием | Сталь конструкционная повышенной обрабатываемости резанием | [8 empty] | 0.06 - 0.12 |  |  | 0.15 - 0.25
1016 | 111 | А12 | А12 | Оси, валики, втулки, зубчатые колеса, шестерни, пальцы, винты, болты и другие малонагруженные мелкие детали сложной формы, обрабатываемые на станках-автоматах, и к которым предъявляются повышенные требования по качеству поверхности и точности размеров. | Углеродистая сернистая сталь. По ГОСТ 1414-75 прокат из стали А12 не допускается к применению во вновь создаваемой и модернизируемой технике | до 0.25 |  | 0.08 - 0.16 |  | 0.15 - 0.35 |  | 0.7 - 1.1 |  |  |  | А20 |  |  |  | Сталь конструкционная повышенной обрабатываемости резанием | Сталь конструкционная повышенной обрабатываемости резанием | [8 empty] | 0.08 - 0.15 |  |  | 0.08 - 0.2
1017 | 3091 | А15Х | А15Х | изготовление холоднокатаных труб |  |  |  | до 0.15 |  |  | 0.9 - 1.2 | [8 empty] | Сталь конструкционная повышенной обрабатываемости резанием | Сталь конструкционная повышенной обрабатываемости резанием | до 0.1 | [10 empty] | до 0.04 | [6 empty] | до 0.1 | [10 empty] | до 0.02 |  |  |  | до 0.1
1018 | 112 | А20 | А20 | Мелкие детали машин и приборов, малонагруженные детали сложной конфигурации, к которым предъявляются требования высокой точности размеров и качества поверхности, после цементации и цианирования — малонагруженные детали, к которым предъявляются требования износостойкости и повышенного качества поверхности. | Углеродистая сернистая сталь | до 0.25 |  | 0.17 - 0.25 |  | 0.15 - 0.35 |  | 0.7 - 1 |  |  |  | А12 |  |  |  | Сталь конструкционная повышенной обрабатываемости резанием | Сталь конструкционная повышенной обрабатываемости резанием | [8 empty] | до 0.06 |  |  | 0.08 - 0.15
1019 | 113 | А30 | А30 | Детали сложной формы, обрабатываемые на станках-автоматах, и детали, к которым предъявляются повышенные требования к качеству поверхности, работающие при повышенных напряжениях и давлениях (оси, валики, втулки, кольца, шестерни, пальцы, винты, болты, гайки). | Углеродистая сернистая сталь | до 0.25 |  | 0.26 - 0.35 |  | 0.15 - 0.35 |  | 0.7 - 1 |  |  |  | А40, А40Г |  |  |  | Сталь конструкционная повышенной обрабатываемости резанием | Сталь конструкционная повышенной обрабатываемости резанием | [8 empty] | до 0.06 |  |  | 0.08 - 0.15
1020 | 412 | А35 | А35 | Детали сложной формы, обрабатываемые на станках-автоматах, и детали, к которым предъявляются повышенные требования к качеству поверхности, работающие при повышенных напряжениях и давлениях (оси, валики, втулки, кольца, шестерни, пальцы, винты, болты, гайки). | Углеродистая сернистая сталь | до 0.25 |  | 0.32 - 0.4 |  | 0.15 - 0.35 |  | 0.7 - 1 | [7 empty] | Сталь конструкционная повышенной обрабатываемости резанием | Сталь конструкционная повышенной обрабатываемости резанием | [8 empty] | до 0.06 |  |  | 0.08 - 0.15
1021 | 657 | А35Е | А35Е | для молотовых штампов, бандажей и матриц |  | до 0.25 |  | 0.32 - 0.4 | до 0.25 | 0.17 - 0.37 | до 0.25 | 0.5 - 0.8 | [7 empty] | Сталь конструкционная повышенной обрабатываемости резанием | Сталь конструкционная повышенной обрабатываемости резанием | [8 empty] | до 0.04 |  |  | 0.06 - 0.12 | [21 empty] | 0.04 - 0.1
1022 | 114 | А40Г | А40Г | Детали сложной формы, обрабатываемые на станках-автоматах, и детали, к которым предъявляются повышенные требования к чистоте, поверхности, работающие при повышенных напряжениях и давлениях: оси, валики, втулки, кольца, шестерни, пальцы, винты, болты, гайки, ходовые винты. | Сернистомарганцовистая сталь | до 0.25 |  | 0.37 - 0.45 |  | 0.15 - 0.35 |  | 1.2 - 1.55 | [7 empty] | Сталь конструкционная повышенной обрабатываемости резанием | Сталь конструкционная повышенной обрабатываемости резанием | [8 empty] | до 0.05 |  |  | 0.18 - 0.3
1023 | 659 | А40ХЕ | А40ХЕ | Для молотовых штампов, бандажей и матриц |  | до 0.3 |  | 0.36 - 0.44 | до 0.3 | 0.17 - 0.37 | 0.8 - 1.1 | 0.5 - 0.8 | [7 empty] | Сталь конструкционная повышенной обрабатываемости резанием | Сталь конструкционная повышенной обрабатываемости резанием | [8 empty] | до 0.035 |  |  | 0.06 - 0.12 | [21 empty] | 0.04 - 0.1
1024 | 1001 | АС11 | АС11 | Болты, гайки, обрабатываемые резанием. В автомобилестроении - вилки включения сцепления, цепи. |  |  |  | 0.07 - 0.15 |  | до 0.1 |  | 0.8 - 1.1 | [7 empty] | Сталь конструкционная повышенной обрабатываемости резанием | Сталь конструкционная повышенной обрабатываемости резанием | 0.15 - 0.3 | [7 empty] | до 0.1 |  |  | 0.15 - 0.25
1025 | 658 | А45Е | А45Е | Для молотовых штампов, бандажей и матриц |  | до 0.25 |  | 0.42 - 0.5 | до 0.25 | 0.17 - 0.37 | до 0.25 | 0.5 - 0.8 | [7 empty] | Сталь конструкционная повышенной обрабатываемости резанием | Сталь конструкционная повышенной обрабатываемости резанием | [8 empty] | до 0.04 |  |  | 0.06 - 0.12 | [21 empty] | 0.04 - 0.1
1026 | 663 | АС12ХН | АС12ХН | В автомобилестроении - рычаги переключения передач, храповики коленчатого вала, фланцы масляного насоса, тяги, гайки, муфты | Легированная свинецсодержащая сталь | до 0.3 |  | 0.09 - 0.15 | 0.5 - 0.8 | 0.17 - 0.37 | 0.4 - 0.7 | 0.3 - 0.6 | [7 empty] | Сталь конструкционная повышенной обрабатываемости резанием | Сталь конструкционная повышенной обрабатываемости резанием | 0.15 - 0.3 |  | S+P | [5 empty] | до 0.035 |  |  | до 0.035
1027 | 660 | АС14 | АС14 | Для изготовления паропроводных и пароперегревательных труб установок сверхвысокого давления с длительным сроком службы при температурах до +700 °С; фасонных профилей высокой точности | Сернистомарганцовистая свинецсодержащая сталь | до 0.25 |  | 0.1 - 0.17 | до 0.25 | до 0.12 | до 0.25 | 1 - 1.3 | [7 empty] | Сталь конструкционная повышенной обрабатываемости резанием | Сталь конструкционная повышенной обрабатываемости резанием | 0.15 - 0.3 | [7 empty] | до 0.1 |  |  | 0.15 - 0.3
1028 | 664 | АС14ХГН | АС14ХГН | В автомобилестроении - оси сателлитов дифференциала,скользящие муфты синхронизатора, ступицы | Легированная свинецсодержащая сталь | до 0.3 |  | 0.13 - 0.18 | 0.8 - 1.1 | 0.17 - 0.37 | 0.8 - 1.1 | 0.7 - 1 |  |  |  |  | до 0.1 |  |  | Сталь конструкционная повышенной обрабатываемости резанием | Сталь конструкционная повышенной обрабатываемости резанием | 0.15 - 0.3 |  | S+P | [5 empty] | до 0.035 |  |  | до 0.035
1029 | 665 | АС19ХГН | АС19ХГН | В автомобилестроении - детали типа промежуточного зубчатого колеса заднего хода, втулки зубчатого колеса вторичного вала коробки передач | Легированная свинецсодержащая сталь | до 0.3 |  | 0.16 - 0.21 | 0.8 - 1.1 | 0.17 - 0.37 | 0.8 - 1.1 | 0.7 - 1.1 |  |  |  |  | до 0.1 |  |  | Сталь конструкционная повышенной обрабатываемости резанием | Сталь конструкционная повышенной обрабатываемости резанием | 0.15 - 0.3 |  | S+P | [5 empty] | до 0.035 |  |  | до 0.035
1030 | 666 | АС20ХГНМ | АС20ХГНМ | В автомобилестроении - венцы зубчатые синхронизаторов первичного вала коробки передач | Легированная свинецсодержащая сталь | до 0.3 |  | 0.18 - 0.23 | 0.4 - 0.7 | 0.17 - 0.37 | 0.4 - 0.7 | 0.7 - 1.1 |  |  |  |  | 0.15 - 0.25 |  |  | Сталь конструкционная повышенной обрабатываемости резанием | Сталь конструкционная повышенной обрабатываемости резанием | 0.15 - 0.3 |  | S+P | [5 empty] | до 0.035 |  |  | до 0.035
1031 | 667 | АС30ХМ | АС30ХМ | В автомобилестроении - червяки рулевого управления | Легированная свинецсодержащая сталь | до 0.3 |  | 0.27 - 0.33 | до 0.3 | 0.17 - 0.37 | 0.8 - 1.1 | 0.4 - 0.7 |  |  |  |  | 0.15 - 0.25 |  |  | Сталь конструкционная повышенной обрабатываемости резанием | Сталь конструкционная повышенной обрабатываемости резанием | 0.15 - 0.3 |  | S+P | [5 empty] | до 0.035 |  |  | до 0.035
1032 | 661 | АС35Г2 | АС35Г2 | В автомобилестроении - валики масляного насоса | Сернистомарганцовистая свинецсодержащая сталь | до 0.25 |  | 0.32 - 0.39 | до 0.25 | 0.17 - 0.37 | до 0.25 | 1.35 - 1.65 | [7 empty] | Сталь конструкционная повышенной обрабатываемости резанием | Сталь конструкционная повышенной обрабатываемости резанием | 0.15 - 0.3 | [7 empty] | до 0.04 |  |  | 0.08 - 0.13
1033 | 668 | АС38ХГМ | АС38ХГМ | В автомобилестроении - кольца запорного подшипника полуоси | Легированная свинецсодержащая сталь | до 0.3 |  | 0.34 - 0.4 | до 0.3 | 0.17 - 0.37 | 0.8 - 1.1 | 0.6 - 0.9 |  |  |  |  | 0.15 - 0.25 |  |  | Сталь конструкционная повышенной обрабатываемости резанием | Сталь конструкционная повышенной обрабатываемости резанием | 0.15 - 0.3 |  | S+P | [5 empty] | до 0.035 |  |  | до 0.03
1034 | 656 | АС40 | АС40 | Для изготовления молотовых штампов, бандажей и матриц | Углеродистая свинецсодержащая сталь | до 0.25 |  | 0.37 - 0.45 | до 0.25 | 0.17 - 0.37 | до 0.25 | 0.5 - 0.8 | [7 empty] | Сталь конструкционная повышенной обрабатываемости резанием | Сталь конструкционная повышенной обрабатываемости резанием | 0.15 - 0.3 | [7 empty] | до 0.04 |  |  | до 0.04
1035 | 1914 | АС40Х | АС40Х | Для изготовления деталей автомобилестроения | Легированная свинецсодержащая сталь | до 0.3 |  | 0.36 - 0.44 | до 0.3 | 0.17 - 0.37 | 0.8 - 1.1 | 0.6 - 0.9 | [7 empty] | Сталь конструкционная повышенной обрабатываемости резанием | Сталь конструкционная повышенной обрабатываемости резанием | 0.15 - 0.3 |  | S+P | [5 empty] | до 0.035 |  |  | до 0.035
1036 | 669 | АС40ХГНМ | АС40ХГНМ | В автомобилестроении - ролики вала и сошки плунжера, натяжитель цепи толкателя привода бензинового насоса | Легированная свинецсодержащая сталь | до 0.3 |  | 0.37 - 0.43 | 0.7 - 1.1 | 0.17 - 0.37 | 0.6 - 0.9 | 0.5 - 0.8 |  |  |  |  | 0.15 - 0.25 |  |  | Сталь конструкционная повышенной обрабатываемости резанием | Сталь конструкционная повышенной обрабатываемости резанием | 0.15 - 0.3 |  | S+P | [5 empty] | до 0.035 |  |  | до 0.03
1037 | 662 | АС45Г2 | АС45Г2 | Для изготовления валиков масляных насосов в автомобилестроении | Сернистомарганцовистая свинецсодержащая сталь | до 0.25 |  | 0.4 - 0.48 |  | до 0.15 |  | 1.35 - 1.65 | [7 empty] | Сталь конструкционная повышенной обрабатываемости резанием | Сталь конструкционная повышенной обрабатываемости резанием | 0.15 - 0.35 | [7 empty] | до 0.04 |  |  | 0.24 - 0.35
1038 | 796 | АСЦ30ХМ | АСЦ30ХМ | червяки рулевого управления автомобиля |  |  |  | 0.29 - 0.33 | 0.09 - 0.13 | 0.27 - 0.33 | 0.9 - 1 | 0.6 - 0.7 |  |  |  |  | 0.2 - 0.25 |  |  | Сталь конструкционная повышенной обрабатываемости резанием | Сталь конструкционная повышенной обрабатываемости резанием | [8 empty] | 0.012 - 0.017 |  |  | 0.028 - 0.05 | [10 empty] | 0.001 - 0.003
1039 | 795 | АЦ20ХГНМ | АЦ20ХГНМ | шестерни и коробки перемены передая автомобиля |  |  |  | 0.19 - 0.24 | 0.5 - 0.6 | 0.23 - 0.34 | 0.4 - 0.6 | 0.7 - 0.85 |  |  |  |  | 0.17 - 0.2 |  |  | Сталь конструкционная повышенной обрабатываемости резанием | Сталь конструкционная повышенной обрабатываемости резанием | [8 empty] | 0.013 - 0.028 |  |  | 0.042 - 0.07 | [10 empty] | 0.002 - 0.007
1040 | 1486 | Н12К12М10ТЮ | Н12К12М10ТЮ | для изделий с высокой прочностью при достаточной пластичности и вязкости, высоким сопротивлением малым пластическим деформациям,хрупкому и усталостному разрушению, применяемых в машиностроении, приборостроении и инструментальной промышленности; сталь мартенситно-стареющая |  |  | 1 - 1 |  | 12 - 12 |  |  |  |  | 0.8 - 0.8 |  |  | 10 - 10 |  |  | Сталь конструкционная высокопрочная высоколегированная | Сталь конструкционная высокопрочная высоколегированная | [5 empty] | 12 - 12
1041 | 1492 | Н12К12М7В7 | Н12К12М7В7 | для изделий с высокой прочностью при достаточной пластичности и вязкости, высоким сопротивлением малым пластическим деформациям,хрупкому и усталостному разрушению, применяемых в машиностроении, приборостроении и инструментальной промышленности; сталь мартенситно-стареющая |  |  |  |  | 12 - 12 | [7 empty] | 7.8 - 7.8 |  |  | Сталь конструкционная высокопрочная высоколегированная | Сталь конструкционная высокопрочная высоколегированная |  |  |  | 6.7 - 6.7 |  | 12 - 12
1042 | 1487 | Н12К15М10 | Н12К15М10 | для изделий с высокой прочностью при достаточной пластичности и вязкости, высоким сопротивлением малым пластическим деформациям,хрупкому и усталостному разрушению, применяемых в машиностроении, приборостроении и инструментальной промышленности; сталь мартенситно-стареющая |  |  |  |  | 12 - 12 | [7 empty] | 10 - 10 |  |  | Сталь конструкционная высокопрочная высоколегированная | Сталь конструкционная высокопрочная высоколегированная | [5 empty] | 15 - 15
1043 | 1490 | Н12К16М12 | Н12К16М12 | для изделий с высокой прочностью при достаточной пластичности и вязкости, высоким сопротивлением малым пластическим деформациям,хрупкому и усталостному разрушению, применяемых в машиностроении, приборостроении и инструментальной промышленности; сталь мартенситно-стареющая |  |  |  |  | 12 - 12 | [5 empty] | 60 - 60 |  | 12 - 12 |  |  | Сталь конструкционная высокопрочная высоколегированная | Сталь конструкционная высокопрочная высоколегированная | [5 empty] | 16 - 16
1044 | 1474 | Н12К8М3Г2 | Н12К8М3Г2 | для изделий с высокой прочностью при достаточной пластичности и вязкости, высоким сопротивлением малым пластическим деформациям,хрупкому и усталостному разрушению, применяемых в машиностроении, приборостроении и инструментальной промышленности; сталь мартенситно-стареющая |  |  |  |  | 12 - 12 |  |  | 2 - 2 |  |  |  |  | 3 - 3 |  |  | Сталь конструкционная высокопрочная высоколегированная | Сталь конструкционная высокопрочная высоколегированная | [5 empty] | 8 - 8
1045 | 1475 | Н12К8М4Г2 | Н12К8М4Г2 | для изделий с высокой прочностью при достаточной пластичности и вязкости, высоким сопротивлением малым пластическим деформациям,хрупкому и усталостному разрушению, применяемых в машиностроении, приборостроении и инструментальной промышленности; сталь мартенситно-стареющая |  |  |  |  | 12 - 12 |  |  | 2.3 - 2.3 |  |  |  |  | 4 - 4 |  |  | Сталь конструкционная высокопрочная высоколегированная | Сталь конструкционная высокопрочная высоколегированная | [5 empty] | 8 - 8
1046 | 1488 | Н13К15М10 | Н13К15М10 | для изделий с высокой прочностью при достаточной пластичности и вязкости, высоким сопротивлением малым пластическим деформациям,хрупкому и усталостному разрушению, применяемых в машиностроении, приборостроении и инструментальной промышленности; сталь мартенситно-стареющая |  |  |  |  | 13 - 13 | [7 empty] | 10 - 10 |  |  | Сталь конструкционная высокопрочная высоколегированная | Сталь конструкционная высокопрочная высоколегированная | [5 empty] | 15 - 15
1047 | 1472 | Н15К9М5ТЮ | Н15К9М5ТЮ | для изделий с высокой прочностью при достаточной пластичности и вязкости, высоким сопротивлением малым пластическим деформациям,хрупкому и усталостному разрушению, применяемых в машиностроении, приборостроении и инструментальной промышленности; сталь мартенситно-стареющая |  |  | 0.9 - 0.9 |  | 15 - 15 |  |  |  |  | 0.7 - 0.7 |  |  | 5 - 5 |  |  | Сталь конструкционная высокопрочная высоколегированная | Сталь конструкционная высокопрочная высоколегированная | [5 empty] | 9 - 9
1048 | 1489 | Н13К16М10 | Н13К16М10 | для изделий с высокой прочностью при достаточной пластичности и вязкости, высоким сопротивлением малым пластическим деформациям,хрупкому и усталостному разрушению, применяемых в машиностроении, приборостроении и инструментальной промышленности; сталь мартенситно-стареющая |  |  |  |  | 13 - 13 | [5 empty] | 60 - 60 |  | 11 - 11 |  |  | Сталь конструкционная высокопрочная высоколегированная | Сталь конструкционная высокопрочная высоколегированная | [5 empty] | 16 - 16
1049 | 1493 | Н16К15В9М2 | Н16К15В9М2 | для изделий с высокой прочностью при достаточной пластичности и вязкости, высоким сопротивлением малым пластическим деформациям,хрупкому и усталостному разрушению, применяемых в машиностроении, приборостроении и инструментальной промышленности; сталь мартенситно-стареющая |  |  |  |  | 16 - 16 | [5 empty] | 58 - 58 |  | 2 - 2 |  |  | Сталь конструкционная высокопрочная высоколегированная | Сталь конструкционная высокопрочная высоколегированная |  |  |  | 9 - 9 |  | 15 - 15
1050 | 1473 | Н16К4М5Т2Ю | Н16К4М5Т2Ю | для изделий с высокой прочностью при достаточной пластичности и вязкости, высоким сопротивлением малым пластическим деформациям,хрупкому и усталостному разрушению, применяемых в машиностроении, приборостроении и инструментальной промышленности; сталь мартенситно-стареющая |  |  | 0.3 - 0.3 |  | 16 - 16 |  |  |  |  | 2 - 2 |  |  | 4.5 - 4.5 |  |  | Сталь конструкционная высокопрочная высоколегированная | Сталь конструкционная высокопрочная высоколегированная | [5 empty] | 4.5 - 4.5
1051 | 1478 | Н16К11М3Т2 | Н16К11М3Т2 | для изделий с высокой прочностью при достаточной пластичности и вязкости, высоким сопротивлением малым пластическим деформациям,хрупкому и усталостному разрушению, применяемых в машиностроении, приборостроении и инструментальной промышленности; сталь мартенситно-стареющая |  |  |  |  | 16 - 16 |  |  |  |  | 1.6 - 1.6 |  |  | 3 - 3 |  |  | Сталь конструкционная высокопрочная высоколегированная | Сталь конструкционная высокопрочная высоколегированная | [5 empty] | 11 - 11
1052 | 1485 | Н17К10М2В10Т | Н17К10М2В10Т | для изделий с высокой прочностью при достаточной пластичности и вязкости, высоким сопротивлением малым пластическим деформациям,хрупкому и усталостному разрушению, применяемых в машиностроении, приборостроении и инструментальной промышленности; сталь мартенситно-стареющая |  |  |  |  | 17 - 17 |  |  |  |  | 0.7 - 0.7 |  |  | 1.5 - 1.5 |  |  | Сталь конструкционная высокопрочная высоколегированная | Сталь конструкционная высокопрочная высоколегированная |  |  |  | 10 - 10 |  | 10 - 10
1053 | 1479 | Н17К11М4Т2Ю | Н17К11М4Т2Ю | для изделий с высокой прочностью при достаточной пластичности и вязкости, высоким сопротивлением малым пластическим деформациям,хрупкому и усталостному разрушению, применяемых в машиностроении, приборостроении и инструментальной промышленности; сталь мартенситно-стареющая |  |  | 1 - 1 |  | 17 - 17 |  |  |  |  | 1.8 - 1.8 |  |  | 4.5 - 4.5 |  |  | Сталь конструкционная высокопрочная высоколегированная | Сталь конструкционная высокопрочная высоколегированная | [5 empty] | 11 - 11
1054 | 1481 | Н17К12М5Т | Н17К12М5Т | для изделий с высокой прочностью при достаточной пластичности и вязкости, высоким сопротивлением малым пластическим деформациям,хрупкому и усталостному разрушению, применяемых в машиностроении, приборостроении и инструментальной промышленности; сталь мартенситно-стареющая |  |  |  |  | 17 - 17 |  |  |  |  | 1 - 1 |  |  | 5 - 5 |  |  | Сталь конструкционная высокопрочная высоколегированная | Сталь конструкционная высокопрочная высоколегированная | [5 empty] | 12 - 12
1055 | 1480 | Н18К12М3Т2 | Н18К12М3Т2 | для изделий с высокой прочностью при достаточной пластичности и вязкости, высоким сопротивлением малым пластическим деформациям,хрупкому и усталостному разрушению, применяемых в машиностроении, приборостроении и инструментальной промышленности; сталь мартенситно-стареющая |  |  |  |  | 18 - 18 |  |  |  |  | 1.4 - 1.4 |  |  | 3 - 3 |  |  | Сталь конструкционная высокопрочная высоколегированная | Сталь конструкционная высокопрочная высоколегированная | [5 empty] | 12 - 12
1056 | 1482 | Н18К12М4Т2 | Н18К12М4Т2 | для изделий с высокой прочностью при достаточной пластичности и вязкости, высоким сопротивлением малым пластическим деформациям,хрупкому и усталостному разрушению, применяемых в машиностроении, приборостроении и инструментальной промышленности; сталь мартенситно-стареющая |  |  |  |  | 18 - 18 |  |  |  |  | 2 - 2 |  |  | 4 - 4 |  |  | Сталь конструкционная высокопрочная высоколегированная | Сталь конструкционная высокопрочная высоколегированная | [5 empty] | 12 - 12
1057 | 1309 | Н18К3М4Т | Н18К3М4Т | для изделий с высокой прочностью при достаточной пластичности и вязкости, высоким сопротивлением малым пластическим деформациям,хрупкому и усталостному разрушению, применяемых в машиностроении, приборостроении и инструментальной промышленности; сталь мартенситно-стареющая |  |  |  |  | 18 - 18 |  |  |  |  | 0.26 - 0.26 |  |  | 4.2 - 4.2 |  |  | Сталь конструкционная высокопрочная высоколегированная | Сталь конструкционная высокопрочная высоколегированная | [5 empty] | 3.2 - 3.2
1058 | 1484 | Н18К4М7ТС | Н18К4М7ТС | для изделий с высокой прочностью при достаточной пластичности и вязкости, высоким сопротивлением малым пластическим деформациям,хрупкому и усталостному разрушению, применяемых в машиностроении, приборостроении и инструментальной промышленности; сталь мартенситно-стареющая |  |  |  |  | 18 - 18 | 0.7 - 0.7 |  |  |  | 0.6 - 0.6 |  |  | 7.7 - 7.7 |  |  | Сталь конструкционная высокопрочная высоколегированная | Сталь конструкционная высокопрочная высоколегированная | [5 empty] | 4.5 - 4.5
1059 | 1483 | Н18К14М5Т | Н18К14М5Т | для изделий с высокой прочностью при достаточной пластичности и вязкости, высоким сопротивлением малым пластическим деформациям,хрупкому и усталостному разрушению, применяемых в машиностроении, приборостроении и инструментальной промышленности; сталь мартенситно-стареющая |  |  |  |  | 18 - 18 |  |  |  |  | 1.5 - 1.5 |  |  | 5 - 5 |  |  | Сталь конструкционная высокопрочная высоколегированная | Сталь конструкционная высокопрочная высоколегированная | [5 empty] | 14 - 14
1060 | 1468 | Н18К7М5Т | Н18К7М5Т | для изделий с высокой прочностью при достаточной пластичности и вязкости, высоким сопротивлением малым пластическим деформациям,хрупкому и усталостному разрушению, применяемых в машиностроении, приборостроении и инструментальной промышленности; сталь мартенситно-стареющая |  |  |  |  | 18 - 18 |  |  |  |  | 0.5 - 0.5 |  |  | 5.5 - 5.5 |  |  | Сталь конструкционная высокопрочная высоколегированная | Сталь конструкционная высокопрочная высоколегированная | [5 empty] | 7 - 7
1061 | 1469 | Н18К8М3Т | Н18К8М3Т | для изделий с высокой прочностью при достаточной пластичности и вязкости, высоким сопротивлением малым пластическим деформациям,хрупкому и усталостному разрушению, применяемых в машиностроении, приборостроении и инструментальной промышленности; сталь мартенситно-стареющая |  |  |  |  | 18 - 18 |  |  |  |  | 0.2 - 0.2 |  |  | 3 - 3 |  |  | Сталь конструкционная высокопрочная высоколегированная | Сталь конструкционная высокопрочная высоколегированная | [5 empty] | 8 - 8
1062 | 1470 | Н18К8М5Т | Н18К8М5Т | для изделий с высокой прочностью при достаточной пластичности и вязкости, высоким сопротивлением малым пластическим деформациям,хрупкому и усталостному разрушению, применяемых в машиностроении, приборостроении и инструментальной промышленности; сталь мартенситно-стареющая |  |  |  |  | 18 - 18 |  |  |  |  | 0.5 - 0.5 |  |  | 5 - 5 |  |  | Сталь конструкционная высокопрочная высоколегированная | Сталь конструкционная высокопрочная высоколегированная | [5 empty] | 8 - 8
1063 | 1471 | Н18К9М5Т | Н18К9М5Т | для изделий с высокой прочностью при достаточной пластичности и вязкости, высоким сопротивлением малым пластическим деформациям,хрупкому и усталостному разрушению, применяемых в машиностроении, приборостроении и инструментальной промышленности; сталь мартенситно-стареющая |  |  |  |  | 18 - 18 |  |  |  |  | 0.5 - 0.5 |  |  | 5 - 5 |  |  | Сталь конструкционная высокопрочная высоколегированная | Сталь конструкционная высокопрочная высоколегированная | [5 empty] | 9 - 9
1064 | 1476 | Н18Ф6М3 | Н18Ф6М3 | для изделий с высокой прочностью при достаточной пластичности и вязкости, высоким сопротивлением малым пластическим деформациям,хрупкому и усталостному разрушению, применяемых в машиностроении, приборостроении и инструментальной промышленности; сталь мартенситно-стареющая |  |  |  |  | 18 - 18 | [7 empty] | 3 - 3 |  | 6 - 6 | Сталь конструкционная высокопрочная высоколегированная | Сталь конструкционная высокопрочная высоколегированная
1065 | 1477 | Н18Ф6М6 | Н18Ф6М6 | для изделий с высокой прочностью при достаточной пластичности и вязкости, высоким сопротивлением малым пластическим деформациям,хрупкому и усталостному разрушению, применяемых в машиностроении, приборостроении и инструментальной промышленности; сталь мартенситно-стареющая |  |  |  |  | 18 - 18 | [7 empty] | 6 - 6 |  | 6 - 6 | Сталь конструкционная высокопрочная высоколегированная | Сталь конструкционная высокопрочная высоколегированная
1066 | 1491 | Н8К18М14 | Н8К18М14 | для изделий с высокой прочностью при достаточной пластичности и вязкости, высоким сопротивлением малым пластическим деформациям,хрупкому и усталостному разрушению, применяемых в машиностроении, приборостроении и инструментальной промышленности; сталь мартенситно-стареющая |  |  |  |  | 8 - 8 | [5 empty] | 60 - 60 |  | 14 - 14 |  |  | Сталь конструкционная высокопрочная высоколегированная | Сталь конструкционная высокопрочная высоколегированная | [5 empty] | 18 - 18
1067 | 3075 | А75 | А75 | для изготовления деталей часовых механизмов |  |  |  | 0.7 - 0.8 | до 0.25 | до 0.3 | до 0.25 | 0.4 - 0.7 | [7 empty] | Сталь инструментальная углеродистая | Сталь инструментальная углеродистая | [8 empty] | 0.04 - 0.08 |  |  | 0.18 - 0.24
1068 | 3077 | АСУ10Е | АСУ10Е | для изготовления деталей часовых механизмов |  | до 0.2 |  | 0.95 - 1.04 | до 0.2 | 0.15 - 0.3 | до 0.15 | 0.15 - 0.4 | [7 empty] | Сталь инструментальная углеродистая | Сталь инструментальная углеродистая | до 0.25 | [7 empty] | до 0.03 |  |  | до 0.03 | [21 empty] | 0.16 - 0.24
1069 | 3076 | АУ10Е | АУ10Е | для изготовления деталей часовых механизмов |  | до 0.2 |  | 0.95 - 1.04 | до 0.2 | 0.15 - 0.3 | до 0.15 | 0.15 - 0.4 | [7 empty] | Сталь инструментальная углеродистая | Сталь инструментальная углеродистая | [8 empty] | до 0.03 |  |  | до 0.03 | [21 empty] | 0.16 - 0.24
1070 | 137 | У10 | У10 | инструмент, работающий в условиях, не вызывающих разогрева режущей кромки: метчики ручные, рашпили, надфили, пилы для обработки древесины, матрицы для холодной штамповки, гладкие калибры, топоры. |  | до 0.25 |  | 0.95 - 1.09 | до 0.25 | 0.17 - 0.33 | до 0.2 | 0.17 - 0.33 |  |  |  | У11, У12 |  |  |  | Сталь инструментальная углеродистая | Сталь инструментальная углеродистая | [8 empty] | до 0.03 |  |  | до 0.028
1071 | 367 | У10А | У10А | инструмент, работающий в условиях, не вызывающих разогрева режущей кромки: метчики ручные, рашпили, надфили, пилы для обработки древесины, матрицы для холодной штамповки, гладкие калибры, топоры. |  | до 0.25 |  | 0.95 - 1.09 | до 0.25 | 0.17 - 0.33 | до 0.2 | 0.17 - 0.28 | [7 empty] | Сталь инструментальная углеродистая | Сталь инструментальная углеродистая | [8 empty] | до 0.025 |  |  | до 0.018
1072 | 581 | У11 | У11 | метчики ручные, рашпили, надфили, пилы для обработки древесины, матрицы для холодной штамповки, топоры, калибры простой формы и пониженных классов точности |  | до 0.25 |  | 1.06 - 1.13 | до 0.25 | 0.17 - 0.33 | до 0.2 | 0.17 - 0.33 | [7 empty] | Сталь инструментальная углеродистая | Сталь инструментальная углеродистая | [8 empty] | до 0.03 |  |  | до 0.028
1073 | 584 | У11А | У11А | метчики ручные, рашпили, надфили, пилы для обработки древесины, матрицы для холодной штамповки, топоры, калибры простой формы и пониженных классов точности |  | до 0.2 |  | 1.06 - 1.13 | до 0.2 | 0.17 - 0.33 | до 0.2 | 0.17 - 0.28 | [7 empty] | Сталь инструментальная углеродистая | Сталь инструментальная углеродистая | [8 empty] | до 0.025 |  |  | до 0.018
1074 | 138 | У12 | У12 | режущие инструменты, работающие в условиях, не вызывающих разогрева режущей кромки: метчики ручные, метчики машинные мелкоразмерные, плашки для круппов, развертки мелкоразмерные, надфили, измерительный инструмент простой формы: гладкие калибры, скобы. |  | до 0.25 |  | 1.1 - 1.29 | до 0.25 | 0.17 - 0.33 | до 0.2 | 0.17 - 0.33 |  |  |  | У10, У11 |  |  |  | Сталь инструментальная углеродистая | Сталь инструментальная углеродистая | [8 empty] | до 0.03 |  |  | до 0.028
1075 | 582 | У13 | У13 | инструменты повышенной износостойкости, работающие при умеренных и значительных давлениях без разогрева режущей кромки |  | до 0.25 |  | 1.26 - 1.34 | до 0.25 | 0.17 - 0.33 | до 0.2 | 0.17 - 0.33 | [7 empty] | Сталь инструментальная углеродистая | Сталь инструментальная углеродистая | [8 empty] | до 0.03 |  |  | до 0.028
1076 | 585 | У13А | У13А | инструменты повышенной износостойкости, работающие при умеренных и значительных давлениях без разогрева режущей кромки |  | до 0.2 |  | 1.26 - 1.34 | до 0.2 | 0.17 - 0.33 | до 0.2 | 0.17 - 0.28 | [7 empty] | Сталь инструментальная углеродистая | Сталь инструментальная углеродистая | [8 empty] | до 0.025 |  |  | до 0.018
1077 | 134 | У7 | У7 | инструмент, который работает в условиях, не вызывающих разогрева рабочей кромки: зубила, долота, бородки, молотки, лезвия ножниц для резки металла, топоры, колуны, стамески, плоскогубцы комбинированные, кувалды. |  | до 0.25 |  | 0.65 - 0.74 | до 0.25 | 0.17 - 0.33 | до 0.2 | 0.17 - 0.33 |  |  |  | У8 |  |  |  | Сталь инструментальная углеродистая | Сталь инструментальная углеродистая | [8 empty] | до 0.03 |  |  | до 0.028
1078 | 364 | У7А | У7А | инструмент, который работает в условиях, не вызывающих разогрева рабочей кромки: зубила, долота, бородки, молотки, лезвия ножниц для резки металла, топоры, колуны, стамески, плоскогубцы комбинированные, кувалды. |  | до 0.25 |  | 0.65 - 0.74 | до 0.25 | 0.17 - 0.33 | до 0.2 | 0.17 - 0.28 |  |  |  | У8 |  |  |  | Сталь инструментальная углеродистая | Сталь инструментальная углеродистая | [8 empty] | до 0.025 |  |  | до 0.018
1079 | 135 | У8 | У8 | для инструмента, работающего в условиях, не вызывающих разогрева режущей кромки: фрез, зенковок, топоров, стамесок, долот, пил продольных и дисковых, накатных роликов, кернеров, отверток, комбинированных плоскогубцев, боковых кусачек. |  | до 0.25 |  | 0.75 - 0.84 | до 0.25 | 0.17 - 0.33 | до 0.2 | 0.17 - 0.33 |  |  |  | У7, У10 |  |  |  | Сталь инструментальная углеродистая | Сталь инструментальная углеродистая | [8 empty] | до 0.03 |  |  | до 0.028
1080 | 365 | У8А | У8А | для инструмента, работающего в условиях, не вызывающих разогрева режущей кромки: фрез, зенковок, топоров, стамесок, долот, пил продольных и дисковых, накатных роликов, кернеров, отверток, комбинированных плоскогубцев, боковых кусачек. |  | до 0.25 |  | 0.75 - 0.84 | до 0.25 | 0.17 - 0.33 | до 0.2 | 0.17 - 0.28 | [7 empty] | Сталь инструментальная углеродистая | Сталь инструментальная углеродистая | [8 empty] | до 0.025 |  |  | до 0.018
1081 | 580 | У8Г | У8Г | для производства пружинной ленты |  | до 0.25 |  | 0.8 - 0.9 | до 0.25 | 0.17 - 0.33 | до 0.2 | 0.33 - 0.58 | [7 empty] | Сталь инструментальная углеродистая | Сталь инструментальная углеродистая | [8 empty] | до 0.03 |  |  | до 0.028
1082 | 583 | У8ГА | У8ГА | для производства пружинной ленты |  | до 0.25 |  | 0.8 - 0.9 | до 0.25 | 0.17 - 0.33 | до 0.2 | 0.33 - 0.58 | [7 empty] | Сталь инструментальная углеродистая | Сталь инструментальная углеродистая | [8 empty] | до 0.025 |  |  | до 0.018
1083 | 136 | У9 | У9 | инструмент, работающий в условиях, не вызывающих разогрева кромки: инструмент для обработки дерева, слесарно-монтажный инструмент, калибры простой формы и пониженных классов точности. |  | до 0.25 |  | 0.85 - 0.94 | до 0.25 | 0.17 - 0.33 | до 0.2 | 0.17 - 0.33 |  |  |  | У7, У8 |  |  |  | Сталь инструментальная углеродистая | Сталь инструментальная углеродистая | [8 empty] | до 0.03 |  |  | до 0.028
1084 | 368 | У12А | У12А | режущие инструменты, работающие в условиях, не вызывающих разогрева режущей кромки: метчики ручные, метчики машинные мелкоразмерные, плашки для круппов, развертки мелкоразмерные, надфили, измерительный инструмент простой формы: гладкие калибры, скобы. |  | до 0.25 |  | 1.1 - 1.29 | до 0.25 | 0.17 - 0.33 | до 0.2 | 0.17 - 0.28 | [7 empty] | Сталь инструментальная углеродистая | Сталь инструментальная углеродистая | [8 empty] | до 0.025 |  |  | до 0.018
1085 | 366 | У9А | У9А | инструмент, работающий в условиях, не вызывающих разогрева кромки: инструмент для обработки дерева, слесарно-монтажный инструмент, калибры простой формы и пониженных классов точности. |  | до 0.25 |  | 0.85 - 0.94 | до 0.25 | 0.17 - 0.33 | до 0.2 | 0.17 - 0.28 | [7 empty] | Сталь инструментальная углеродистая | Сталь инструментальная углеродистая | [8 empty] | до 0.025 |  |  | до 0.018
1086 | 645 | 11Х4В2МФ3С2 | 11Х4В2МФ3С2 ( другое обозначение ДИ37 ) | для вырубных штампов, пуасонов и матриц холодновысадочных автоматов, пуасонов и выталкивателей для холодного выдавливания, эксплуатируемых с удельными давлениями до 2000 МПа в условиях повышенного изнашивания и нагрева рабочих поверхностей до 400 град.С; шлице- и резьбонакатного инструмента |  | до 0.3 |  | 1.05 - 1.15 | до 0.4 | 1.4 - 1.8 | 3.5 - 4.2 | 0.2 - 0.5 |  |  |  |  | 0.3 - 0.5 |  | 2.3 - 2.8 | Сталь инструментальная легированная | Сталь инструментальная легированная |  |  |  | 2 - 2.7 |  |  |  |  | до 0.03 |  |  | до 0.03
1087 | 510 | 05Х12Н6Д2МФСГТ | 05Х12Н6Д2МФСГТ ( другое обозначение ДИ80 ) | для инструмента формообразующих деталей пресс-форм формования резинотехнических и пластмассовых изделий |  | 1.4 - 2.2 |  | 0.01 - 0.08 | 5.5 - 6.5 | 0.6 - 1.2 | 11.5 - 13.5 | 0.2 - 1.2 |  | 0.4 - 0.8 |  |  | 0.2 - 0.4 | до 0.03 | 0.2 - 0.5 | Сталь инструментальная легированная | Сталь инструментальная легированная | [8 empty] | до 0.03 | до 0.15 |  | до 0.03 | [10 empty] | до 0.03
1088 | 638 | 11ХФ | 11ХФ ( другое обозначение 11Х ИХ ) | для метчиков и другого режущего инструмента диаметром до 30 мм, закаливаемого с охлаждением в горячих средах |  | до 0.3 |  | 1.05 - 1.15 | до 0.4 | 0.1 - 0.4 | 0.4 - 0.7 | 0.4 - 0.7 | [6 empty] | 0.15 - 0.3 | Сталь инструментальная легированная | Сталь инструментальная легированная | [8 empty] | до 0.03 |  |  | до 0.03
1089 | 641 | 12Х1 | 12Х1 ( другое обозначение 120Х ЭП430 ) | для измерительного инструмента (плиток, калибров, шаблонов) |  | до 0.3 |  | 1.15 - 1.25 | до 0.4 | 0.1 - 0.4 | 1.3 - 1.65 | 0.3 - 0.6 |  | до 0.03 |  |  | до 0.2 |  | до 0.15 | Сталь инструментальная легированная | Сталь инструментальная легированная |  |  |  | до 0.2 |  |  |  |  | до 0.03 |  |  | до 0.03
1090 | 636 | 13Х | 13Х | для бритвенных ножей и лезвий, острого хирургического инструмента, шаберов, гравировального инструмента |  | до 0.3 |  | 1.25 - 1.4 | до 0.4 | 0.1 - 0.4 | 0.4 - 0.7 | 0.15 - 0.45 |  | до 0.03 |  |  | до 0.2 |  | до 0.15 | Сталь инструментальная легированная | Сталь инструментальная легированная |  |  |  | до 0.2 |  |  |  |  | до 0.03 |  |  | до 0.03
1091 | 655 | 4ХМНФС | 4ХМНФС | для молотовых штампов, бандажей и матриц |  | до 0.3 |  | 0.35 - 0.45 | 1.2 - 1.6 | 0.7 - 1 | 1.25 - 1.55 | 0.15 - 0.45 |  |  |  |  | 0.65 - 0.85 |  | 0.35 - 0.5 | Сталь инструментальная легированная | Сталь инструментальная легированная | [8 empty] | до 0.03 | до 0.05 |  | до 0.03 |  | до 0.003
1092 | 654 | 3Х2МНФ | 3Х2МНФ | крупные молотовые штампы; штампы-контейнеры; кольца-бандажи; крупные внутренние втулки |  | до 0.3 |  | 0.27 - 0.33 | 1.2 - 1.6 | 0.1 - 0.4 | 2 - 2.5 | 0.3 - 0.6 |  |  |  |  | 0.4 - 0.6 |  | 0.25 - 0.4 | Сталь инструментальная легированная | Сталь инструментальная легированная | [8 empty] | до 0.03 |  |  | до 0.03
1093 | 3117 | 55Х7ВСМФ | 55Х7ВСМФ | Для изготовления резьбонакатного инструмента, ножовочных полотен |  | до 0.3 |  | 0.5 - 0.6 | до 0.35 | 0.6 - 0.9 | 6.35 - 8 | 0.2 - 0.4 |  | 0.05 - 0.15 |  |  | 1.1 - 1.5 |  | 0.1 - 0.25 | Сталь инструментальная легированная | Сталь инструментальная легированная |  |  |  | 0.7 - 1.1 |  |  |  |  | до 0.03 |  |  | до 0.03
1094 | 508 | 4ХС | 4ХС | для зубил, обжимок, ножниц при холодной и горячей резке металла; штампов горячей вытяжки |  | до 0.3 |  | 0.35 - 0.45 | до 0.4 | 1.2 - 1.6 | 1.3 - 1.6 | 0.15 - 0.45 |  | до 0.03 |  |  | до 0.2 |  | до 0.15 | Сталь инструментальная легированная | Сталь инструментальная легированная |  |  |  | до 0.2 |  |  |  |  | до 0.03 |  |  | до 0.03
1095 | 511 | 5ХНВ | 5ХНВ | для молотовых штампов паровоздушных и пневматических молотов с массой падающих частей до 3 тонн |  | до 0.3 |  | 0.5 - 0.6 | 1.4 - 1.8 | 0.1 - 0.4 | 0.5 - 0.8 | 0.5 - 0.8 | [7 empty] | Сталь инструментальная легированная | Сталь инструментальная легированная |  |  |  | 0.4 - 0.7 |  |  |  |  | до 0.03 |  |  | до 0.03
1096 | 509 | 5ХВ2СФ | 5ХВ2СФ | ножи для холодной резки металла, резьбонакатные плашки, пуансоны и обжимные матрицы при холодной работе;деревообделочные инструменты при длительной работе |  | до 0.3 |  | 0.45 - 0.55 | до 0.4 | 0.8 - 1.1 | 0.9 - 1.2 | 0.15 - 0.45 | [6 empty] | 0.15 - 0.3 | Сталь инструментальная легированная | Сталь инструментальная легированная |  |  |  | 1.8 - 2.3 |  |  |  |  | до 0.03 |  |  | до 0.03
1097 | 512 | 5ХНВС | 5ХНВС | для молотовых штампов паровоздушных и пневматических молотов с массой падающих частей до 3 тонн |  | до 0.3 |  | 0.5 - 0.6 | 0.8 - 1.2 | 0.6 - 0.9 | 1.3 - 1.6 | 0.3 - 0.6 | [7 empty] | Сталь инструментальная легированная | Сталь инструментальная легированная |  |  |  | 0.4 - 0.7 |  |  |  |  | до 0.03 |  |  | до 0.03
1098 | 503 | 6Х3МФС | 6Х3МФС ( другое обозначение ЭП788 ) | для пуассонов, работающих с повышенными динамическими нагрузками; для холодновысадочных штампов, штемпелей, клейм; чеканочных штампов и некоторых слесарно-монтажных инструментов |  | до 0.3 |  | 0.55 - 0.62 | до 0.4 | 0.35 - 0.65 | 2.6 - 3.3 | 0.2 - 0.6 |  |  |  |  | 0.2 - 0.5 |  | 0.3 - 0.6 | Сталь инструментальная легированная | Сталь инструментальная легированная | [8 empty] | до 0.03 |  |  | до 0.03
1099 | 646 | 6Х6В3МФС | 6Х6В3МФС ( другое обозначение 55Х6В3СМФ ЭП569 ) | для резьбонакатных роликов, зубонакатников,обрезных матриц и др. инструментов, приедназначенных для холодной пластической деформации металлов повышенной твердости; ножей труборазрубочных машин, ножей гильотинных ножниц для резки высокопрочных сталей и сплавов; рубильных ножей, применяемых в деревообрабатывающей промышленнности; шарошек для разрушения горных пород и других аналогичных инструментов |  | до 0.3 |  | 0.5 - 0.6 | до 0.4 | 0.6 - 0.9 | 5.5 - 6.5 | 0.15 - 0.45 |  |  |  |  | 0.6 - 0.9 |  | 0.5 - 0.8 | Сталь инструментальная легированная | Сталь инструментальная легированная |  |  |  | 2.5 - 3.2 |  |  |  |  | до 0.03 |  |  | до 0.03
1100 | 643 | 6Х4М2ФС | 6Х4М2ФС ( другое обозначение ДИ55 ) | для вырубного и высадочного инструмента (штампов, пуасонов, пневматических зубил и др.), накатного инструмента |  | до 0.3 |  | 0.57 - 0.65 | до 0.4 | 0.7 - 1 | 3.8 - 4.4 | 0.15 - 0.45 |  |  |  |  | 2 - 2.4 |  | 0.4 - 0.6 | Сталь инструментальная легированная | Сталь инструментальная легированная | [8 empty] | до 0.03 |  |  | до 0.03
1101 | 828 | 7ХФ | 7ХФ | для изготовления деревообрабатывающих инструментов |  |  |  | 0.63 - 0.73 | до 0.035 | 0.15 - 0.35 | 0.4 - 0.7 | 0.3 - 0.6 | [6 empty] | 0.15 - 0.3 | Сталь инструментальная легированная | Сталь инструментальная легированная | [8 empty] | до 0.03 |  |  | до 0.03
1102 | 644 | 8Х4В2МФС2 | 8Х4В2МФС2 ( другое обозначение ЭП761 ) | для матриц и пуасонов штампов холодного объемного деформирования, испытывающих в процессе эксплуатации давление до 2300 МПа, резьбонакатных роликов |  | до 0.3 |  | 0.8 - 0.9 | до 0.4 | 1.7 - 2 | 4.5 - 5.1 | 0.2 - 0.5 |  |  |  |  | 0.8 - 1.1 |  | 1.1 - 1.4 | Сталь инструментальная легированная | Сталь инструментальная легированная |  |  |  | 1.8 - 2.3 |  |  |  |  | до 0.03 |  |  | до 0.03
1103 | 502 | 8Х6НФТ | 8Х6НФТ ( другое обозначение 85Х6НФТ ) | для ножей, применяемых для фрезерования древесины, строгальных пил и других деревообрабатывающих инструментов |  | до 0.3 |  | 0.8 - 0.9 | 0.9 - 1.3 | 0.1 - 0.4 | 5 - 6 | 0.15 - 0.45 |  | 0.05 - 0.15 |  |  |  |  | 0.3 - 0.5 | Сталь инструментальная легированная | Сталь инструментальная легированная | [8 empty] | до 0.03 |  |  | до 0.03
1104 | 507 | 8ХФ | 8ХФ | для штемпелей при холодной работе; ножей при холодной резке металла, обрезных матриц и пуассонов при холодной обрезке заусенцев; кернеров |  |  |  | 0.7 - 0.8 | до 0.4 | 0.1 - 0.4 | 0.4 - 0.7 | 0.15 - 0.45 | [6 empty] | 0.15 - 0.3 | Сталь инструментальная легированная | Сталь инструментальная легированная | [8 empty] | до 0.03 |  |  | до 0.03
1105 | 139 | 9Х1 | 9Х1 | рабочие и опорные валки для холодной прокатки металлов. Рабочие валки рельсобалочных, крупносортных и проволочных обжимных и сортовых станов для горячей прокатки металлов, подвергающиеся интенсивному износу и работающие в условиях минимальных или умеренных ударных нагрузок. Опорные составные валки листовых станов для горячей прокатки металла. Клейма, пробойники, холодновысадочные штампы, деревообрабатывающий инструмент и другие детали. |  | до 0.3 |  | 0.8 - 0.95 | до 0.4 | 0.25 - 0.45 | 1.4 - 1.7 | 0.15 - 0.4 |  | до 0.03 |  | 9Х2 | до 0.2 |  | до 0.15 | Сталь инструментальная легированная | Сталь инструментальная легированная |  |  |  | до 0.2 |  |  |  |  | до 0.03 |  |  | до 0.03
1106 | 506 | 9Г2Ф | 9Г2Ф | для режущего и штамповочного инструмента |  | до 0.3 |  | 0.85 - 0.95 | до 0.4 | 0.1 - 0.4 |  | 1.7 - 2.2 | [6 empty] | 0.1 - 0.3 | Сталь инструментальная легированная | Сталь инструментальная легированная | [8 empty] | до 0.03 |  |  | до 0.03
1107 | 501 | 9Х5ВФ | 9Х5ВФ | для ножей, применяемых для фрезерования древесины, строгальных пил и других деревообрабатывающих инструментов |  | до 0.3 |  | 0.85 - 1 | до 0.4 | 0.1 - 0.4 | 4.5 - 5.5 | 0.15 - 0.45 | [6 empty] | 0.15 - 0.3 | Сталь инструментальная легированная | Сталь инструментальная легированная |  |  |  | 0.8 - 1.2 |  |  |  |  | до 0.03 |  |  | до 0.03
1108 | 143 | 9ХВГ | 9ХВГ | резьбовые калибры, лекала сложной формы, сложные весьма точные штампы для холодных работ, которые при закалке не должны подвергаться значительным объемным изменениям и короблению. |  | до 0.3 |  | 0.85 - 0.95 | до 0.4 | 0.1 - 0.4 | 0.5 - 0.8 | 0.9 - 1.2 |  |  |  | ХВГ |  |  |  | Сталь инструментальная легированная | Сталь инструментальная легированная |  |  |  | 0.5 - 0.8 |  |  |  |  | до 0.03 |  |  | до 0.03
1109 | 141 | 9ХС | 9ХС | сверла, развертки, метчики, плашки, гребенки, фрезы, машинные штампели, клейма для холодных работ. Ответственные детали, материал которых должен обладать повышенной износостойкостью, усталостной прочностью при изгибе, кручении, контактном нагружении, а также упругими свойствами. |  | до 0.3 |  | 0.85 - 0.95 | до 0.4 | 1.2 - 1.6 | 0.95 - 1.25 | 0.3 - 0.6 |  | до 0.03 |  | ХВГ, ХВСГ | до 0.2 |  | до 0.15 | Сталь инструментальная легированная | Сталь инструментальная легированная |  |  |  | до 0.2 |  |  |  |  | до 0.03 |  |  | до 0.03
1110 | 637 | 9ХФ | 9ХФ | для рамных, ленточных, круглых строгальных пил; штемпелей при холодной работе; ножей при холодной резке металла, обрезных матриц и пуасонов при холодной обрезке заусенцев; кернеров |  | до 0.3 |  | 0.8 - 0.9 | до 0.4 | 0.1 - 0.4 | 0.4 - 0.7 | 0.3 - 0.6 | [6 empty] | 0.15 - 0.3 | Сталь инструментальная легированная | Сталь инструментальная легированная | [8 empty] | до 0.03 |  |  | до 0.03
1111 | 639 | 9ХФМ | 9ХФМ | дисковые и рамные деревообрабатывающие пилы |  | до 0.3 |  | 0.8 - 0.9 | до 0.4 | 0.1 - 0.4 | 0.4 - 0.7 | 0.3 - 0.6 |  |  |  |  | 0.15 - 0.25 |  |  | Сталь инструментальная легированная | Сталь инструментальная легированная |  |  |  | 0.15 - 0.3 |  |  |  |  | до 0.03 |  |  | до 0.03
1112 | 505 | В2Ф | В2Ф | для ленточных пил по металлу и ножовочных полотен |  |  |  | 1.05 - 1.22 |  | 0.1 - 0.4 | 0.2 - 0.4 | 0.15 - 0.45 | [6 empty] | 0.15 - 0.3 | Сталь инструментальная легированная | Сталь инструментальная легированная |  |  |  | 1.6 - 2 |  |  |  |  | до 0.03 |  |  | до 0.03
1113 | 640 | Х | Х | для зубил, применяемых при насечке напильников; очень твердых кулачков эксцентриков и пальцев; гладких цилиндрических калибров и калиберных колец; токарных, строгальных и долбежных резцов в лекальных и ремонтных мастерских |  | до 0.3 |  | 0.95 - 1.1 | до 0.4 | 0.1 - 0.4 | 1.3 - 1.65 | 0.15 - 0.45 |  | до 0.03 |  |  | до 0.2 |  | до 0.15 | Сталь инструментальная легированная | Сталь инструментальная легированная |  |  |  | до 0.2 |  |  |  |  | до 0.03 |  |  | до 0.03
1114 | 829 | ХВ4 | ХВ4 | для прошивных пуассонов,инструментов для чистового резания твердых материалов с небольшой скоростью и граверных работ |  | до 0.3 |  | 1.25 - 1.45 | до 0.35 | 0.15 - 0.35 | 0.4 - 0.7 | 0.15 - 0.4 | [6 empty] | 0.15 - 0.3 | Сталь инструментальная легированная | Сталь инструментальная легированная |  |  |  | 3.5 - 4.3 |  |  |  |  | до 0.03 |  |  | до 0.03
1115 | 142 | ХВГ | ХВГ | измерительный и режущий инструмент, для которого повышенное коробление при закалке недопустимо, резьбовые калибры, протяжки, длинные метчики, длинные развертки и другой вид специального инструмента, холодновысадочные матрицы и пуансоны, технологическая оснастка. |  | до 0.3 |  | 0.9 - 1.05 | до 0.4 | 0.1 - 0.4 | 0.9 - 1.2 | 0.8 - 1.1 |  |  |  | 9ХС, ХГ, 9ХВГ, ХВСГ, ШХ15СГ |  |  |  | Сталь инструментальная легированная | Сталь инструментальная легированная |  |  |  | 1.2 - 1.6 |  |  |  |  | до 0.03 |  |  | до 0.03
1116 | 140 | ХВ4Ф | ХВ4Ф | резцы и фрезы при обработке с небольшой скоростью резания твердых металлов (валки с закаленной поверхностью), гравировальные резцы при очень напряженной работе, прошивные пуансоны и т. д. |  | до 0.3 |  | 1.25 - 1.45 | до 0.35 | 0.15 - 0.35 | 0.4 - 0.7 | 0.15 - 0.4 |  |  |  |  | до 0.5 |  | 0.15 - 0.3 | Сталь инструментальная легированная | Сталь инструментальная легированная |  |  |  | 3.5 - 4.3 |  |  |  |  | до 0.03 |  |  | до 0.03
1117 | 504 | ХВСГФ | ХВСГФ | для круглых плашек, разверток и другого режущего инструмента |  | до 0.3 |  | 0.95 - 1.05 | до 0.4 | 0.65 - 1 | 0.6 - 1.1 | 0.6 - 0.9 | [6 empty] | 0.05 - 0.15 | Сталь инструментальная легированная | Сталь инструментальная легированная |  |  |  | 0.5 - 0.8 |  |  |  |  | до 0.03 |  |  | до 0.03
1118 | 830 | ХВСГ | ХВСГ | для изготовления инструментов, предназначенных для ручной работы; холодновысадочных матриц и пуассонов; технологической оснастки; деревообрабатывающих инструментов; ножей для бумажной промышленности |  | до 0.3 |  | 0.95 - 1.05 | до 0.25 | 0.65 - 1 | 0.6 - 1.1 | 0.6 - 0.9 | [6 empty] | 0.05 - 0.15 | Сталь инструментальная легированная | Сталь инструментальная легированная |  |  |  | 0.5 - 0.8 |  |  |  |  | до 0.03 |  |  | до 0.03
1119 | 642 | ХГС | ХГС | для валков холодной прокатки, холодновысадочных матриц и пуасонов, вырубных штампов небольших размеров (диаметром или толщиной до 70 мм) |  | до 0.3 |  | 0.95 - 1.05 | до 0.4 | 0.4 - 0.7 | 1.3 - 1.65 | 0.85 - 1.25 |  | до 0.03 |  |  | до 0.2 |  | до 0.15 | Сталь инструментальная легированная | Сталь инструментальная легированная |  |  |  | до 0.2 |  |  |  |  | до 0.03 |  |  | до 0.03
1120 | 311 | 45ХНМ | 45ХНМ | оси составных опорных валков листовых станов для горячей прокатки металлов, шестеренные валы и другие. |  |  |  | 0.4 - 0.5 | 1.2 - 1.6 | 0.17 - 0.37 | 1.3 - 1.7 | 0.5 - 0.8 |  |  |  | 40ХН2МА | 0.1 - 0.3 |  |  | Сталь инструментальная валковая | Сталь инструментальная валковая | [8 empty] | до 0.04 |  |  | до 0.04
1121 | 309 | 55Х | 55Х | оси составных опорных валков для холодной прокатки металлов. Рабочие валки блюмингов, слябингов, заготовочных, рельсобалочных, крупносортных, среднесортных и мелкосортных станов и рабочие валки листовых станов для горячей прокатки металлов. Редукторные валы, шестерни и другие нагруженные детали, подвергающиеся истиранию, но работающие без значительных ударных нагрузок. |  |  |  | 0.5 - 0.6 | до 0.5 | 0.17 - 0.37 | 1 - 1.3 | 0.35 - 0.65 | [7 empty] | Сталь инструментальная валковая | Сталь инструментальная валковая | [8 empty] | до 0.04 |  |  | до 0.04
1122 | 308 | 60Х2СМФ | 60Х2СМФ | рабочие валки двух - и четырехвалковых клетей листовых станов для холодной прокатки металлов. |  |  |  | 0.57 - 0.65 | до 0.5 | 1.05 - 1.3 | 1.8 - 2.1 | 0.2 - 0.7 |  |  |  |  | 0.25 - 0.35 |  | 0.1 - 0.25 | Сталь инструментальная валковая | Сталь инструментальная валковая | [8 empty] | до 0.03 |  |  | до 0.03
1123 | 310 | 60ХН | 60ХН | рабочие валки блюмингов, слябингов, заготовочных, рельсобалочных и крупносортных станов, рабочие опорные валки листовых станов для горячей прокатки металлов. |  |  |  | 0.55 - 0.65 | 1 - 1.5 | 0.17 - 0.37 | 0.6 - 0.9 | 0.5 - 0.8 | [7 empty] | Сталь инструментальная валковая | Сталь инструментальная валковая | [8 empty] | до 0.04 |  |  | до 0.04
1124 | 313 | 60ХГ | 60ХГ | рабочие валки штрипсовых и мелкосортных станов для горячей прокатки металлов. |  |  |  | 0.55 - 0.65 | до 0.4 | 0.17 - 0.37 | 1 - 1.3 | 0.8 - 1 |  |  |  | 55Х |  |  |  | Сталь инструментальная валковая | Сталь инструментальная валковая | [8 empty] | до 0.04 |  |  | до 0.04
1125 | 307 | 60ХСМФ | 60ХСМФ | рабочие валки двух - и четырехвалковых клетей листовых станов для холодной прокатки металлов. |  |  |  | 0.55 - 0.65 | до 0.5 | 1.05 - 1.3 | 1.4 - 1.8 | 0.4 - 0.7 |  |  |  |  | 0.4 - 0.6 |  | 0.15 - 0.25 | Сталь инструментальная валковая | Сталь инструментальная валковая | [8 empty] | до 0.03 |  |  | до 0.03
1126 | 305 | 75ХМ | 75ХМ | рабочие и опорные валки листовых станов для горячей прокатки черных металлов, опорные валки двух- и четырехвалковых клетей листовых станов для холодной прокатки металлов. |  |  |  | 0.7 - 0.8 | до 0.5 | 0.2 - 0.6 | 1.4 - 1.7 | 0.2 - 0.7 |  |  |  | 9Х2 | 0.2 - 0.3 |  |  | Сталь инструментальная валковая | Сталь инструментальная валковая | [8 empty] | до 0.03 |  |  | до 0.03
1127 | 315 | 75ХМФ | 75ХМФ | рабочие и опорные кованые валки листовых станов для горячей прокатки черных металлов. |  |  |  | 0.7 - 0.8 | до 0.3 | 0.2 - 0.6 | 1.4 - 1.7 | 0.2 - 0.7 |  |  |  | 75ХМ, 9ХФ | 0.1 - 0.3 |  | 0.05 - 0.25 | Сталь инструментальная валковая | Сталь инструментальная валковая | [8 empty] | до 0.04 |  |  | до 0.04
1128 | 306 | 75ХСМФ | 75ХСМФ | рабочие валки листовых станов для холодной прокатки металлов. |  |  |  | 0.72 - 0.8 | до 0.5 | 0.8 - 1.2 | 1.2 - 1.5 | до 0.3 |  |  |  | 9Х1 | 0.2 - 0.3 |  | 0.1 - 0.2 | Сталь инструментальная валковая | Сталь инструментальная валковая | [8 empty] | до 0.03 |  |  | до 0.03
1129 | 312 | 7Х2СМФ | 7Х2СМФ | рабочие валки кованые для холодной прокатки металлов. |  |  |  | 0.7 - 0.8 | до 0.5 | 0.7 - 1 | 1.7 - 2.2 | 0.6 - 1 |  |  |  |  | 0.35 - 0.6 |  | 0.15 - 0.3 | Сталь инструментальная валковая | Сталь инструментальная валковая | [8 empty] | до 0.03 |  |  | до 0.03
1130 | 314 | 90ХМФ | 90ХМФ | опорные валки всех размеров и бандажи составных опорных валков листовых станов для горячей прокатки металлов. |  |  |  | 0.8 - 0.9 | до 0.3 | 0.2 - 0.4 | 1.4 - 1.7 | 0.2 - 0.7 |  |  |  |  | 0.2 - 0.3 |  | 0.1 - 0.2 | Сталь инструментальная валковая | Сталь инструментальная валковая | [8 empty] | до 0.04 |  |  | до 0.04
1131 | 302 | 9Х2 | 9Х2 | рабочие и опорные валки двух- и четырехвалковых клетей листовых станов для холодной прокатки металлов. Рабочие и опорные кованые валки листовых станов для горячей прокатки металлов. |  |  |  | 0.85 - 0.95 | до 0.5 | 0.25 - 0.5 | 1.7 - 2.1 | 0.2 - 0.7 |  |  |  | 9Х1 |  |  |  | Сталь инструментальная валковая | Сталь инструментальная валковая | [8 empty] | до 0.03 |  |  | до 0.03
1132 | 303 | 90ХФ | 90ХФ | рамные, ленточные, круглые пилы, ножи для холодной резки металла, обрезные матрицы и пуансоны холодной обрезки заусенцев, кернеры. Рабочие и опорные валки для холодной прокатки металла. Рабочие валки рельсобалочных, крупносортных и проволочных обжимных и сортовых станов для горячей прокатки металла, подвергающиеся интенсивному износу и работающие в условиях минимальных или умеренных ударных нагрузок. Рабочие валки, опорные валки и бандажи составных опорных валков листовых, обжимных и сортовых станов для горячей прокатки металла. |  | до 0.3 |  | 0.8 - 0.9 | до 0.35 | 0.15 - 0.35 | 0.4 - 0.7 | 0.3 - 0.6 |  |  |  | 9Х1, 9Х2 |  |  | 0.15 - 0.3 | Сталь инструментальная валковая | Сталь инструментальная валковая | [8 empty] | до 0.03 |  |  | до 0.03
1133 | 304 | 9Х2МФ | 9Х2МФ | рабочие валки для станов холодной прокатки металлов при особо тяжелых условиях эксплуатации, рабочие валки проволочных обжимных и сортовых станов. |  |  |  | 0.85 - 0.95 | до 0.5 | 0.25 - 0.5 | 1.7 - 2.1 | 0.2 - 0.7 |  |  |  |  | 0.2 - 0.3 |  | 0.1 - 0.2 | Сталь инструментальная валковая | Сталь инструментальная валковая | [8 empty] | до 0.03 |  |  | до 0.03
1134 | 290 | 27Х2Н2М1Ф | 27Х2Н2М1Ф | ответственные детали прессового инструмента с повышенными свойствами прочности и повышенной пластичностью после нормализации и отпуска: втулки контейнеров, кольца, пресс-штемпели, иглы и другие детали, работающие при температурах до 500 град.С. |  |  |  | 0.25 - 0.3 | 1.4 - 1.8 | 0.17 - 0.37 | 2 - 2.5 | 0.5 - 0.8 |  |  |  |  | 0.8 - 1 |  | 0.2 - 0.3 | Сталь инструментальная штамповая | Сталь инструментальная штамповая | [8 empty] | до 0.03 |  |  | до 0.03
1135 | 791 | 2Х6В8М2К8 | 2Х6В8М2К8 | иглы, пуансоны для прессования жаропрочных и коррозионно-стойких сталей и сплавов, а также титановых сплавов при температурах до 650-675 град.С, выполняемых без интенсивного охлаждения |  |  |  | 0.22 - 0.3 |  | 0.3 - 0.6 | 6.5 - 7 | 0.15 - 0.4 |  |  |  |  | 1.8 - 2.3 |  | 0.1 - 0.25 | Сталь инструментальная штамповая | Сталь инструментальная штамповая |  |  |  | 7 - 8 |  | 7.5 - 8.5 |  |  | до 0.03 |  |  | до 0.03
1136 | 288 | 3Х2В8Ф | 3Х2В8Ф | тяжелонагруженный прессовый инструмент (мелкие вставки окончательного штампового ручья, матрицы и пуансоны для выдавливания и т. д.) при горячем деформировании легированных конструкционных сталей и жаропрочных сплавов, пресс-формы литья под давлением медных сплавов. |  | до 0.03 |  | 0.3 - 0.4 | до 0.35 | 0.15 - 0.4 | 2.2 - 2.7 | 0.15 - 0.4 |  |  |  | 4Х5В2ФС, 4Х2В2МФС, 5Х3В3МФС | до 0.5 |  | 0.2 - 0.5 | Сталь инструментальная штамповая | Сталь инструментальная штамповая |  |  |  | 7.5 - 8.5 |  |  |  |  | до 0.03 |  |  | до 0.03
1137 | 289 | 3Х2Н2МВФ | 3Х2Н2МВФ | ответственные детали прессового инструмента с высокими свойствами прочности и удовлетворительной пластичностью после нормализации и отпуска: втулки контейнеров, пресс-штемпели, иглы и другие детали, работающие при повышенных температурах до 500 °С. |  |  |  | 0.32 - 0.38 | 1.4 - 1.8 | 0.17 - 0.37 | 2 - 2.5 | 0.5 - 0.8 |  |  |  |  | 0.8 - 1 |  | 0.2 - 0.3 | Сталь инструментальная штамповая | Сталь инструментальная штамповая |  |  |  | 0.8 - 1.2 |  |  |  |  | до 0.03 |  |  | до 0.03
1138 | 296 | 40Х5МФ | 40Х5МФ | ответственные детали прессового и штампового инструмента с высокими свойствами прочности после нормализации и отпуска: втулки контейнеров, кольца, пресс-штемпели, иглы и другие детали, работающие при температурах до 500 °С. |  |  |  | 0.35 - 0.45 | до 0.3 | 0.17 - 0.37 | 4.5 - 5.5 | 0.5 - 0.8 |  |  |  | 3Х2В8Ф | 1.2 - 1.6 |  | 0.4 - 0.6 | Сталь инструментальная штамповая | Сталь инструментальная штамповая | [8 empty] | до 0.03 |  |  | до 0.03
1139 | 287 | 3Х3М3Ф | 3Х3М3Ф | инструмент горячего деформирования на кривошипных прессах и горизонтально-ковочных машинах, подвергающийся в процессе работы интенсивному охлаждению (как правило, для мелкого инструмента), пресс-формы литья под давлением медных сплавов, ножи для горячей резки, охлаждаемые водой. |  | до 0.3 |  | 0.27 - 0.34 | до 0.4 | 0.1 - 0.4 | 2.8 - 3.5 | 0.2 - 0.5 |  |  |  |  | 2.5 - 3 |  | 0.4 - 0.6 | Сталь инструментальная штамповая | Сталь инструментальная штамповая | [8 empty] | до 0.03 |  |  | до 0.03
1140 | 297 | 4Х2НМФ | 4Х2НМФ | ковочные штампы с высотой кубика до 700 мм для горячей штамповки деталей из труднодеформируемых материалов. |  |  |  | 0.36 - 0.42 | 0.8 - 1.1 | 0.17 - 0.37 | 2 - 2.5 | 0.5 - 0.8 |  |  |  | 38Х2НМФ | 0.4 - 0.6 |  | 0.15 - 0.2 | Сталь инструментальная штамповая | Сталь инструментальная штамповая | [8 empty] | до 0.03 |  |  | до 0.03
1141 | 652 | 4Х2В5МФ | 4Х2В5МФ ( другое обозначение ЭИ959 ) | для тяжелонагруженного прессового инструмента (мелких вставок окончательного штампового ручья, мелких вставных знаков, матриц и пуансонов для выдавливания и т.п.) при горячем деформировании легированных конструкционных сталей и жаропрочных сплавов |  | до 0.3 |  | 0.3 - 0.4 | до 0.4 | 0.1 - 0.4 | 2.2 - 3 | 0.1 - 0.45 |  |  |  |  | 0.6 - 0.9 |  | 0.6 - 0.9 | Сталь инструментальная штамповая | Сталь инструментальная штамповая |  |  |  | 4.5 - 5.5 |  |  |  |  | до 0.03 |  |  | до 0.03
1142 | 649 | 4Х3ВМФ | 4Х3ВМФ ( другое обозначение 3И2 ) | для мелких молотовых штампов, молотовых и прессовых вставок (толщиной или диаметром от 300 до 400 мм), инструмента горизонтальноковочных машин при горячем деформировании конструкционных и жаропрочных сталей; инструмента для высокоскоростной машинной штамповки конструкционных сталей |  | до 0.3 |  | 0.4 - 0.48 | до 0.4 | 0.6 - 0.9 | 2.8 - 3.5 | 0.3 - 0.6 |  |  |  |  | 0.4 - 0.6 |  | 0.6 - 0.9 | Сталь инструментальная штамповая | Сталь инструментальная штамповая |  |  |  | 0.6 - 1 |  |  |  |  | до 0.03 |  |  | до 0.03
1143 | 651 | 4Х5В2ФС | 4Х5В2ФС ( другое обозначение ЭИ958 ) | пресс-формы литья под давлением цинковых, алюминиевых и магниевых сплавов, молотовые и прессовые вставки (сечением до 200—250 мм) при горячем деформировании конструкционных сталей, инструмент для высадки заготовок из легированных конструкционных и жаропрочных материалов на горизонтально-ковочных машинах. |  | до 0.3 |  | 0.35 - 0.45 | до 0.4 | 0.8 - 1.2 | 4.5 - 5.5 | 0.15 - 0.45 | [6 empty] | 0.6 - 0.9 | Сталь инструментальная штамповая | Сталь инструментальная штамповая |  |  |  | 1.6 - 2.2 |  |  |  |  | до 0.03 |  |  | до 0.03
1144 | 650 | 4Х4ВМФС | 4Х4ВМФС ( другое обозначение ДИ22 ) | для инструмента высокоскоростной машинной штамповки, высадки на горизонтальноковочных машинах; вставок штампов для горячего деформирования легированых конструкционных сталей и жаропрочных сплавов на молотах и кривошипных прессах; пресс-форм литья под давлением медных сплавов |  | до 0.3 |  | 0.37 - 0.44 | до 0.6 | 0.6 - 1 | 3.2 - 4 | 0.2 - 0.5 |  |  |  |  | 1.2 - 1.5 |  | 0.6 - 0.9 | Сталь инструментальная штамповая | Сталь инструментальная штамповая |  |  |  | 0.8 - 1.2 |  |  |  |  | до 0.03 |  |  | до 0.03
1145 | 285 | 4Х5МФ1С | 4Х5МФ1С ( другое обозначение ЭП572 ) | пресс-формы литья под давлением цинковых, алюминиевых и магниевых сплавов, молотовые и прессовые вставки (сечением до 200—250 мм) при горячем деформировании конструкционных сталей, инструмент для высадки заготовок из легированных конструкционных и жаропрочных материалов на горизонтально-ковочных машинах. |  | до 0.3 |  | 0.37 - 0.44 | до 0.4 | 0.9 - 1.2 | 4.5 - 5.5 | 0.2 - 0.5 |  |  |  |  | 1.2 - 1.5 |  | 0.8 - 1.1 | Сталь инструментальная штамповая | Сталь инструментальная штамповая | [8 empty] | до 0.03 |  |  | до 0.03
1146 | 292 | 4ХВ2С | 4ХВ2С | пневматический инструмент: зубила, обжимки, вырубные и обрезные штампы сложной формы, работающие с повышенными ударными нагрузками. |  | до 0.3 |  | 0.35 - 0.45 | до 0.35 | 0.6 - 0.9 | 1 - 1.3 | 0.15 - 0.4 |  |  |  | 4Х5В2ФС, 3Х2В8Ф, 4Х8В2, 4Х3В8М, 4Х3В2М2 |  |  |  | Сталь инструментальная штамповая | Сталь инструментальная штамповая |  |  |  | 2 - 2.5 |  |  |  |  | до 0.03 |  |  | до 0.03
1147 | 286 | 4Х5МФС | 4Х5МФС | мелкие молотовые штампы, крупные (сечением более 200 мм) молотовые и прессовые вставки при горячем деформировании конструкционных сталей и цветных сплавов в условиях крупносерийного и массового производства, пресс-формы литья под давлением алюминиевых, а также цинковых и магниевых сплавов. |  | до 0.3 |  | 0.32 - 0.4 | до 0.4 | 0.9 - 1.2 | 4.5 - 5.5 | 0.2 - 0.5 |  |  |  | 4Х5МФ1С, 4Х4ВМФС | 1.2 - 1.5 |  | 0.3 - 0.5 | Сталь инструментальная штамповая | Сталь инструментальная штамповая | [8 empty] | до 0.03 |  |  | до 0.03
1148 | 284 | 4ХМФС | 4ХМФС ( другое обозначение 40ХСМФ ) | молотовые штампы паровоздушных и пневматических молотов с массой падающих частей до 3 т при деформации легированных конструкционных и нержавеющих сталей, прессовый инструмент для обработки алюминиевых сплавов, вставки и пуансоны для высадки на горизонтально-ковочных машинах. |  | до 0.3 |  | 0.37 - 0.45 | до 0.4 | 0.5 - 0.8 | 1.5 - 1.8 | 0.5 - 0.8 |  |  |  |  | 0.9 - 1.2 |  | 0.3 - 0.5 | Сталь инструментальная штамповая | Сталь инструментальная штамповая | [8 empty] | до 0.03 |  |  | до 0.03
1149 | 653 | 5Х3В3МФС | 5Х3В3МФС ( другое обозначение ДИ23 ) | для тяжелонагруженного прессового инструмента ( матриц, прошивных и формующих пуансонов и т.п.); инструмента для высадки на горизонтальноковочных машинах и вставок штампов напряженных конструкций, для горячего объемного деформирования легированых конструкционных сталей и жаропрочных сплавов при горячем деформировании легированных конструкционных сталей и жаропрочных сплавов |  | до 0.3 |  | 0.45 - 0.52 | до 0.4 | 0.5 - 0.8 | 2.5 - 3.2 | 0.2 - 0.5 |  |  |  |  | 0.8 - 1.1 |  | 1.5 - 1.8 | Сталь инструментальная штамповая | Сталь инструментальная штамповая |  |  |  | 3 - 3.6 |  |  |  | 0.05 - 0.15 | до 0.03 |  |  | до 0.03
1150 | 648 | 5Х2МНФ | 5Х2МНФ ( другое обозначение ДИ32 ) | для крупногабаритных цельных штампов (диаметром до 600 мм) для штамповки поковок из конструкционных сталей и жаропрочных сплавов на молотах и кривошипных прессах; зажимных и формующих вставок, наборных и формовочных пуасонов для высадки конструкционных сталей и жаропрочных сплавов на горизонтальноковочных машинах; ножей горячей резки |  | до 0.3 |  | 0.46 - 0.53 | 1.2 - 1.6 | 0.1 - 0.4 | 1.5 - 2 | 0.4 - 0.7 |  |  |  |  | 0.8 - 1.1 |  | 0.3 - 0.5 | Сталь инструментальная штамповая | Сталь инструментальная штамповая | [8 empty] | до 0.03 |  |  | до 0.03
1151 | 283 | 5ХГМ | 5ХГМ | молотовые штампы паровоздушных и пневматических молотов с массой падающих частей до 3 т, ковочные штампы для горячей штамповки, валки крупных, средних и мелкосортных станов для прокатки твердого металла. |  | до 0.3 |  | 0.5 - 0.6 | до 0.35 | 0.25 - 0.6 | 0.6 - 0.9 | 1.2 - 1.6 |  |  |  | 5ХНМ, 5ХНВ, 6ХВС, 5ХНС, 5ХНСВ, 5ХГСВФЮ | 0.15 - 0.3 |  |  | Сталь инструментальная штамповая | Сталь инструментальная штамповая | [8 empty] | до 0.03 |  |  | до 0.03
1152 | 293 | 5ХВ2С | 5ХВ2С | ножи при холодной резке металла, резьбонакатные плашки, пуансоны и обжимные матрицы при холодной работе, штампы сложной формы, работающие с повышенными ударными нагрузками. |  | до 0.3 |  | 0.45 - 0.55 | до 0.35 | 0.8 - 1.1 | 0.9 - 1.2 | 0.15 - 0.45 |  |  |  | 6ХВ2С | до 0.3 |  | до 0.3 | Сталь инструментальная штамповая | Сталь инструментальная штамповая |  |  |  | 1.8 - 2.3 |  |  |  |  | до 0.03 |  |  | до 0.03
1153 | 282 | 5ХНМ | 5ХНМ | молотовые штампы паровоздушных и пневматических молотов с массой падающих частей свыше 3 т, прессовые штампы и штампы машинной скоростной штамповки при горячем деформировании легких цветных сплавов, блоки матриц для вставок горизонтально-ковочных машин. |  | до 0.3 |  | 0.5 - 0.6 | 1.4 - 1.8 | 0.1 - 0.4 | 0.5 - 0.8 | 0.5 - 0.8 |  |  |  | 5ХНВ, 5ХГМ, 4ХМФС, 5ХНВС, 4Х5В2ФС | 0.15 - 0.3 |  |  | Сталь инструментальная штамповая | Сталь инструментальная штамповая | [8 empty] | до 0.03 |  |  | до 0.03
1154 | 294 | 6ХВ2С | 6ХВ2С | ножи для холодной резки металла, резьбонакатные плашки, пуансоны и обжимные матрицы при холодной работе, штампы сложной формы, работающие с повышенными ударными нагрузками. |  | до 0.3 |  | 0.55 - 0.65 | до 0.4 | 0.5 - 0.8 | 1 - 1.3 | 0.15 - 0.45 |  |  |  | 6Х3ФС |  |  |  | Сталь инструментальная штамповая | Сталь инструментальная штамповая |  |  |  | 2.2 - 2.7 |  |  |  |  | до 0.03 |  |  | до 0.03
1155 | 295 | 6ХВГ | 6ХВГ | пуансоны сложной формы для холодной прошивки преимущественно фигурных отверстий в листовом и полосовом материале, небольшие штампы для горячей штамповки, главным образом, когда требуется минимальное изменение размеров при закалке. |  | до 0.3 |  | 0.55 - 0.7 | до 0.4 | 0.1 - 0.4 | 0.5 - 0.8 | 0.9 - 1.2 | [7 empty] | Сталь инструментальная штамповая | Сталь инструментальная штамповая |  |  |  | 0.5 - 0.8 |  |  |  |  | до 0.03 |  |  | до 0.03
1156 | 291 | 6ХС | 6ХС | пневматические зубила и штампы небольших размеров для холодной штамповки, рубильные ножи. |  | до 0.3 |  | 0.6 - 0.7 | до 0.4 | 0.6 - 1 | 1 - 1.3 | 0.15 - 0.45 |  | до 0.03 |  |  | до 0.2 |  | до 0.15 | Сталь инструментальная штамповая | Сталь инструментальная штамповая |  |  |  | до 0.2 |  |  |  |  | до 0.03 |  |  | до 0.03
1157 | 280 | 7Х3 | 7Х3 | инструмент (пуансоны, матрицы) горячей высадки крепежа и заготовок из углеродистых и низколегированных конструкционных сталей на горизонтально-ковочных машинах, детали штампов (матрицы, пуансоны, выталкиватели) для горячего прессования и выдавливания этих материалов на кривошипных прессах, гибочные, обрезные и просечные штампы. |  | до 0.3 |  | 0.65 - 0.75 | до 0.4 | 0.1 - 0.4 | 3.2 - 3.8 | 0.15 - 0.45 |  | до 0.03 |  | 8Х3 | до 0.2 |  | до 0.15 | Сталь инструментальная штамповая | Сталь инструментальная штамповая |  |  |  | до 0.2 |  |  |  |  | до 0.03 |  |  | до 0.03
1158 | 833 | 7ХГ2ВМ | 7ХГ2ВМ | для изготовления штампов холодного объемного деформирования, используемых при производстве изделий из цветных сплавов и малопрочных конструкционных сталей; пуансонов, матриц вырубных штампов сложной конфигурации |  |  |  | 0.68 - 0.76 |  | 0.2 - 0.4 | 1.5 - 1.8 | 1.8 - 2.3 |  |  |  |  | 0.5 - 0.8 |  | 0.1 - 0.25 | Сталь инструментальная штамповая | Сталь инструментальная штамповая |  |  |  | 0.5 - 0.9 |  |  |  |  | до 0.03 |  |  | до 0.03
1159 | 279 | 7ХГ2ВМФ | 7ХГ2ВМФ | штампы объемного холодного деформирования и вырубной инструмент сложной конфигурации, используемые при производстве изделий из цветных сплавов и малопрочных конструкционных сталей. |  | до 0.3 |  | 0.68 - 0.76 | до 0.4 | 0.1 - 0.4 | 1.5 - 1.8 | 1.8 - 2.3 |  |  |  |  | 0.5 - 0.8 |  | 0.1 - 0.25 | Сталь инструментальная штамповая | Сталь инструментальная штамповая |  |  |  | 0.55 - 0.9 |  |  |  |  | до 0.03 |  |  | до 0.03
1160 | 281 | 8Х3 | 8Х3 | инструмент (пуансоны, матрицы) горячей высадки крепежа и заготовок из углеродистых и низколегированных конструкционных сталей на горизонтально-ковочных машинах, детали штампов (матрицы, пуансоны, выталкиватели) для горячего прессования и выдавливания, гибочные и просечные штампы |  | до 0.3 |  | 0.75 - 0.85 | до 0.4 | 0.1 - 0.4 | 3.2 - 3.8 | 0.15 - 0.45 |  | до 0.03 |  | 7Х3 | до 0.2 |  | до 0.15 | Сталь инструментальная штамповая | Сталь инструментальная штамповая |  |  |  | до 0.2 |  |  |  |  | до 0.03 |  |  | до 0.03
1161 | 832 | 8Х4В3М3Ф2 | 8Х4В3М3Ф2 | для изготовления резьбонакатных инструментов для холодной накатки, шлиценакатных роликов; деревообрабатывающих инструментов; ножей труборазрубочных прессов, гильотинных и других ножниц; пуансонов и матриц холодного объемного деформирования, эксплуатируемых с рабочими давлениями до 2000-2100 мПа |  |  |  | 0.75 - 0.85 |  | 0.15 - 0.4 | 3.5 - 4.5 | 0.15 - 0.4 |  |  |  |  | 2.5 - 3 |  | 1.9 - 2.5 | Сталь инструментальная штамповая | Сталь инструментальная штамповая |  |  |  | 2.5 - 3.2 |  |  |  |  | до 0.03 |  |  | до 0.03
1162 | 264 | Х12 | Х12 | холодные штампы высокой устойчивости против истирания, не подвергающиеся сильным ударам и толчкам; волочильные доски, глазки для калибрования пруткового металла под накатку резьбы, гибочные и формовочные штампы, сложные секции кузовных штампов, матриц и пуансонов вырубных и просечных штампов, штамповки активной части электрических машин и т. д. |  | до 0.3 |  | 2 - 2.2 | до 0.4 | 0.1 - 0.4 | 11.5 - 13 | 0.15 - 0.45 |  | до 0.03 |  |  | до 0.2 |  | до 0.15 | Сталь инструментальная штамповая | Сталь инструментальная штамповая |  |  |  | до 0.2 |  |  |  |  | до 0.03 |  |  | до 0.03
1163 | 278 | Х12ВМ | Х12ВМ | холодные штампы высокой устойчивости против истирания, не подвергающиеся сильным ударам и толчкам, волочильные доски и волоки, глазки для калибрования пруткового металла под накатку резьбы, гибочные и формовочные штампы, сложные кузовные штампы, матрицы и пуансоны вырубных и просечных штампов, штамповки активной части электрических машин, |  | до 0.3 |  | 2 - 2.2 | до 0.35 | 0.1 - 0.4 | 11 - 12.5 | 0.15 - 0.45 |  |  |  | Х12М | 0.6 - 0.9 |  | 0.15 - 0.3 | Сталь инструментальная штамповая | Сталь инструментальная штамповая |  |  |  | 0.5 - 0.8 |  |  |  |  | до 0.03 |  |  | до 0.03
1164 | 647 | Х12ВМФ | Х12ВМФ | холодные штампы высокой устойчивости против истирания, не подвергающиеся сильным ударам и толчкам; волочильные доски, глазки для калибрования пруткового металла под накатку резьбы, гибочные и формовочные штампы, сложные секции кузовных штампов, матриц и пуансонов вырубных и просечных штампов, штамповки активной части электрических машин и т. д. |  | до 0.3 |  | 2 - 2.2 | до 0.4 | 0.1 - 0.4 | 11 - 12.5 | 0.15 - 0.45 |  |  |  |  | 0.6 - 0.9 |  | 0.15 - 0.3 | Сталь инструментальная штамповая | Сталь инструментальная штамповая |  |  |  | 0.5 - 0.8 |  |  |  |  | до 0.03 |  |  | до 0.03
1165 | 831 | Х12М | Х12М | для изготовления накатных роликов, волочильных досок и волок, глазков для калибрования металла; матриц и пуансонов вырубных штампов; пуансонов и матриц холодного выдавливания, эксплуатируемых с рабочими давлениями до 1400-1600 мПа |  |  |  | 1.45 - 1.65 |  | 0.15 - 0.35 | 11 - 12.5 | 0.15 - 0.4 |  |  |  |  | 0.4 - 0.6 |  | 0.15 - 0.3 | Сталь инструментальная штамповая | Сталь инструментальная штамповая | [8 empty] | до 0.03 |  |  | до 0.03
1166 | 277 | Х12МФ | Х12МФ | профилировочные ролики сложных форм, секции кузовных штампов сложных форм, сложные дыропрошивные матрицы при формовке листового металла, эталонные шестерни, накатные плашки, волоки, матрицы и пуансоны вырубных просечных штампов со сложней конфигурацией рабочих частей, штамповки активной части электрических машин. |  | до 0.3 |  | 1.45 - 1.65 | до 0.4 | 0.1 - 0.4 | 11 - 12.5 | 0.15 - 0.45 |  |  |  | Х6ВФ, Х12Ф1, Х12ВМ | 0.4 - 0.6 |  | 0.15 - 0.3 | Сталь инструментальная штамповая | Сталь инструментальная штамповая | [8 empty] | до 0.03 |  |  | до 0.03
1167 | 276 | Х12Ф1 | Х12Ф1 | профилировочные ролики сложной формы, эталонные шестерни, накатные плашки, волоки, секции кузовных штампов сложной формы, сложные дыропрошивные матрицы при формовке листового металла, матрице и пуансоны вырубных и просечных штампов со сложной конфигурацией рабочих частей, пуансоны и матрицы холодного выдавливания, работающие при давлении до 1400—1600 МПа. |  | до 0.3 |  | 1.25 - 1.45 | до 0.4 | 0.1 - 0.4 | 11 - 12.5 | 0.15 - 0.45 |  |  |  | Х6ВФ, Х6В3ФМ |  |  | 0.7 - 0.9 | Сталь инструментальная штамповая | Сталь инструментальная штамповая | [8 empty] | до 0.03 |  |  | до 0.03
1168 | 144 | Х6ВФ | Х6ВФ | резьбокатаный инструмент (ролики и плашки), ручные ножовочные полотна, бритвы, матрицы, пуансоны, зубонакатники и другие инструменты, предназначенные для холодной деформации, для дереворежущего фрезерного инструмента. |  | до 0.3 |  | 1.05 - 1.15 | до 0.4 | 0.1 - 0.4 | 5.5 - 6.5 | 0.15 - 0.45 |  |  |  | Х12Ф1, Х12М, 9Х5Ф |  |  | 0.5 - 0.8 | Сталь инструментальная штамповая | Сталь инструментальная штамповая |  |  |  | 1.1 - 1.5 |  |  |  |  | до 0.03 |  |  | до 0.03
1169 | 1461 | 11М5Ф | 11М5Ф | для изготовления инструмента |  |  |  | 1.02 - 1.1 |  | до 0.5 | 3.8 - 4.2 | до 0.4 |  |  |  |  | 5.2 - 5.8 |  | 1.3 - 1.6 | Сталь инструментальная быстрорежущая | Сталь инструментальная быстрорежущая |  |  |  | до 0.6 | [24 empty] | до 0.15
1170 | 1462 | Х6Ф4М | Х6Ф4М | для изготовления штампов |  |  |  | 1.7 - 1.85 |  | 0.15 - 0.4 | 5.7 - 6.5 | 0.15 - 0.4 |  |  |  |  | 0.5 - 0.8 |  | 3.5 - 4 | Сталь инструментальная штамповая | Сталь инструментальная штамповая | [8 empty] | до 0.02 |  |  | до 0.015
1171 | 601 | 11Р3АМ3Ф2 | 11Р3АМ3Ф2 | для инструмента простой формы при обработке углеродистых и малолегированных сталей с прочностью до 784 МПа. | Сталь имеет повышенную склонность к перегреву при закалке, повышенную вязкость, хорошее сопротивление износу, пониженную шлифуемость | до 0.25 |  | 1.02 - 1.12 | до 0.6 | 0.2 - 0.5 | 3.8 - 4.3 | 0.2 - 0.5 |  |  |  |  | 2.5 - 3 |  | 2.3 - 2.7 | Сталь инструментальная быстрорежущая | Сталь инструментальная быстрорежущая |  |  |  | 2.5 - 3.3 |  | до 0.5 |  | 0.05 - 0.2 | до 0.03 |  |  | до 0.03 | [7 empty] | 0.05 - 0.1
1172 | 1460 | 9Х4М3Ф2АГСТ | 9Х4М3Ф2АГСТ | для изготовления инструмента |  |  |  | 0.87 - 0.97 | 0.04 - 0.1 | 0.5 - 0.7 | 4 - 4.5 | 0.55 - 0.75 |  | 0.15 - 0.25 |  |  | 2.7 - 3.2 |  | 1.6 - 2.1 | Сталь инструментальная быстрорежущая | Сталь инструментальная быстрорежущая |  |  |  | до 0.6 | [9 empty] | до 0.003 | [8 empty] | до 0.08 | [25 empty] | до 0.08
1173 | 841 | Р10Ф5К5 | Р10Ф5К5 | для изготовления получистовых и черновых инструментов при различных труднообрабатываемых материалов |  |  |  | 1.45 - 1.55 | до 0.4 | до 0.5 | 4 - 4.6 | до 0.4 |  |  |  |  | до 1 |  | 4.3 - 5.1 | Сталь инструментальная быстрорежущая | Сталь инструментальная быстрорежущая |  |  |  | 10 - 11.5 |  | 5 - 6 |  |  | до 0.03 |  |  | до 0.03
1174 | 599 | Р12 | Р12 | для всех видов режущего инструмента при обработке углеродистых легированных конструкционных сталей |  |  |  | 0.8 - 0.9 | до 0.4 | до 0.5 | 3.1 - 3.6 | до 0.5 |  |  |  |  | до 1 |  | 1.5 - 1.9 | Сталь инструментальная быстрорежущая | Сталь инструментальная быстрорежущая |  |  |  | 12 - 13 |  | до 0.5 |  |  | до 0.03 |  |  | до 0.03
1175 | 603 | Р12Ф3 | Р12Ф3 | для чистовых инструментов при обработке вязкой аустенитной стали и материалов, обладающих абразивными свойствами. | Сталь имеет пониженную склонность к перегреву при закалке, хорошую вязкость, повышенное сопротивление износу, пониженную шлифуемость | до 0.25 |  | 0.95 - 1.05 | до 0.6 | 0.2 - 0.5 | 3.8 - 4.3 | 0.2 - 0.5 |  |  |  |  | до 1 |  | 2.5 - 3 | Сталь инструментальная быстрорежущая | Сталь инструментальная быстрорежущая |  |  |  | 12 - 13 |  | до 0.5 |  |  | до 0.03 |  |  | до 0.03
1176 | 838 | Р14Ф4 | Р14Ф4 | для изготовления инструментов простой формы, не требующих больших объемов шлифовальных операций при обработке материалов с повышенными абразивными свойствами; чистовых инструментов простой формы при обработке легированных сталей и сплавов |  |  |  | 1.2 - 1.3 | до 0.4 | до 0.5 | 4 - 4.6 | до 0.4 |  |  |  |  | до 1 |  | 3.4 - 4.1 | Сталь инструментальная быстрорежущая | Сталь инструментальная быстрорежущая |  |  |  | 13 - 14.5 |  |  |  |  | до 0.03 |  |  | до 0.03
1177 | 301 | Р18 | Р18 | резцы, сверла, фрезы, резьбовые фрезы, долбяки, развертки, зенкеры, метчики, протяжки для обработки конструкционных сталей с прочностью до 1000 МПа, от которых требуется сохранение режущих свойств при нагревании во время работы до 600 °С. | Сталь имеет пониженную склонность к перегреву при закалке, хорошую вязкость, хорошее сопротивление износу, повышенную шлифуемость | до 0.25 |  | 0.73 - 0.83 | до 0.6 | 0.2 - 0.5 | 3.8 - 4.4 | 0.2 - 0.5 |  |  |  | Р12 | до 1 |  | 1 - 1.4 | Сталь инструментальная быстрорежущая | Сталь инструментальная быстрорежущая |  |  |  | 17 - 18.5 |  | до 0.5 |  |  | до 0.03 |  |  | до 0.03
1178 | 604 | Р18К5Ф2 | Р18К5Ф2 | для черновых и получистовых инструментов при обработке высокопрочных, нержавеющих и жаропрочных сталей и сплавов. | Сталь имеет пониженную склонность к перегреву при закалке, пониженную вязкость, повышенное сопротивление износу, хорошую шлифуемость | до 0.25 |  | 0.85 - 0.95 | до 0.6 | 0.2 - 0.5 | 3.8 - 4.4 | 0.2 - 0.5 |  |  |  |  | до 1 |  | 1.8 - 2.2 | Сталь инструментальная быстрорежущая | Сталь инструментальная быстрорежущая |  |  |  | 17 - 18.5 |  | 4.7 - 5.2 |  |  | до 0.03 |  |  | до 0.03
1179 | 836 | Р18Ф2 | Р18Ф2 | для изготовления чистовых и получистовых режущих инструментов при обработке среднелегированных конструкционных сталей |  |  |  | 0.85 - 0.95 | до 0.4 | до 0.5 | 3.8 - 4.4 | до 0.4 |  |  |  |  | до 1 |  | 1.8 - 2.4 | Сталь инструментальная быстрорежущая | Сталь инструментальная быстрорежущая |  |  |  | 17 - 18 |  |  |  |  | до 0.03 |  |  | до 0.03
1180 | 840 | Р18Ф2К5 | Р18Ф2К5 | для изготовления получистовых и черновых инструментов при обработке углеродистых и легированных конструкционных сталей на повышенных режимах резания |  |  |  | 0.85 - 0.95 | до 0.4 | до 0.5 | 3.8 - 4.4 | до 0.4 |  |  |  |  | до 1 |  | 1.9 - 2.4 | Сталь инструментальная быстрорежущая | Сталь инструментальная быстрорежущая |  |  |  | 17 - 18.5 |  | 5 - 6 |  |  | до 0.03 |  |  | до 0.03
1181 | 606 | Р2АМ9К5 | Р2АМ9К5 | для режущих инструментов при обработке улучшенных легированных, а также нержавеющих сталей. | Сталь имеет повышенную склонность к обезуглероживанию и перегреву при закалке, хорошую вязкость, хорошее сопротивление износу, пониженную шлифуемость | до 0.25 |  | 1 - 1.1 | до 0.6 | 0.2 - 0.5 | 3.8 - 4.4 | 0.2 - 0.5 |  |  |  |  | 8 - 9 |  | 1.7 - 2.1 | Сталь инструментальная быстрорежущая | Сталь инструментальная быстрорежущая |  |  |  | 1.5 - 2 |  | 4.7 - 5.2 |  | 0.1 - 0.3 | до 0.03 |  |  | до 0.03 | [7 empty] | 0.05 - 0.1
1182 | 1459 | Р2М5 | Р2М5 | для изготовления инструмента |  |  |  | 0.95 - 1.05 | 0.05 - 0.08 | до 0.5 | 3.8 - 4.3 | до 0.5 |  |  |  |  | 4.8 - 5.3 |  | 0.9 - 1.3 | Сталь инструментальная быстрорежущая | Сталь инструментальная быстрорежущая |  |  |  | 1.7 - 2.3 | [5 empty] | 0.05 - 0.15
1183 | 1696 | Р6АМ5 | Р6АМ5 | для изготовления всех видов режущего инструмента, используемого при обработке углеродистых легированных конструкционных сталей; резьбонарезного инструмента; инструмента, работающего с ударными нагрузками. |  | до 0.25 |  | 0.82 - 0.9 | до 0.6 | 0.2 - 0.5 | 3.8 - 4.4 | 0.2 - 0.5 |  |  |  |  | 4.8 - 5.3 |  | 1.7 - 2.1 | Сталь инструментальная быстрорежущая | Сталь инструментальная быстрорежущая |  |  |  | 5.5 - 6.5 |  | до 0.5 |  |  | до 0.03 |  |  | до 0.025 | [7 empty] | 0.05 - 0.1
1184 | 1697 | Р6АМ5Ф3 | Р6АМ5Ф3 | для чистовых и получистовых инструментов при обработке нелегированных и легированных конструкционных сталей |  | до 0.25 |  | 0.95 - 1.05 | до 0.6 | 0.2 - 0.5 | 3.8 - 4.3 | 0.2 - 0.5 |  |  |  |  | 4.8 - 5.3 |  | 2.3 - 2.7 | Сталь инструментальная быстрорежущая | Сталь инструментальная быстрорежущая |  |  |  | 5.7 - 6.7 |  | до 0.5 |  |  | до 0.03 |  |  | до 0.025 | [7 empty] | 0.05 - 0.1
1185 | 837 | Р6М3 | Р6М3 | для изготовления чистовых и получистовых инструментов небольших размеров при обработке конструкционных сталей |  |  |  | 0.85 - 0.95 | до 0.4 | до 0.5 | 3 - 3.6 | до 0.4 |  |  |  |  | 3 - 3.6 |  | 2 - 2.5 | Сталь инструментальная быстрорежущая | Сталь инструментальная быстрорежущая |  |  |  | 5.5 - 6.5 |  |  |  |  | до 0.03 |  |  | до 0.03
1186 | 600 | Р6М5 | Р6М5 | для всех видов режущего инструмента при обработке углеродистых легированных конструкционных сталей; предпочтительно для изготовления резьбонарезного инструмента, а также инструмента, работающего с ударными нагрузками | Сталь имеет повышенную склонность к обезуглероживанию, повышенную вязкость, хорошее сопротивление износу, хорошую шлифуемость | до 0.25 |  | 0.82 - 0.9 | до 0.6 | 0.2 - 0.5 | 3.8 - 4.4 | 0.2 - 0.5 |  |  |  |  | 4.8 - 5.3 |  | 1.7 - 2.1 | Сталь инструментальная быстрорежущая | Сталь инструментальная быстрорежущая |  |  |  | 5.5 - 6.5 |  | до 0.5 |  |  | до 0.03 |  |  | до 0.025
1187 | 298 | Р6М5К5 | Р6М5К5 | для чернового и получистового инструмента при обработке улучшенных легированных и нержавеющих сталей в условиях повышенного разогрева режущей кромки. | Сталь имеет повышенную склонность к обезуглероживанию, хорошую вязкость, повышенное сопротивление износу, хорошую шлифуемость | до 0.25 |  | 0.86 - 0.94 | до 0.6 | 0.2 - 0.5 | 3.8 - 4.3 | 0.2 - 0.5 |  |  |  |  | 4.8 - 5.3 |  | 1.7 - 2.1 | Сталь инструментальная быстрорежущая | Сталь инструментальная быстрорежущая |  |  |  | 5.7 - 6.7 |  | 4.7 - 5.2 |  |  | до 0.03 |  |  | до 0.03
1188 | 602 | Р6М5Ф3 | Р6М5Ф3 | для чистовых и получистовых инструментов при обработке нелегированных и легированных конструкционных сталей. | Сталь имеет повышенную склонность к обезуглероживанию, хорошую вязкость, повышенное сопротивление износу, хорошую шлифуемость | до 0.25 |  | 0.95 - 1.05 | до 0.6 | 0.2 - 0.5 | 3.8 - 4.3 | 0.2 - 0.5 |  |  |  |  | 4.8 - 5.3 |  | 2.3 - 2.7 | Сталь инструментальная быстрорежущая | Сталь инструментальная быстрорежущая |  |  |  | 5.7 - 6.7 |  | до 0.5 |  |  | до 0.03 |  |  | до 0.025
1189 | 299 | Р9 | Р9 | для изготовления инструментов простой формы, не требующих большого объема шлифовки, для обработки обычных конструкционных материалов. |  |  |  | 0.85 - 0.95 | до 0.4 | до 0.5 | 3.8 - 4.4 | до 0.5 |  |  |  | Р18 | до 1 |  | 2.3 - 2.7 | Сталь инструментальная быстрорежущая | Сталь инструментальная быстрорежущая |  |  |  | 8.5 - 9.5 |  | до 0.5 |  |  | до 0.03 |  |  | до 0.03
1190 | 842 | Р9К10 | Р9К10 | для изготовления получистовых и черновых инструментов при обработке углеродистых и легированных конструкционных сталей на повышенных режимах резания |  |  |  | 0.9 - 1 | до 0.4 | до 0.5 | 3.8 - 4.4 | до 0.4 |  |  |  |  | до 1 |  | 2 - 2.6 | Сталь инструментальная быстрорежущая | Сталь инструментальная быстрорежущая |  |  |  | 9 - 10.5 |  | 9 - 10.5 |  |  | до 0.03 |  |  | до 0.03
1191 | 605 | Р9К5 | Р9К5 | для обработки нержавеющих сталей и жаропрочных сплавов, а также сталей повышенной тветрдости. | Сталь имеет пониженную склонность к перегреву при закалке, пониженную вязкость, повышенное сопротивление износу, пониженную шлифуемость | до 0.25 |  | 0.9 - 1 | до 0.6 | 0.2 - 0.5 | 3.8 - 4.4 | 0.2 - 0.5 |  |  |  |  | до 1 |  | 2.3 - 2.7 | Сталь инструментальная быстрорежущая | Сталь инструментальная быстрорежущая |  |  |  | 9 - 10 |  | 5 - 6 |  |  | до 0.03 |  |  | до 0.03
1192 | 300 | Р9М4К8 | Р9М4К8 | для изготовления инструмента, используемого при обработке высокопрочных нержавеющих и жаропрочных сталей, сплавов и улучшенных легированных сталей в условиях повышенного разогрева режущей кромки (зуборезного инструмента, фрез, фасонных резцов, зенкеров, метчиков). для обработки высокопрочных нержавеющих и жаропрочных сталей и сплавов в условиях повышенного разогрева режущей кромки: зуборезный инструмент, фрезы, фасонные резцы, зенкеры, метчики. | Сталь имеет повышенную склонность к обезуглероживанию, пониженную вязкость, повышенное сопротивление износу, пониженную шлифуемость | до 0.25 |  | 1 - 1.1 | до 0.6 | 0.2 - 0.5 | 3 - 3.6 | 0.2 - 0.5 |  |  |  |  | 3.8 - 4.3 |  | 2.3 - 2.7 | Сталь инструментальная быстрорежущая | Сталь инструментальная быстрорежущая |  |  |  | 8.5 - 9.5 |  | 7.5 - 8.5 |  |  | до 0.03 |  |  | до 0.03
1193 | 839 | Р9Ф5 | Р9Ф5 | для изготовления инструментов простой формы, не требующих больших объемов шлифовальных операций при обработке материалов с повышенными абразивными свойствами; чистовых инструментов простой формы при обработке легированных сталей и сплавов |  |  |  | 1.4 - 1.5 | до 0.4 | до 0.5 | 3.8 - 4.4 | до 0.4 |  |  |  |  | до 1 |  | 4.3 - 5.1 | Сталь инструментальная быстрорежущая | Сталь инструментальная быстрорежущая |  |  |  | 9 - 10.5 |  |  |  |  | до 0.03 |  |  | до 0.03
1194 | 214 | 15Л | 15Л | копровые бабы, блоки, ролики, корпусы, поводки, захваты, пильные рамы, детали сварно-литых конструкций с большим объемом сварки, плиты, подушки и другие неответственные детали, работающие под действием средних статических и динамических нагрузок. |  |  |  | 0.12 - 0.2 |  | 0.2 - 0.52 |  | 0.45 - 0.9 |  |  |  | 20Л |  |  |  | Сталь для отливок нелегированная | Сталь для отливок нелегированная | [8 empty] | до 0.06 |  |  | до 0.06
1195 | 215 | 20Л | 20Л | шаботы, арматура, фасонные отливки деталей общего машиностроения, изготовляемые методом выплавляемых моделей, детали сварно-литых конструкций и другие детали, работающие при температуре от —40 до 450 °С. |  |  |  | 0.17 - 0.25 |  | 0.2 - 0.52 |  | 0.45 - 0.9 |  |  |  | 25Л, 30Л |  |  |  | Сталь для отливок нелегированная | Сталь для отливок нелегированная | [8 empty] | до 0.06 |  |  | до 0.06
1196 | 216 | 25Л | 25Л | станины прокатных станов, шкивы, траверсы, поршни, буксы, крышки цилиндров, плиты настильные, рамы рольгангов и тележек, мульды, корпусы подшипников, детали сварно-литых конструкций и другие детали, работающие при температуре от —40 до 450 °С под давлением. |  |  |  | 0.22 - 0.3 |  | 0.2 - 0.52 |  | 0.45 - 0.9 |  |  |  | 20Л, 30Л |  |  |  | Сталь для отливок нелегированная | Сталь для отливок нелегированная | [8 empty] | до 0.06 |  |  | до 0.06
1197 | 217 | 30Л | 30Л | рычаги, балансиры, корпусы редуктора, муфты, шкивы, кронштейны, детали сварно-литых конструкций, чаши и конусы засыпных аппаратов, станины, балки, опорные кольца, бандажи, маховики и другие детали, работающие под действием средних статических и динамических нагрузок. |  |  |  | 0.27 - 0.35 |  | 0.2 - 0.52 |  | 0.45 - 0.9 |  |  |  | 25Л, 35Л |  |  |  | Сталь для отливок нелегированная | Сталь для отливок нелегированная | [8 empty] | до 0.06 |  |  | до 0.06
1198 | 218 | 35Л | 35Л | станины прокатных станов, зубчатые колеса, тяги, бегунки, задвижки, балансиры, диафрагмы, катки, валки, кронштейны и другие детали, работающие под действием средних статических и динамических нагрузок. |  |  |  | 0.32 - 0.4 |  | 0.2 - 0.52 |  | 0.45 - 0.9 |  |  |  | 30Л, 40Л, 45Л |  |  |  | Сталь для отливок нелегированная | Сталь для отливок нелегированная | [8 empty] | до 0.06 |  |  | до 0.06
1199 | 219 | 40Л | 40Л | станины, корпусы, муфты, тормозные диски, шестерни, кожухи, вилки, звездочки и другие детали, работающие при температурах до 400 °С. |  |  |  | 0.37 - 0.45 |  | 0.2 - 0.52 |  | 0.45 - 0.9 |  |  |  | 45Л |  |  |  | Сталь для отливок нелегированная | Сталь для отливок нелегированная | [8 empty] | до 0.06 |  |  | до 0.06
1200 | 220 | 45Л | 45Л | станины, зубчатые колеса и венцы, тормозные диски, муфты, кожухи, опорные катки, звездочки и другие детали, к которым предъявляются требования повышенной прочности и высокого сопротивления износу и работающие под действием статических и динамических нагрузок. |  |  |  | 0.42 - 0.5 |  | 0.2 - 0.52 |  | 0.45 - 0.9 |  |  |  | 35Л, 55Л, 50Л, 40Л |  |  |  | Сталь для отливок нелегированная | Сталь для отливок нелегированная | [8 empty] | до 0.06 |  |  | до 0.06
1201 | 221 | 50Л | 50Л | шестерни, бегунки, колеса, зубчатые колеса подъемно-транспортных машин, валки крупно-, средне- и мелкосортных станов для прокатки мягкого металла. Сталь применяется в нормализованном или улучшенном состоянии и после поверхностного упрочнения с нагревом ТВЧ. |  |  |  | 0.47 - 0.55 |  | 0.2 - 0.52 |  | 0.45 - 0.9 |  |  |  | 55Л |  |  |  | Сталь для отливок нелегированная | Сталь для отливок нелегированная | [8 empty] | до 0.06 |  |  | до 0.06
1202 | 222 | 55Л | 55Л | зубчатые колеса и муфты подъемно-транспортных машин, ходовые колеса, бегунки, зубчатые сектора и венцы, полумуфты, скаты, втулки зубчатых муфт и другие детали, к которым предъявляются требования повышенной твердости. |  | до 0.3 |  | 0.52 - 0.6 | до 0.3 | 0.2 - 0.52 | до 0.3 | 0.4 - 0.9 |  |  |  | 50Л |  |  |  | Сталь для отливок нелегированная | Сталь для отливок нелегированная | [8 empty] | до 0.04 |  |  | до 0.045
1203 | 621 | 03Н12Х5М3ТЛ | 03Н12Х5М3ТЛ | высоконагруженные детали ответственного назначения со стенкой толщиной до 200 мм |  |  |  | 0.01 - 0.04 | 12 - 12.5 | до 0.2 | 4.5 - 5 | до 0.2 |  | 0.7 - 0.9 |  |  | 2.5 - 3 |  |  | Сталь для отливок легированная | Сталь для отливок легированная | [8 empty] | до 0.015 |  |  | до 0.015
1204 | 622 | 03Н12Х5М3ТЮЛ | 03Н12Х5М3ТЮЛ | высоконагруженные детали ответственного назначения со стенкой толщиной до 200 мм |  |  | 0.25 - 0.45 | 0.01 - 0.04 | 12 - 12.5 | до 0.2 | 4.5 - 5 | до 0.2 |  | 0.7 - 0.9 |  |  | 2.5 - 3 |  |  | Сталь для отливок легированная | Сталь для отливок легированная | [8 empty] | до 0.015 |  |  | до 0.015
1205 | 240 | 08ГДНФЛ | 08ГДНФЛ | лито-сварные и комбинированные конструкции, ответственные детали, к которым предъявляются требования высокой вязкости и достаточной прочности, работающие при температурах от —60 до 350 °С. |  | 0.8 - 1.2 |  | до 0.1 | 1.15 - 1.55 | 0.15 - 0.4 |  | 0.6 - 1 | [6 empty] | до 0.1 | Сталь для отливок легированная | Сталь для отливок легированная | [8 empty] | до 0.035 |  |  | до 0.035
1206 | 568 | 08Х17Н34В5Т3Ю2Л | 08Х17Н34В5Т3Ю2Л | для деталей, жаростойких при температуре до 1000 град.С |  | до 0.3 | 1.7 - 2.1 | до 0.08 | 32 - 35 | 0.2 - 0.5 | 15 - 18 | 0.3 - 0.6 |  | 2.6 - 3.2 | 34.64 - 43.7 |  |  |  |  | Сталь для отливок легированная | Сталь для отливок легированная |  |  |  | 4.5 - 5.5 |  |  |  |  | до 0.01 |  |  | до 0.01 |  | до 0.05 | [14 empty] | до 0.01
1207 | 574 | 120Г13Х2БЛ | 120Г13Х2БЛ | для деталей с высоким сопротивлением износу при одновременном воздействии высоких давлений или ударных нагрузок, от которых требуется высокая износостойкость. |  | до 0.3 |  | 1 - 1.4 | до 1 | 0.3 - 1 | 1.5 - 2.5 | 11.5 - 14.5 | [7 empty] | Сталь для отливок легированная | Сталь для отливок легированная | [7 empty] | 0.08 - 0.1 | до 0.1 |  |  | до 0.05
1208 | 241 | 12ДН2ФЛ | 12ДН2ФЛ | лито-сварные и комбинированные конструкции, ответственные нагруженные детали, к которым предъявляются требования достаточной прочности и вязкости, работающие под действием статических и динамических нагрузок при температуре до 400 °С. |  | 1.2 - 1.5 |  | 0.08 - 0.16 | 1.8 - 2.2 | 0.2 - 0.4 |  | 0.4 - 0.9 |  |  |  | 08Н6Г4МЛ |  |  | 0.08 - 0.15 | Сталь для отливок легированная | Сталь для отливок легированная | [8 empty] | до 0.035 |  |  | до 0.035
1209 | 615 | 12ДХН1МФЛ | 12ДХН1МФЛ | сварные конструкции, ответственные нагруженные детали, к которым предъявляются требования прочности и достаточной вязкости, работающие под действием статических и динамических нагрузок |  | 0.4 - 0.65 |  | 0.1 - 0.18 | 1.4 - 1.8 | 0.2 - 0.4 | 1.2 - 1.7 | 0.3 - 0.55 |  |  |  |  | 0.2 - 0.3 |  | 0.08 - 0.15 | Сталь для отливок легированная | Сталь для отливок легированная | [8 empty] | до 0.03 |  |  | до 0.03
1210 | 617 | 12Х7Г3СЛ | 12Х7Г3СЛ | ответственные высоконагруженные детали со стенкой толщиной до 100 мм, работающие в условиях статических и динамических нагрузок |  |  |  | 0.1 - 0.15 |  | 0.8 - 1.2 | 7 - 7.5 | 3 - 3.5 | [7 empty] | Сталь для отливок легированная | Сталь для отливок легированная | [8 empty] | до 0.02 |  |  | до 0.02
1211 | 614 | 13ХНДФТЛ | 13ХНДФТЛ | сварные конструкции, ответственные нагруженные детали, к которым предъявляются требования достаточной прочности и вязкости, работающие под действием статических и динамических нагрузок при температуре до 500 град. |  | 0.65 - 0.9 |  | до 0.16 | 1.2 - 1.6 | 0.2 - 0.4 | 0.15 - 0.4 | 0.4 - 0.9 |  | 0.04 - 0.1 |  |  |  |  | 0.06 - 0.12 | Сталь для отливок легированная | Сталь для отливок легированная | [8 empty] | до 0.03 |  |  | до 0.03
1212 | 247 | 14Х2ГМРЛ | 14Х2ГМРЛ | для ответственных сварно-литых конструкций больших сечений карьерных и шагающих экскаваторов. | Сталь хладостойкая. | до 0.3 |  | 0.1 - 0.17 | до 0.3 | 0.2 - 0.42 | 1.4 - 1.7 | 0.9 - 1.2 |  |  |  |  | 0.45 - 0.55 |  |  | Сталь для отливок легированная | Сталь для отливок легированная | [8 empty] | до 0.02 |  |  | до 0.02 |  | до 0.004
1213 | 634 | 15ГЛ | 15ГЛ | для производства литых заготовок для инструмента |  |  |  | 0.12 - 0.18 |  | 0.3 - 0.6 |  | 0.7 - 1 | [7 empty] | Сталь для отливок легированная | Сталь для отливок легированная | [8 empty] | до 0.04 |  |  | до 0.04
1214 | 251 | 15ГНЛ | 15ГНЛ | отливки, идущие на изготовление деталей, производимых предприятиями тяжелого и транспортного машиностроения и предназначенных для эксплуатации в условиях низких температур и высоких скоростей нагружения. |  |  |  | 0.12 - 0.2 | 0.8 - 1.2 | 0.2 - 0.4 | до 0.3 | 0.8 - 1.4 | [7 empty] | Сталь для отливок легированная | Сталь для отливок легированная | [8 empty] | до 0.03 |  |  | до 0.03
1215 | 1709 | 15ХЛ | 15ХЛ | для изготовления отливок различного промышленного назначения |  |  |  | 0.12 - 0.18 |  | 0.2 - 0.5 | 0.5 - 0.8 | 0.4 - 0.6 | [7 empty] | Сталь для отливок легированная | Сталь для отливок легированная | [8 empty] | до 0.04 |  |  | до 0.04
1216 | 607 | 20ГЛ | 20ГЛ | диски, звездочки зубчатые венцы и др. детали, к которым предъявляются требования по прочности и вязкости, работающие под действием статических и динамических нагрузок |  |  |  | 0.15 - 0.25 |  | 0.2 - 0.4 |  | 1.2 - 1.6 | [7 empty] | Сталь для отливок легированная | Сталь для отливок легированная | [8 empty] | до 0.04 |  |  | до 0.04
1217 | 609 | 20Г1ФЛ | 20Г1ФЛ | рамы, балки, корпуса и др. детали вагонов |  |  |  | 0.16 - 0.25 |  | 0.2 - 0.5 |  | 0.9 - 1.4 |  | до 0.05 |  |  |  |  | 0.06 - 0.12 | Сталь для отливок легированная | Сталь для отливок легированная | [8 empty] | до 0.05 |  |  | до 0.05
1218 | 250 | 20ГНМФЛ | 20ГНМФЛ | отливки, предназначенные для эксплуатации в условиях низких температур и высоких скоростей нагружения - сварные конструкции больших сечений, бандажи цементных печей |  |  |  | 0.14 - 0.22 | 0.7 - 1 | 0.2 - 0.4 | до 0.3 | 0.7 - 1.2 |  |  |  |  | 0.15 - 0.25 |  | 0.06 - 0.12 | Сталь для отливок легированная | Сталь для отливок легированная | [8 empty] | до 0.03 |  |  | до 0.03
1219 | 1724 | 20ГНМЮЛ | 20ГНМЮЛ | для изготовления отливок различного промышленного назначения |  |  | min 0.01 | 0.16 - 0.23 | 0.3 - 0.5 | 0.2 - 0.5 |  | 1.1 - 1.6 |  |  |  |  | 0.15 - 0.3 |  |  | Сталь для отливок легированная | Сталь для отливок легированная | [8 empty] | до 0.035 |  |  | до 0.035
1220 | 613 | 20ДХЛ | 20ДХЛ | ответственные нагруженные детали, к которым предъявляются требования высокой прочности и достаточной вязкости, работающие под действием статических и динамических нагрузок |  | 1.4 - 1.6 |  | 0.15 - 0.25 |  | 0.2 - 0.4 | 0.8 - 1.1 | 0.5 - 0.8 | [7 empty] | Сталь для отливок легированная | Сталь для отливок легированная | [8 empty] | до 0.04 |  |  | до 0.04
1221 | 608 | 20ГСЛ | 20ГСЛ | корпусные детали гидротурбин, работающие при температуре до 450 град. |  |  |  | 0.16 - 0.22 |  | 0.6 - 0.8 |  | 1 - 1.3 | [7 empty] | Сталь для отливок легированная | Сталь для отливок легированная | [8 empty] | до 0.03 |  |  | до 0.03
1222 | 225 | 20ФЛ | 20ФЛ | крупногабаритные детали грузовых вагонов: корпус автосцепки, тяговый хомут, надрессорная балка и боковая рама тележки. |  |  |  | 0.14 - 0.25 |  | 0.2 - 0.52 |  | 0.7 - 1.2 | [6 empty] | 0.06 - 0.12 | Сталь для отливок легированная | Сталь для отливок легированная | [8 empty] | до 0.05 |  |  | до 0.05
1223 | 242 | 20ХГСНДМЛ | 20ХГСНДМЛ | кронштейны и другие детали, к которым предъявляются требования высокой прочности и достаточной вязкости. |  | 0.4 - 0.6 |  | 0.18 - 0.24 | 1.1 - 1.5 | 0.9 - 1.2 | 0.6 - 0.9 | 0.9 - 1.3 |  | 0.03 - 0.07 |  |  | 0.1 - 0.15 |  |  | Сталь для отливок легированная | Сталь для отливок легированная | [8 empty] | до 0.05 |  |  | до 0.045
1224 | 228 | 20ХГСФЛ | 20ХГСФЛ | литые, сварнолитые детали машин в северном исполнении, гидравлические коробки; ответственные сварно-литых конструкции больших сечений карьерных и шагающих экскаваторов. | Сталь хладостойкая. | до 0.3 |  | 0.14 - 0.22 | до 0.4 | 0.5 - 0.7 | 0.3 - 0.6 | 0.9 - 1.3 | [6 empty] | 0.07 - 0.13 | Сталь для отливок легированная | Сталь для отливок легированная | [8 empty] | до 0.02 |  |  | до 0.02
1225 | 249 | 20ХМЛ | 20ХМЛ | шестерни, крестовины, втулки, зубчатые колеса, цилиндры, обоймы и другие корпусные детали, работающие длительное время при температуре до 500 °С. |  |  |  | 0.15 - 0.25 |  | 0.2 - 0.42 | 0.4 - 0.7 | 0.4 - 0.9 |  |  |  |  | 0.4 - 0.6 |  |  | Сталь для отливок легированная | Сталь для отливок легированная | [8 empty] | до 0.04 |  |  | до 0.04
1226 | 610 | 20ХМФЛ | 20ХМФЛ | детали арматуры, корпусные детали, цилиндры, работающие при температуре до 540 град. |  |  |  | 0.18 - 0.25 |  | 0.2 - 0.4 | 0.9 - 1.2 | 0.6 - 0.9 |  |  |  |  | 0.5 - 0.7 |  | 0.2 - 0.3 | Сталь для отливок легированная | Сталь для отливок легированная | [8 empty] | до 0.025 |  |  | до 0.025
1227 | 616 | 23ХГС2МФЛ | 23ХГС2МФЛ | детали ответственного назначения со стенкой толщиной до 30 мм, работающие в условиях циклических и ударных нагрузок и в условиях ударно-абразивного износа |  |  |  | 0.18 - 0.24 |  | 1.8 - 2 | 0.6 - 0.9 | 0.5 - 0.8 |  |  |  |  | 0.25 - 0.3 |  | 0.1 - 0.15 | Сталь для отливок легированная | Сталь для отливок легированная | [8 empty] | до 0.025 |  |  | до 0.025
1228 | 244 | 25ГСЛ | 25ГСЛ | лопасти гидротурбин, зубчатые венцы и колеса, втулки, сектора, колонны, детали сварно-литых конструкций с большим объемом сварки. |  | до 0.3 |  | 0.22 - 0.28 | до 0.3 | 0.6 - 0.8 | до 0.3 | 1 - 1.3 | [7 empty] | Сталь для отливок легированная | Сталь для отливок легированная | [8 empty] | до 0.3 |  |  | до 0.3
1229 | 1566 | 25Х2Г2ФЛ | 25Х2Г2ФЛ | для отливок |  | до 0.3 |  | 0.22 - 0.27 | до 0.3 | 0.7 - 0.9 | 1.8 - 2.2 | 1.6 - 1.8 | [6 empty] | 0.15 - 0.2 | Сталь для отливок легированная | Сталь для отливок легированная | [8 empty] | до 0.02 |  |  | до 0.02
1230 | 618 | 25Х2ГНМФЛ | 25Х2ГНМФЛ | детали ответственного назначения со стенкой толщиной до 50 мм, работающие в условиях статических и динамических нагрузок |  |  |  | 0.22 - 0.3 | 0.3 - 0.9 | 0.3 - 0.7 | 1.4 - 2 | 0.7 - 1.1 |  |  |  |  | 0.2 - 0.5 |  | 0.04 - 0.2 | Сталь для отливок легированная | Сталь для отливок легированная | [8 empty] | до 0.025 |  |  | до 0.025
1231 | 257 | 25Х2НМЛ | 25Х2НМЛ | для деталей тяжелого и транспортного машиностроения, работающих в условиях низких температур и повышенных условиях нагружения; ответственных сварно-литых конструкций больших сечений карьерных и шагающих экскаваторов. | Сталь хладостойкая. | до 0.3 |  | 0.22 - 0.3 | 0.6 - 0.9 | 0.2 - 0.4 | 1.6 - 1.9 | 0.5 - 0.8 |  |  |  | 35ХН2МЛ, 35ХНМЛ | 0.2 - 0.3 |  |  | Сталь для отливок легированная | Сталь для отливок легированная | [8 empty] | до 0.02 |  |  | до 0.02
1232 | 1711 | 25ХГЛ | 25ХГЛ | для изготовления отливок различного промышленного назначения |  |  |  | 0.2 - 0.3 |  | 0.2 - 0.5 | 0.9 - 1.3 | 0.85 - 1.15 | [7 empty] | Сталь для отливок легированная | Сталь для отливок легированная | [8 empty] | до 0.04 |  |  | до 0.04
1233 | 619 | 27Х5ГСМЛ | 27Х5ГСМЛ | высоконагруженные детали ответственного назначения со стенкой толщиной до 50 мм, работающие в условиях ударных нагрузок и ударно-абразивного износа |  |  |  | 0.24 - 0.28 |  | 0.9 - 1.2 | 5 - 5.5 | 0.9 - 1.2 |  |  |  |  | 0.55 - 0.6 |  |  | Сталь для отливок легированная | Сталь для отливок легированная | [8 empty] | до 0.02 |  |  | до 0.02
1234 | 635 | 30ГЛ | 30ГЛ | для изготовления литых заготовок для инструмента; корпусов поглощающих аппаратов грузовых вагонов. | Сталь мартенситного класса, износоустойчивая, теплостойкая. |  |  | 0.25 - 0.32 |  | 0.2 - 0.5 |  | 1.4 - 1.7 | [7 empty] | Сталь для отливок легированная | Сталь для отливок легированная | [8 empty] | до 0.04 |  |  | до 0.04
1235 | 224 | 30ГСЛ | 30ГСЛ | зубчатые колеса, ролики, обоймы, зубчатые венцы, рычаги, фланцы, шкивы, сектора, колонны, ходовые колеса и другие детали. |  |  |  | 0.25 - 0.35 |  | 0.6 - 0.8 |  | 1.1 - 1.4 |  |  |  | 20ГСЛ, 25ГСЛ, 40ХЛ |  |  |  | Сталь для отливок легированная | Сталь для отливок легированная | [8 empty] | до 0.04 |  |  | до 0.04
1236 | 620 | 30Х3С3ГМЛ | 30Х3С3ГМЛ | высоконагруженные детали ответственного назначения со стенкой толщиной до 30 мм, к которым предъявляются требования высокой прочности и достаточной вязкости |  |  |  | 0.29 - 0.33 |  | 2.8 - 3.2 | 2.8 - 3.2 | 0.7 - 1.2 |  |  |  |  | 0.5 - 0.6 |  |  | Сталь для отливок легированная | Сталь для отливок легированная | [8 empty] | до 0.02 |  |  | до 0.02
1237 | 1721 | 30ХГ1 | 30ХГ1 ( другое обозначение 5МФРЛ ) | для изготовления отливок различного промышленного назначения |  |  |  | 0.25 - 0.32 |  | 0.4 - 0.5 | 0.5 - 1 | 1.4 - 1.8 |  |  |  |  | 0.4 - 0.6 |  | 0.2 - 0.4 | Сталь для отливок легированная | Сталь для отливок легированная | [8 empty] | до 0.03 |  |  | до 0.025 |  | 0.006 - 0.01
1238 | 230 | 30ХГСФЛ | 30ХГСФЛ | шестерни, зубчатые колеса и другие детали машиностроения. |  |  |  | 0.25 - 0.35 |  | 0.4 - 0.6 | 0.3 - 0.5 | 1 - 1.5 |  |  |  | 35ХНЛ |  |  | 0.06 - 0.12 | Сталь для отливок легированная | Сталь для отливок легированная | [8 empty] | до 0.05 |  |  | до 0.05
1239 | 229 | 30ХГФРЛ | 30ХГФРЛ | зубчатые колеса, шестерни, блоки. |  | до 0.3 |  | 0.28 - 0.36 | до 0.3 | 0.2 - 0.6 | 0.5 - 0.9 | 0.8 - 1.25 | [6 empty] | 0.05 - 0.1 | Сталь для отливок легированная | Сталь для отливок легированная | [8 empty] | до 0.04 |  |  | до 0.04 |  | до 0.004
1240 | 1710 | 30ХЛ | 30ХЛ | для изготовления отливок корпусов поглощающих аппаратов грузовых вагонов и других деталей различного промышленного назначения; навесных литых цепей нормальной прочности для вращающихся обжиговых печей, применяемых в холодной зоне при температуре газового потока 200-500° С и теплообменных устройств вращающихся цементных печей |  |  |  | 0.25 - 0.35 |  | 0.2 - 0.5 | 0.5 - 0.8 | 0.5 - 0.9 | [7 empty] | Сталь для отливок легированная | Сталь для отливок легированная | [8 empty] | до 0.04 |  |  | до 0.04
1241 | 1717 | 30ХМЛ | 30ХМЛ | для изготовления отливок различного промышленного назначения |  |  |  | 0.25 - 0.35 |  | 0.2 - 0.5 | 0.8 - 1.2 | 0.5 - 0.8 |  |  |  |  | 0.2 - 0.3 |  |  | Сталь для отливок легированная | Сталь для отливок легированная | [8 empty] | до 0.04 |  |  | до 0.04
1242 | 611 | 30ХНМЛ | 30ХНМЛ | ответственные нагруженные детали, к которым предъявляются требования высокой прочности и достаточной вязкости, работающие под действием статических и динамических нагрузок при температуре до 400 град. |  |  |  | 0.25 - 0.35 | 1.3 - 1.6 | 0.2 - 0.4 | 1.3 - 1.6 | 0.4 - 0.9 |  |  |  |  | 0.2 - 0.3 |  |  | Сталь для отливок легированная | Сталь для отливок легированная | [8 empty] | до 0.04 |  |  | до 0.04
1243 | 239 | 32Х06Л | 32Х06Л | кронштейны, балансиры, катки и другие ответственные детали с толщиной стенки до 50 мм и общей массой детали до 80 кг. Различные детали вагоностроения. |  |  |  | 0.25 - 0.35 |  | 0.2 - 0.4 | 0.5 - 0.8 | 0.4 - 0.9 | [7 empty] | Сталь для отливок легированная | Сталь для отливок легированная | [8 empty] | до 0.05 |  |  | до 0.05
1244 | 612 | 35НГМЛ | 35НГМЛ | ответственные нагруженные детали, к которым предъявляются требования высокой прочности и достаточной вязкости, работающие под действием статических и динамических нагрузок |  |  |  | 0.32 - 0.42 | 0.8 - 1.2 | 0.2 - 0.4 |  | 0.8 - 1.2 |  |  |  |  | 0.15 - 0.25 |  |  | Сталь для отливок легированная | Сталь для отливок легированная | [8 empty] | до 0.04 |  |  | до 0.04
1245 | 223 | 35ГЛ | 35ГЛ | диски, звездочки, зубчатые венцы, барабаны, шкивы, крестовины, траверсы, ступицы, вилки, решетчатые стрелы и другие тяжелонагруженные детали экскаватора, крышки подшипников, цапфы. |  |  |  | 0.3 - 0.4 |  | 0.2 - 0.4 |  | 1.2 - 1.6 |  |  |  | 40Л, 45Л, 40Г |  |  |  | Сталь для отливок легированная | Сталь для отливок легированная | [8 empty] | до 0.04 |  |  | до 0.04
1246 | 1735 | 35ХГЛ | 35ХГЛ | для изготовления отливок различного промышленного назначения |  |  |  | 0.3 - 0.45 |  | 0.5 - 0.75 | 0.5 - 0.8 | 0.6 - 0.9 | [7 empty] | Сталь для отливок легированная | Сталь для отливок легированная | [8 empty] | до 0.04 |  |  | до 0.04
1247 | 231 | 35ХГСЛ | 35ХГСЛ | зубчатые колеса, звездочки, оси, валы, муфты и другие ответственные детали, к которым предъявляются требования повышенной износостойкости. |  |  |  | 0.3 - 0.4 |  | 0.6 - 0.8 | 0.6 - 0.9 | 1 - 1.3 |  |  |  | 25ХГСЛ, 55Л, 30ГС, 40Г2 |  |  |  | Сталь для отливок легированная | Сталь для отливок легированная | [8 empty] | до 0.04 |  |  | до 0.04
1248 | 1715 | 35ХГФЛ | 35ХГФЛ | для изготовления отливок различного промышленного назначения |  |  |  | 0.28 - 0.38 |  | 0.2 - 0.5 | 0.2 - 0.6 | 1 - 1.4 | [6 empty] | 0.1 - 0.25 | Сталь для отливок легированная | Сталь для отливок легированная | [8 empty] | до 0.04 |  |  | до 0.04
1249 | 232 | 35ХМЛ | 35ХМЛ | шестерни, крестовины, втулки, зубчатые венцы и другие ответственные детали, к которым предъявляются требования высокой прочности и вязкости, работающие под действием повышенных статических и динамических нагрузок и требующие повышенной твердости. | Сталь хладостойкая. |  |  | 0.3 - 0.4 |  | 0.2 - 0.4 | 0.8 - 1.1 | 0.4 - 0.9 |  |  |  | 30ХМЛ, 35ХНЛ, 40ХГРЛ | 0.2 - 0.3 |  |  | Сталь для отливок легированная | Сталь для отливок легированная | [8 empty] | до 0.04 |  |  | до 0.04
1250 | 233 | 35ХМФЛ | 35ХМФЛ | для изготовления деталей вагоностроения, металлургического оборудования и других деталей тяжелого и транспортного машиностроения. | Сталь хладостойкая. | до 0.3 |  | 0.3 - 0.4 | до 0.3 | 0.2 - 0.4 | 0.8 - 1.1 | 0.4 - 0.9 |  |  |  |  | 0.08 - 0.12 |  | 0.06 - 0.12 | Сталь для отливок легированная | Сталь для отливок легированная | [8 empty] | до 0.04 |  |  | до 0.04
1251 | 246 | 35ХН2МЛ | 35ХН2МЛ | зубчатые венцы, зубчатые колеса и другие сильно нагруженные детали. Сталь имеет повышенную склонность к камневидному излому и трещинам. |  |  |  | 0.3 - 0.4 | 1.3 - 1.7 | 0.25 - 0.45 | 0.5 - 0.8 | 0.6 - 0.9 |  |  |  | 25Х2НМЛ | 0.2 - 0.3 |  |  | Сталь для отливок легированная | Сталь для отливок легированная | [8 empty] | до 0.04 |  |  | до 0.04
1252 | 245 | 35ХНЛ | 35ХНЛ | шестерни, крестовины, втулки, зубчатые колеса экскаваторов, зубчатые венцы, горизонтальные валки сля6ингов. |  | до 0.3 |  | 0.3 - 0.38 | 0.7 - 0.9 | 0.2 - 0.42 | 0.5 - 0.8 | 0.4 - 0.9 |  |  |  | 35ХМЛ, 30ХГСФРЛ, 35ХМФЛ, 30ХГСФЛ, 25Х2НМЛ |  |  |  | Сталь для отливок легированная | Сталь для отливок легированная | [8 empty] | до 0.04 |  |  | до 0.04
1253 | 1723 | 40ГТЛ | 40ГТЛ | для изготовления отливок различного промышленного назначения |  |  |  | 0.34 - 0.42 |  | 0.2 - 0.5 |  | 1.2 - 1.6 |  | 0.02 - 0.1 | [5 empty] | Сталь для отливок легированная | Сталь для отливок легированная | [8 empty] | до 0.045 |  |  | до 0.045
1254 | 1708 | 40Г1 | 40Г1 ( другое обозначение 5ФЛ ) | для изготовления отливок различного промышленного назначения |  |  |  | 0.35 - 0.45 |  | 0.2 - 0.5 |  | 1.6 - 1.9 | [6 empty] | 0.1 - 0.2 | Сталь для отливок легированная | Сталь для отливок легированная | [8 empty] | до 0.04 |  |  | до 0.04
1255 | 1718 | 40ХМЛ | 40ХМЛ | для изготовления отливок различного промышленного назначения |  |  |  | 0.38 - 0.45 |  | 0.2 - 0.5 | 0.8 - 1.2 | 0.5 - 0.8 |  |  |  |  | 0.2 - 0.3 |  |  | Сталь для отливок легированная | Сталь для отливок легированная | [8 empty] | до 0.04 |  |  | до 0.04
1256 | 227 | 40ХЛ | 40ХЛ | бандажи, секции венца вагоноопрокидывателя, зубчатые колеса и другие детали, требующие повышенной твердости, а также фасонные отливки небольших размеров сложной конфигурации, изготовляемые по выплавляемым моделям. |  |  |  | 0.35 - 0.45 |  | 0.2 - 0.4 | 0.8 - 1.1 | 0.4 - 0.9 |  |  |  | 30ГСЛ, 35ГСЛ |  |  |  | Сталь для отливок легированная | Сталь для отливок легированная | [8 empty] | до 0.04 |  |  | до 0.04
1257 | 1720 | 40ХН2Л | 40ХН2Л | для изготовления отливок различного промышленного назначения |  |  |  | 0.35 - 0.45 | 1.6 - 2 | 0.2 - 0.5 | 0.4 - 0.7 | 0.6 - 0.9 | [7 empty] | Сталь для отливок легированная | Сталь для отливок легированная | [8 empty] | до 0.045 |  |  | до 0.045
1258 | 1719 | 40ХНЛ | 40ХНЛ | для изготовления отливок различного промышленного назначения |  |  |  | 0.35 - 0.45 | 1 - 1.5 | 0.2 - 0.5 | 0.5 - 0.8 | 0.4 - 0.9 | [7 empty] | Сталь для отливок легированная | Сталь для отливок легированная | [8 empty] | до 0.04 |  |  | до 0.04
1259 | 1716 | 40ХФЛ | 40ХФЛ | для изготовления отливок различного промышленного назначения |  |  |  | 0.35 - 0.45 |  | 0.2 - 0.5 | 1 - 1.4 | 0.5 - 0.8 | [6 empty] | 0.15 - 0.3 | Сталь для отливок легированная | Сталь для отливок легированная | [8 empty] | до 0.04 |  |  | до 0.04
1260 | 243 | 45ГЛ | 45ГЛ | блоки, колеса, звездочки, кулачковые муфты, крупные зубчатые венцы и другие детали, требующие повышенной твердости и прочности. |  |  |  | 0.4 - 0.5 |  | 0.2 - 0.5 |  | 0.8 - 1.2 |  |  |  | 40ХЛ |  |  |  | Сталь для отливок легированная | Сталь для отливок легированная | [8 empty] | до 0.04 |  |  | до 0.04
1261 | 226 | 45ФЛ | 45ФЛ | для деталей машиностроения. |  |  |  | 0.42 - 0.5 |  | 0.2 - 0.52 |  | 0.4 - 0.9 |  | до 0.03 |  |  |  |  | 0.05 - 0.1 | Сталь для отливок легированная | Сталь для отливок легированная | [8 empty] | до 0.06 |  |  | до 0.06
1262 | 1712 | 50ХГЛ | 50ХГЛ | для изготовления отливок различного промышленного назначения |  |  |  | 0.45 - 0.6 |  | 0.2 - 0.5 | 0.6 - 0.9 | 0.5 - 0.9 | [7 empty] | Сталь для отливок легированная | Сталь для отливок легированная | [8 empty] | до 0.04 |  |  | до 0.04
1263 | 1707 | 55СЛ | 55СЛ | для изготовления зубчатых колес и муфт подъемно-транспортных машин, ходовых колес, бегунков, зубчатых секторов и венцов и других деталей, к которым предъявляются требования повышенной твердости. |  |  |  | 0.52 - 0.6 |  | 0.5 - 0.7 |  | 0.5 - 0.8 | [7 empty] | Сталь для отливок легированная | Сталь для отливок легированная | [8 empty] | до 0.045 |  |  | до 0.045
1264 | 1713 | 60ХГЛ | 60ХГЛ | для изготовления отливок различного промышленного назначения |  |  |  | 0.5 - 0.65 |  | 0.2 - 0.5 | 0.9 - 1.3 | 0.9 - 1.3 | [7 empty] | Сталь для отливок легированная | Сталь для отливок легированная | [8 empty] | до 0.05 |  |  | до 0.05
1265 | 1706 | 70ГЛ | 70ГЛ | для изготовления отливок различного промышленного назначения |  |  |  | 0.65 - 0.8 |  | 0.2 - 0.5 |  | 1.1 - 1.6 | [7 empty] | Сталь для отливок легированная | Сталь для отливок легированная | [8 empty] | до 0.045 |  |  | до 0.045
1266 | 1714 | 70Х2ГЛ | 70Х2ГЛ | для изготовления отливок различного промышленного назначения |  |  |  | 0.6 - 0.75 |  | 0.2 - 0.5 | 1.8 - 2.2 | 0.8 - 1.2 | [7 empty] | Сталь для отливок легированная | Сталь для отливок легированная | [8 empty] | до 0.05 |  |  | до 0.05
1267 | 1722 | 75ХНМФЛ | 75ХНМФЛ | для изготовления отливок различного промышленного назначения |  |  |  | 0.7 - 0.85 | 0.5 - 0.8 | 0.2 - 0.5 | 1.3 - 1.7 | 0.6 - 0.9 |  |  |  |  | 0.4 - 0.6 |  | 0.1 - 0.25 | Сталь для отливок легированная | Сталь для отливок легированная | [8 empty] | до 0.05 |  |  | до 0.05
1268 | 248 | 80ГСЛ | 80ГСЛ | футеровки шаровых мельниц. |  |  |  | 0.8 - 1.1 | до 0.5 | 0.8 - 1.2 | до 0.5 | 1 - 1.5 | [7 empty] | Сталь для отливок легированная | Сталь для отливок легированная | [8 empty] | до 0.05 |  |  | до 0.05
1269 | 625 | 07Х17Н16ТЛ | 07Х17Н16ТЛ | литые фасонные детали ответственного назначения, к которым предъявляются требования по малой магнитной восприимчивости, высокой коррозионной стойкости и хорошей обрабатываемости резанием; сталь коррозионностойкая аустенитного класса |  |  |  | 0.04 - 0.1 | 15 - 17 | 0.2 - 0.6 | 16 - 18 | 1 - 2 |  | 0.005 - 0.15 | [5 empty] | Сталь для отливок легированная с особыми свойствами | Сталь для отливок легированная с особыми свойствами | [8 empty] | до 0.035 |  |  | до 0.02
1270 | 1732 | 07Х18Н10Г2С2М2Л | 07Х18Н10Г2С2М2Л | для изготовления отливок различного промышленного назначения. Сталь аустенитно-ферритного класса. | Сталь коррозионностойкая в ряде неорганических и органических кислот, более стойкая против межкристаллитной коррозии, чем сталь марки 15Х18Н10Г2С2М2Л. |  |  | до 0.07 | 9 - 12 | до 2 | 17 - 19 | до 2 |  |  |  |  | 2 - 2.5 |  |  | Сталь для отливок легированная с особыми свойствами | Сталь для отливок легированная с особыми свойствами | [8 empty] | до 0.04 |  |  | до 0.04
1271 | 560 | 07Х18Н9Л | 07Х18Н9Л | для деталей, жаростойких до 750 град. С; стойких против межкристаллитной коррозии |  | до 0.3 |  | до 0.07 | 8 - 11 | 0.2 - 1 | 17 - 20 | 1 - 2 | [7 empty] | Сталь для отливок легированная с особыми свойствами | Сталь для отливок легированная с особыми свойствами | [8 empty] | до 0.035 |  |  | до 0.03
1272 | 3236 | 07Х21Н9С2МЛ | 07Х21Н9С2МЛ ( другое обозначение ВНЛ-4 ) | Изготовление фасонных отливок для авиационной промышленности. |  |  |  | до 0.07 | 8 - 9 | 2 - 2.5 | 20.5 - 22.5 | 0.5 - 0.9 |  |  |  |  | 0.8 - 1.3 |  | 0.2 - 0.7 | Сталь для отливок легированная с особыми свойствами | Сталь для отливок легированная с особыми свойствами | [8 empty] | до 0.03 |  |  | до 0.03
1273 | 3228 | 07Х24Н8М2Д3Л | 07Х24Н8М2Д3Л ( другое обозначение ВКЛ-1 ) | Изготовление фасонных отливок для авиационной промышленности. |  | 2.75 - 3.25 |  | до 0.07 | 8 - 9 | 0.4 - 0.8 | 23 - 25 | 0.3 - 0.8 |  |  |  |  | 1.75 - 2.25 |  |  | Сталь для отливок легированная с особыми свойствами | Сталь для отливок легированная с особыми свойствами | [8 empty] | до 0.025 |  |  | до 0.025
1274 | 1736 | 08Г2ДНФЛ | 08Г2ДНФЛ | для крупногабаритных корпусных деталей; верхних частей рам картеров, постелей подшипников, литых деталей экскаваторов большой грузоподъемности и других сваривающихся деталей повышенной прочности. | Сталь хладостойкая. | 0.8 - 1.1 |  | 0.05 - 0.1 | 1.15 - 1.55 | 0.15 - 0.4 | до 0.3 | 1.3 - 1.7 | [6 empty] | 0.02 - 0.08 | Сталь для отливок легированная с особыми свойствами | Сталь для отливок легированная с особыми свойствами | [8 empty] | до 0.02 |  |  | до 0.02 | [36 empty] | 0.02 - 0.05
1275 | 1726 | 08Х12Н4ГСМЛ | 08Х12Н4ГСМЛ | для изготовления отливок различного промышленного назначения; Сталь мартенситно-ферритного класса. | Сталь коррозионностойкая в воде, влажном паре, разбавленной азотной кислоте и слабых органических кислотах. |  |  | до 0.08 | 3.5 - 5 | до 1 | 11.5 - 13.5 | до 1.5 |  |  |  |  | до 1 |  |  | Сталь для отливок легированная с особыми свойствами | Сталь для отливок легированная с особыми свойствами | [8 empty] | до 0.035 |  |  | до 0.035
1276 | 3235 | 08Х14Н5М2ДЛ | 08Х14Н5М2ДЛ ( другое обозначение ВНЛ-3 ) | Изготовление фасонных отливок для авиационной промышленности. |  | 1.2 - 1.75 |  | до 0.08 | 4.5 - 5.5 | до 0.7 | 13 - 14.5 | до 1 |  |  |  |  | 1.5 - 2 |  |  | Сталь для отливок легированная с особыми свойствами | Сталь для отливок легированная с особыми свойствами | [7 empty] | до 0.1 | до 0.03 |  |  | до 0.03
1277 | 554 | 08Х14Н7МЛ | 08Х14Н7МЛ ( другое обозначение ВНЛ-1 ) | для коррозионно-стойких деталей, работающих при комнатных и низких (до -196 град.С) температурах; сталь коррозионностойкая аустенитно - мартенситного класса |  |  |  | до 0.08 | 6 - 8.5 | 0.2 - 0.75 | 13 - 15 | 0.3 - 0.9 |  |  |  |  | 0.5 - 1 |  |  | Сталь для отливок легированная с особыми свойствами | Сталь для отливок легированная с особыми свойствами | [8 empty] | до 0.03 |  |  | до 0.03
1278 | 623 | 08Х14НДЛ | 08Х14НДЛ | детали, работающие в морской воде (гребные винты и др.); сталь мартенситного класса | Сталь коррозионностойкая в морской воде и атмосферных условиях. Коррозионная стойкость выше, чем у стали марок 15Х13Л и 20Х13Л. | 0.8 - 1.2 |  | до 0.08 | 1.2 - 1.6 | до 0.4 | 13 - 14.5 | 0.5 - 0.8 | [7 empty] | Сталь для отливок легированная с особыми свойствами | Сталь для отливок легированная с особыми свойствами | [8 empty] | до 0.025 |  |  | до 0.025
1279 | 624 | 08Х15Н4ДМЛ | 08Х15Н4ДМЛ | детали, работающие в морской воде; сталь коррозионностойкая аустенитно - мартенситного класса |  | 1 - 1.4 |  | до 0.08 | 3.5 - 3.9 | до 0.4 | 14 - 16 | 1 - 1.5 |  |  |  |  | 0.3 - 0.45 |  |  | Сталь для отливок легированная с особыми свойствами | Сталь для отливок легированная с особыми свойствами | [8 empty] | до 0.025 |  |  | до 0.025
1280 | 626 | 08Х17Н34В5Т3Ю2РЛ | 08Х17Н34В5Т3Ю2РЛ | сопловые и рабочие лопатки газовых турбин, цельнолитые роторы и другие детали, работающие при температуре до 800 град.С; сталь аустенитного класса. | Сталь жаростойкая при температуре до 1000 град.С; |  | 1.7 - 2.1 | до 0.08 | 32 - 35 | 0.2 - 0.5 | 15 - 18 | 0.3 - 0.6 |  | 2.6 - 3.2 | 34.95 - 43.7 |  |  |  |  | Сталь для отливок легированная с особыми свойствами | Сталь для отливок легированная с особыми свойствами |  |  |  | 4.5 - 5.5 |  |  |  |  | до 0.01 |  |  | до 0.01 |  | до 0.05 | [14 empty] | до 0.01
1281 | 517 | 09Х16Н4БЛ | 09Х16Н4БЛ | для коррозионно-стойких деталей повышенной прочности для авиационной, химический и других отраслей промышленности; сталь мартенситного класса | Сталь коррозионностойкая. Высокопрочная при нормальной температуре, устойчива против окисления в атмосферных условиях при температуре до 500 град.С; |  |  | 0.05 - 0.13 | 3.5 - 4.5 | 0.2 - 0.6 | 15 - 17 | 0.3 - 0.6 | [7 empty] | Сталь для отливок легированная с особыми свойствами | Сталь для отливок легированная с особыми свойствами | [7 empty] | 0.05 - 0.2 | до 0.03 |  |  | до 0.025
1282 | 518 | 09Х17Н3СЛ | 09Х17Н3СЛ | для деталей повышенной прочности для авиационной, химической и других отраслей промышленности, работающих в средах средней агрессивности (азотная и слабые органические кислоты, растворы солей органических и неорганических кислот); сталь мартенситного класса | Сталь коррозионностойкая , высокопрочная при нормальной температуре. |  |  | 0.05 - 0.12 | 2.8 - 3.8 | 0.8 - 1.5 | 15 - 18 | 0.3 - 0.8 | [7 empty] | Сталь для отливок легированная с особыми свойствами | Сталь для отливок легированная с особыми свойствами | [8 empty] | до 0.035 |  |  | до 0.03
1283 | 520 | 10Х12НДЛ | 10Х12НДЛ | для деталей, коррозионно-стойких и эрозионно-стойких в условиях проточной воды (детали годротурбин, работающие в условиях кавитационного разрушения); сталь мартенситного класса | Кавитационностойкая. Коррозионностойкая и эрозионностойкая в условиях проточной воды. | 0.8 - 1.1 |  | до 0.1 | 1 - 1.5 | 0.17 - 0.4 | 12 - 13 | 0.2 - 0.6 | [7 empty] | Сталь для отливок легированная с особыми свойствами | Сталь для отливок легированная с особыми свойствами | [8 empty] | до 0.025 |  |  | до 0.025
1284 | 3229 | 10Х14Н5М2Л | 10Х14Н5М2Л ( другое обозначение ВНЛ-2 ) | Изготовление фасонных отливок для авиационной промышленности. |  |  |  | 0.12 - 0.16 | 4.5 - 5.5 | до 0.75 | 13 - 15 | до 0.9 |  |  |  |  | 2.3 - 2.8 |  |  | Сталь для отливок легированная с особыми свойствами | Сталь для отливок легированная с особыми свойствами | [8 empty] | до 0.025 |  |  | до 0.025
1285 | 516 | 10Х14НДЛ | 10Х14НДЛ | для деталей, коррозионно-стойких в морской воде и атмосферных условиях(гребные винты и др.) |  | 1.2 - 1.6 |  | до 0.1 | 1.2 - 1.6 | 0.2 - 0.4 | 13.5 - 15 | 0.3 - 0.6 | [7 empty] | Сталь для отливок легированная с особыми свойствами | Сталь для отливок легированная с особыми свойствами | [8 empty] | до 0.03 |  |  | до 0.03
1286 | 573 | 10Х17Н10Г4МБЛ | 10Х17Н10Г4МБЛ | для коррозионно-стойких и жаропрочных деталей (литые детали энергоустановок) |  | до 0.3 |  | до 0.12 | 9.5 - 11 | до 0.6 | 16 - 18 | 3.5 - 4.5 |  |  |  |  | 0.9 - 1.2 |  |  | Сталь для отливок легированная с особыми свойствами | Сталь для отливок легированная с особыми свойствами | [7 empty] | 0.7 - 1 | до 0.025 |  |  | до 0.025
1287 | 561 | 10Х18Н11БЛ | 10Х18Н11БЛ | для деталей, работающих при малых нагрузках; сталь жаропрочная до 800 град. С; нечувствительная к межкристаллитной коррозии, коррозионностойкая, аустенитного класса |  |  |  | до 0.1 | 8 - 12 | 0.2 - 1 | 17 - 20 | 1 - 2 | [7 empty] | Сталь для отливок легированная с особыми свойствами | Сталь для отливок легированная с особыми свойствами | [7 empty] | 0.45 - 0.9 | до 0.035 |  |  | до 0.03
1288 | 559 | 10Х18Н3Г3Д2Л | 10Х18Н3Г3Д2Л | для лопаток и сварных кавитационно-стойких деталей рабочей части гидротурбин, работающих при напорах, не превышающих 80 л/ч в сечениях до 300 мм; сталь аустенитно - ферритного класса | Сталь коррозионностойкая, кавитационностойкая, имеет повышенную стойкость от песчаной эрозии по сравнению со сталью марки 10Х12НДЛ. | 1.8 - 2.2 |  | до 0.1 | 3 - 3.5 | до 0.6 | 13 - 19 | 2.3 - 3 | [7 empty] | Сталь для отливок легированная с особыми свойствами | Сталь для отливок легированная с особыми свойствами | [8 empty] | до 0.03 |  |  | до 0.03
1289 | 3230 | 10Х18Н9БЛ | 10Х18Н9БЛ ( другое обозначение Х18Н9БЛ ) | Изготовление фасонных отливок для авиационной промышленности. |  |  |  | до 0.1 | 8 - 12 | до 1 | 17 - 20 | до 2 | [7 empty] | Сталь для отливок легированная с особыми свойствами | Сталь для отливок легированная с особыми свойствами | [7 empty] | 0.8 - 0.9 | до 0.025 |  |  | до 0.025
1290 | 253 | 10Х18Н9Л | 10Х18Н9Л | арматура для химической промышленности, коллекторы выхлопных систем, детали печной арматуры, плиты для травильных корзин и другие детали, работающие при температуре до 400 °С.; сталь аустенитного класса | Сталь коррозионностойкая, жаропрочная, максимальная температура эксплуатации деталей до 750 °С. Сталь нестойкая в сернистых средах. При содержании углерода в стали не более 0,07 % стойкая против межкристаллитной коррозии. |  |  | до 0.14 | 8 - 11 | 0.2 - 1 | 17 - 20 | 1 - 2 |  |  |  | 14Х18Н4Г4Л |  |  |  | Сталь для отливок легированная с особыми свойствами | Сталь для отливок легированная с особыми свойствами | [8 empty] | до 0.035 |  |  | до 0.03
1291 | 258 | 110Г13Л | 110Г13Л | корпуса вихревых и шаровых мельниц, щеки и конуса дробилок, зубья и передние стенки ковшей экскаваторов, железнодорожные крестовины и др. тяжелонагруженные детали, работающие под действием статических и высоких динамических нагрузок и от которых требуется высокая износостойкость.Cталь аустенитного класса. | Сталь обладает высоким сопротивлением к износу при одновременном воздействии высоких давлений или ударных нагрузок. |  |  | 0.9 - 1.5 | до 1 | 0.3 - 1 | до 1 | 11.5 - 15 | [7 empty] | Сталь для отливок легированная с особыми свойствами | Сталь для отливок легированная с особыми свойствами | [8 empty] | до 0.12 |  |  | до 0.05
1292 | 630 | 110Г13ФТЛ | 110Г13ФТЛ | для корпусов вихревых и шаровых мельниц, щек дробилок, трамвайных и железнодорожных стрелок и крестовин, гусеничных траков, звездочек, зубьев ковшей экскаваторов и других деталей, работающих на ударный износ; деталей металлургического и горнообогатительного оборудования.Сталь аустенитного класса. | Сталь обладает высоким сопротивлением к ударно-абразивному изнашиванию, высокой хладостойкостью. |  |  | 0.9 - 1.3 |  | 0.4 - 0.9 |  | 11.5 - 14.5 |  | 0.01 - 0.05 |  |  |  |  | 0.1 - 0.3 | Сталь для отливок легированная с особыми свойствами | Сталь для отливок легированная с особыми свойствами | [8 empty] | до 0.12 |  |  | до 0.05
1293 | 629 | 110Г13Х2БРЛ | 110Г13Х2БРЛ | для продукции с высоким сопротивлением износу при одновременном воздействии высоких давлений или ударных нагрузок; сталь аустенитного класса |  |  |  | 0.9 - 1.5 | до 0.5 | 0.3 - 1 | 1 - 2 | 11.5 - 14.5 | [7 empty] | Сталь для отливок легированная с особыми свойствами | Сталь для отливок легированная с особыми свойствами | [7 empty] | 0.08 - 0.12 | до 0.12 |  |  | до 0.05 |  | 0.001 - 0.006
1294 | 1742 | 110Г13ХБРЛ | 110Г13ХБРЛ | для изготовления отливок зубьев ковшей экскаваторов, гусеничных звеньев, рабочих органов дробильного оборудования. | Сталь износостойкая, обладает высоким сопротивлением к износу при одновременном воздействии высоких давлений или ударных нагрузок. | до 0.3 |  | 0.9 - 1.3 | до 0.3 | 0.3 - 0.9 | 0.8 - 1.5 | 11.5 - 14.5 | [7 empty] | Сталь для отливок легированная с особыми свойствами | Сталь для отливок легированная с особыми свойствами | [7 empty] | 0.06 - 0.1 | до 0.02 |  |  | до 0.02 |  | 0.002 - 0.005
1295 | 631 | 120Г10ФЛ | 120Г10ФЛ | звенья гeсениц тракторов и другие детали, работающие в условиях абразивного износа; сталь аустенитного класса. |  | до 0.7 |  | 0.9 - 1.4 | до 1 | 0.2 - 0.9 | до 1 | 8.5 - 12 |  | до 0.15 |  |  |  |  | 0.03 - 0.12 | Сталь для отливок легированная с особыми свойствами | Сталь для отливок легированная с особыми свойствами | [7 empty] | до 0.01 | до 0.12 |  |  | до 0.05 | [7 empty] | до 0.03
1296 | 572 | 12Х18Н12БЛ | 12Х18Н12БЛ | для литых деталей энергоустановок с длительным сроком работы при 600-650 град.С и ограниченным при 700 град.С ; сталь аустенитного класса, коррозионностойкая, жаропрочная до 650 град.С |  |  |  | до 0.12 | 11 - 13 | до 0.55 | 17 - 19 | 0.5 - 1 | [7 empty] | Сталь для отливок легированная с особыми свойствами | Сталь для отливок легированная с особыми свойствами | [7 empty] | 0.7 - 1.1 | до 0.02 |  |  | до 0.025
1297 | 562 | 12Х18Н12М3ТЛ | 12Х18Н12М3ТЛ | для деталей, устойчивых при воздействии сернистой кипящей, фосфорной, муравьиной, уксусной и др. кислот, а также деталей, длительное время работающие под нагрузкой при температуре до 800 град.С; сталь коррозионностойкая аустенитного класса |  |  |  | до 0.12 | 11 - 13 | 0.2 - 1 | 16 - 19 | 1 - 2 |  | до 0.7 |  |  | 3 - 4 |  |  | Сталь для отливок легированная с особыми свойствами | Сталь для отливок легированная с особыми свойствами |  |  | Ti (5 * %C-0.6) | [5 empty] | до 0.035 |  |  | до 0.03
1298 | 254 | 12Х18Н9ТЛ | 12Х18Н9ТЛ | различные детали машиностроения, работающие при температуре не выше 700 °С. Сталь жаростойкая до 750 °С, жаропрочная при температуре до 600 °С, коррозионностойкая, аустенитного класса |  |  |  | до 0.12 | 8 - 11 | 0.2 - 1 | 17 - 20 | 1 - 2 |  | до 0.7 | [5 empty] | Сталь для отливок легированная с особыми свойствами | Сталь для отливок легированная с особыми свойствами | [8 empty] | до 0.035 |  |  | до 0.03
1299 | 1730 | 12Х19Н7Г2САЛ | 12Х19Н7Г2САЛ | для изготовления отливок различного промышленного назначения. Сталь аустенитно-ферритного класса. | Сталь коррозионностойкая на воздухе, в азотной кислоте, очень разбавленной серной кислоте и слабых или разбавленных органических кислотах. |  |  | до 0.12 | 6 - 8 | до 1.5 | 18 - 20 | до 2 | [7 empty] | Сталь для отливок легированная с особыми свойствами | Сталь для отливок легированная с особыми свойствами | [8 empty] | до 0.04 |  |  | до 0.04 | [7 empty] | 0.1 - 0.2
1300 | 1727 | 12Х21Н5Г2СЛ | 12Х21Н5Г2СЛ | для изготовления отливок различного промышленного назначения; Сталь аустенитно-ферритного класса. | Сталь коррозионностойкая на воздухе, в азотной кислоте, очень разбавленной серной кислоте и слабых или разбавленных органических кислотах. |  |  | до 0.12 | 4.5 - 6 | до 1.5 | 20 - 22 | до 2 | [7 empty] | Сталь для отливок легированная с особыми свойствами | Сталь для отливок легированная с особыми свойствами | [8 empty] | до 0.045 |  |  | до 0.035
1301 | 1731 | 12Х21Н5Г2САЛ | 12Х21Н5Г2САЛ | для изготовления отливок различного промышленного назначения. Сталь аустенитно-ферритного класса. | Сталь коррозионностойкая на воздухе, в азотной кислоте, очень разбавленной серной кислоте и слабых или разбавленных органических кислотах. |  |  | до 0.12 | 4 - 6 | до 1.5 | 20 - 22 | до 2 | [7 empty] | Сталь для отливок легированная с особыми свойствами | Сталь для отливок легированная с особыми свойствами | [8 empty] | до 0.04 |  |  | до 0.04 | [7 empty] | 0.1 - 0.2
1302 | 1729 | 12Х21Н5Г2СМ2Л | 12Х21Н5Г2СМ2Л | для изготовления отливок различного промышленного назначения; Сталь аустенитно-ферритного класса. | Сталь коррозионностойкая в ряде неорганических и органических кислот. |  |  | до 0.12 | 4.5 - 6 | до 1.5 | 20 - 22 | до 2 |  |  |  |  | 1.8 - 2.2 |  |  | Сталь для отливок легированная с особыми свойствами | Сталь для отливок легированная с особыми свойствами | [8 empty] | до 0.045 |  |  | до 0.035
1303 | 1728 | 12Х21Н5Г2СТЛ | 12Х21Н5Г2СТЛ | для изготовления отливок различного промышленного назначения; Сталь аустенитно-ферритного класса. | Сталь коррозионностойкая на воздухе, в азотной кислоте, очень разбавленной серной кислоте и слабых или разбавленных органических кислотах, более стойкая против межкристаллитной коррозии, чем сталь 10Х18Н9Л. |  |  | до 0.12 | 4.5 - 6 | до 1.5 | 20 - 22 | до 2 |  | до 0.7 | [5 empty] | Сталь для отливок легированная с особыми свойствами | Сталь для отливок легированная с особыми свойствами | [8 empty] | до 0.045 |  |  | до 0.035
1304 | 556 | 12Х25Н5ТМФЛ | 12Х25Н5ТМФЛ | для арматуры химической промышленности, деталей авиационной и других отраслей промышленности, жаростойких при температуре до 600 град.С, а также деталей, работающих под давлением до 30 МПа; сталь аустенитно - ферритного класса | Сталь коррозионностойкая, жаростойкая до 600°С |  |  | до 0.12 | 5 - 6.5 | 0.2 - 1 | 23.5 - 26 | 0.3 - 0.8 |  | 0.08 - 0.2 |  |  | 0.06 - 0.12 |  | 0.07 - 0.15 | Сталь для отливок легированная с особыми свойствами | Сталь для отливок легированная с особыми свойствами | [8 empty] | до 0.03 |  |  | до 0.03 | [7 empty] | 0.08 - 0.2
1305 | 1737 | 12ХГФЛ | 12ХГФЛ | для ответственных литых деталей тракторов, сварно-литых несущих конструкций. | Сталь хладостойкая. | до 0.3 |  | 0.1 - 0.16 | до 0.3 | 0.3 - 0.5 | 0.2 - 0.6 | 0.9 - 1.4 | [6 empty] | 0.05 - 0.1 | Сталь для отливок легированная с особыми свойствами | Сталь для отливок легированная с особыми свойствами | [8 empty] | до 0.02 |  |  | до 0.02
1306 | 575 | 130Г14ХМФАЛ | 130Г14ХМФАЛ | для изготовления отливок корпусов вихревых и шаровых мельниц, щек дробилок, трамвайных и железнодорожных стрелок и крестовин, гусеничных траков, звездочек, зубьев ковшей экскаваторов и других деталей, работающих на ударный износ. Сталь аустенитного класса. | Сталь обладает высоким сопротивлением к износу при одновременном воздействии высоких давлений или ударных нагрузок, высокой стойкостью против абразивного изнашивания, высокой хладостойкостью. Сталь сохраняет высокое значение ударной вязкости в упрочненном состоянии (в процессе эксплуатации деталей). |  |  | 1.2 - 1.4 | до 1 | до 0.6 | 1 - 1.5 | 12.5 - 15 |  |  |  |  | 0.2 - 0.3 |  | 0.08 - 0.12 | Сталь для отливок легированная с особыми свойствами | Сталь для отливок легированная с особыми свойствами | [8 empty] | до 0.07 |  |  | до 0.05 | [7 empty] | 0.025 - 0.05
1307 | 3233 | 13Х11Н2В2МФЛ | 13Х11Н2В2МФЛ ( другое обозначение ЭИ961Л ) | Изготовление фасонных отливок для авиационной промышленности. |  |  |  | 0.12 - 0.16 | 1.4 - 1.8 | 0.2 - 0.65 | 10.5 - 12 | 0.3 - 0.8 |  |  |  |  | 0.35 - 0.5 |  | 0.18 - 0.3 | Сталь для отливок легированная с особыми свойствами | Сталь для отливок легированная с особыми свойствами |  |  |  | 1.5 - 2 |  |  |  |  | до 0.025 |  |  | до 0.025
1308 | 3231 | 13Х14Н3В2ФРЛ | 13Х14Н3В2ФРЛ ( другое обозначение 513Л ЭИ736Л ) | Изготовление фасонных отливок для авиационной промышленности. |  |  |  | 0.09 - 0.15 | 2.3 - 3 | 0.2 - 0.8 | 11.5 - 13.5 | 0.2 - 0.8 | [6 empty] | 0.18 - 0.28 | Сталь для отливок легированная с особыми свойствами | Сталь для отливок легированная с особыми свойствами |  |  |  | 1.6 - 2.2 |  |  |  |  | до 0.025 |  |  | до 0.025 |  | 0.003 - 0.006
1309 | 3232 | 14Х17Н2Л | 14Х17Н2Л ( другое обозначение ЭИ268Л ) | Изготовление фасонных отливок для авиационной промышленности. |  |  |  | 0.05 - 0.1 | 2.8 - 3.8 | 0.8 - 1.5 | 15 - 18 | 0.3 - 0.8 | [7 empty] | Сталь для отливок легированная с особыми свойствами | Сталь для отливок легированная с особыми свойствами | [8 empty] | до 0.025 |  |  | до 0.025
1310 | 555 | 14Х18Н4Г4Л | 14Х18Н4Г4Л | различные детали (коллекторы выхлопных систем, детали печной арматуры и др), работающие при температуре до 400 °С; сталь аустенитно - мартенситного класса | Сталь коррозионностойкая; обладает большей, чем сталь марки 10Х18Н9Л, склонностью к межкристаллитной коррозии. |  |  | до 0.14 | 4 - 5 | 0.2 - 1 | 16 - 20 | 4 - 5 | [7 empty] | Сталь для отливок легированная с особыми свойствами | Сталь для отливок легированная с особыми свойствами | [8 empty] | до 0.035 |  |  | до 0.03
1311 | 522 | 15Х13Л | 15Х13Л | для деталей с повышенной пластичностью, подвергающихся ударным нагрузкам (турбинных лопаток, клапанов гидравлических прессов, арматуры крекинг-установок и др.) и изделий, подвергающихся действию относительно слабых агрессивных сред (атмосферных осадков, влажного пара, водных растворов солей органических кислот при комнатной температуре); сталь мартенсито - ферритного класса | Сталь коррозионностойкая в атмосферных условиях, в речной и водопроводной воде. Наивысшая коррозионная стойкость достигается термической обработкой и полировкой. |  |  | до 0.15 |  | 0.2 - 0.8 | 12 - 14 | 0.3 - 0.8 | [7 empty] | Сталь для отливок легированная с особыми свойствами | Сталь для отливок легированная с особыми свойствами | [8 empty] | до 0.03 |  |  | до 0.025
1312 | 1725 | 15Х14НЛ | 15Х14НЛ | для изготовления отливок различного промышленного назначения; сталь коррозионностойкая мартенситно-ферритного класса | Сталь коррозионностойкая в воде, влажном паре, разбавленной азотной кислоте и слабых органических кислотах; имеет повышенную стойкость против кавитации. |  |  | до 0.15 | 0.7 - 1.2 | до 0.6 | 12 - 15 | 0.4 - 0.9 | [7 empty] | Сталь для отливок легированная с особыми свойствами | Сталь для отливок легированная с особыми свойствами | [8 empty] | до 0.035 |  |  | до 0.035
1313 | 1733 | 15Х18Н10Г2С2М2Л | 15Х18Н10Г2С2М2Л | для изготовления отливок различного промышленного назначения. Сталь аустенитно-ферритного класса. | Сталь коррозионностойкая в ряде неорганических и органических кислот. |  |  | до 0.15 | 9 - 12 | до 2 | 17 - 19 | до 2 |  |  |  |  | 2 - 2.5 |  |  | Сталь для отливок легированная с особыми свойствами | Сталь для отливок легированная с особыми свойствами | [8 empty] | до 0.04 |  |  | до 0.04
1314 | 1734 | 15Х18Н10Г2С2М2ТЛ | 15Х18Н10Г2С2М2ТЛ | для изготовления отливок различного промышленного назначения. Сталь аустенитно-ферритного класса. | Сталь коррозионностойкая в ряде неорганических и органических кислот, более стойкая против межкристаллитной коррозии, чем сталь марки 15Х18Н10Г2С2М2Л. |  |  | до 0.15 | 9 - 12 | до 2 | 17 - 19 | до 2 |  | до 0.8 |  |  | 2 - 2.5 |  |  | Сталь для отливок легированная с особыми свойствами | Сталь для отливок легированная с особыми свойствами | [8 empty] | до 0.04 |  |  | до 0.04
1315 | 3237 | 15Х18Н12С4Л | 15Х18Н12С4Л | Изготовление фасонных отливок для авиационной промышленности. |  |  |  | 0.12 - 0.2 | 10 - 13 | 3.8 - 4.5 | 17 - 19 | 0.5 - 1 | [7 empty] | Сталь для отливок легированная с особыми свойствами | Сталь для отливок легированная с особыми свойствами | [8 empty] | до 0.025 |  |  | до 0.025
1316 | 3234 | 15Х18Н12С4ТЮЛ | 15Х18Н12С4ТЮЛ ( другое обозначение ЭИ654Л ) | Изготовление фасонных отливок для авиационной промышленности. | Внимание! По ОСТ 1 90090-79 материал 15Х18Н12С4Л также обозначается ЭИ654Л |  | 0.12 - 0.33 | 0.13 - 0.19 | 10 - 13 | 3.8 - 4.5 | 17 - 19 | 0.5 - 1 |  | 0.4 - 0.7 | [5 empty] | Сталь для отливок легированная с особыми свойствами | Сталь для отливок легированная с особыми свойствами | [8 empty] | до 0.025 |  |  | до 0.025
1317 | 567 | 15Х18Н22В6М2Л | 15Х18Н22В6М2Л | для деталей двигателей авиационной промышленности ( рабочие и сопловые лопатки газовых турбин и др.); сталь аустенитного класса. | Сталь жаростойкая при температуре до +1000 °С, жаропрочная при температуре до +800 °С. | до 0.3 |  | 0.1 - 0.2 | 20 - 24 | 0.2 - 0.6 | 16 - 18 | 0.3 - 0.6 |  |  | 46.225 - 56.4 |  | 2 - 3 |  |  | Сталь для отливок легированная с особыми свойствами | Сталь для отливок легированная с особыми свойствами |  |  |  | 5 - 7 |  |  |  |  | до 0.035 |  |  | до 0.03 |  | до 0.01
1318 | 627 | 15Х18Н22В6М2РЛ | 15Х18Н22В6М2РЛ | для деталей двигателей авиационной промышленности ( рабочие и сопловые лопатки газовых турбин и др.); сталь аустенитного класса. | Сталь жаростойкая при температуре до +1000 °С, жаропрочная при температуре до +800 °С. |  |  | 0.1 - 0.2 | 20 - 24 | 0.2 - 0.6 | 16 - 18 | 0.3 - 0.6 |  |  | 46.525 - 56.4 |  | 2 - 3 |  |  | Сталь для отливок легированная с особыми свойствами | Сталь для отливок легированная с особыми свойствами |  |  |  | 5 - 7 |  |  |  |  | до 0.035 |  |  | до 0.03 |  | до 0.01
1319 | 564 | 15Х23Н18Л | 15Х23Н18Л | для коррозионно-стойких деталей, не трубующих высокой механической прочности, жаропрочных до 900 град.С; сталь аустенитного класса |  |  |  | 0.1 - 0.2 | 17 - 20 | 0.2 - 1 | 22 - 25 | 1 - 2 |  |  | 51.44 - 59.7 |  |  |  |  | Сталь для отливок легированная с особыми свойствами | Сталь для отливок легированная с особыми свойствами | [8 empty] | до 0.03 |  |  | до 0.03
1320 | 553 | 15Х25ТЛ | 15Х25ТЛ | для деталей, не подвергающихся действиям постоянных и переменных нагрузок (аппаратуры для дымящейся азотной или фосфорной кислот); многих деталей химического машиностроения, в том числе работающих в условиях контакта с мочевиной; печной арматуры, плит и др.; сталь ферритного класса | Сталь коррозионностойкая, жаростойкая при температуре до 1100 °С, обладает удовлетворительной сопротивляемостью межкристаллитной коррозии |  |  | 0.1 - 0.2 |  | 0.5 - 1.2 | 23 - 27 | 0.5 - 1.8 |  | 0.4 - 0.8 | [5 empty] | Сталь для отливок легированная с особыми свойствами | Сталь для отливок легированная с особыми свойствами | [8 empty] | до 0.035 |  |  | до 0.03
1321 | 558 | 16Х18Н12С4ТЮЛ | 16Х18Н12С4ТЮЛ | для сварных изделий, работающих в агрессивных средах, в частности концентрированной азотной кислоте при температуре до 105 град.С.; сталь коррозионностойкая аустенитно - ферритного класса |  |  | 0.13 - 0.35 | 0.13 - 0.19 | 11 - 13 | 3.8 - 4.5 | 17 - 19 | 0.5 - 1 |  | 0.4 - 0.7 | [5 empty] | Сталь для отливок легированная с особыми свойствами | Сталь для отливок легированная с особыми свойствами | [8 empty] | до 0.03 |  |  | до 0.03
1322 | 565 | 18Х25Н19СЛ | 18Х25Н19СЛ | для деталей паровых и газовых турбин, котельных установок, лопаток и венцов компрессоров и сопловых аппаратов турбин и других деталей, работающих при высоких температурах; сталь аустенитного класса | Сталь коррозионностойкая, кислотоупорная, жаростойкая |  |  | до 0.18 | 17 - 21 | 0.8 - 2 | 22 - 26 | 0.7 - 1.5 |  |  | 47.955 - 59.5 |  |  |  |  | Сталь для отливок легированная с особыми свойствами | Сталь для отливок легированная с особыми свойствами | [8 empty] | до 0.035 |  |  | до 0.03
1323 | 1738 | 20ФТЛ | 20ФТЛ | для ответственных литых деталей автосцепного устройства и тележек грузовых вагонов. | Сталь хладостойкая. | до 0.3 |  | 0.17 - 0.25 | до 0.3 | 0.3 - 0.5 | до 0.3 | 0.8 - 1.2 |  | 0.01 - 0.025 |  |  |  |  | 0.01 - 0.06 | Сталь для отливок легированная с особыми свойствами | Сталь для отливок легированная с особыми свойствами | [8 empty] | до 0.02 |  |  | до 0.02
1324 | 521 | 20Х12ВНМФЛ | 20Х12ВНМФЛ | литые детали турбин (цилиндры, сопла, диафрагмы и арматура) с рабочей температурой до 600 град.С ; сталь мартенситного класса | Сталь коррозионностойкая, жаропрочная до 650 °С |  |  | 0.17 - 0.23 | 0.5 - 0.9 | 0.2 - 0.6 | 10.5 - 12.5 | 0.5 - 0.9 |  |  |  |  | 0.5 - 0.7 |  | 0.15 - 0.3 | Сталь для отливок легированная с особыми свойствами | Сталь для отливок легированная с особыми свойствами |  |  |  | 0.7 - 1.1 |  |  |  |  | до 0.03 |  |  | до 0.025
1325 | 252 | 20Х13Л | 20Х13Л | для изготовления отливок деталей, подвергающихся ударным нагрузкам (турбинных лопаток, клапанов гидравлических прессов, арматуры крекинг-установок, сегментов сопел, форм для стекла, рам садочных окон, предметов домашнего обихода и др.), а также изделий, подвергающихся действию относительно слабых агрессивных сред (атмосферных осадков, влажного пара, водных растворов солей органических кислот при комнатной температуре); Сталь мартенситного класса | Сталь 20Х13Л несколько менее коррозионностойкая в атмосферных условиях по сравнению со сталью марки 15Х13Л. |  |  | 0.16 - 0.25 |  | 0.2 - 0.8 | 12 - 14 | 0.3 - 0.8 | [7 empty] | Сталь для отливок легированная с особыми свойствами | Сталь для отливок легированная с особыми свойствами | [8 empty] | до 0.03 |  |  | до 0.025
1326 | 255 | 20Х20Н14С2Л | 20Х20Н14С2Л | печные конвейеры, ящики для цементации и другие детали, работающие при высоких температурах в нагруженном состоянии. Сталь жаростойкая до 1000—1050 °С, устойчива в науглероживающей среде, аустенито-ферритного класса. |  |  |  | до 0.2 | 12 - 15 | 2 - 3 | 19 - 22 | до 1.5 | [7 empty] | Сталь для отливок легированная с особыми свойствами | Сталь для отливок легированная с особыми свойствами | [8 empty] | до 0.035 |  |  | до 0.025
1327 | 569 | 20Х21Н46В8Л | 20Х21Н46В8Л | для деталей двигателей авиационной промышленности ( рабочие и сопловые лопатки газовых турбин и др.); сталь аустенитного класса. | Сталь жаростойкая при температуре до +1000 °С, жаропрочная при температуре до +800 °С. | до 0.3 |  | 0.1 - 0.25 | 43 - 48 | 0.2 - 0.8 | 19 - 22 | 0.3 - 0.8 |  |  | 18.715 - 30.4 |  |  |  |  | Сталь для отливок легированная с особыми свойствами | Сталь для отливок легированная с особыми свойствами |  |  |  | 7 - 9 |  |  |  |  | до 0.04 |  |  | до 0.035 |  | до 0.06
1328 | 628 | 20Х21Н46В8РЛ | 20Х21Н46В8РЛ | детали двигателей авиационной промышленности; сталь аустенитного класса |  |  |  | 0.1 - 0.25 | 43 - 48 | 0.2 - 0.8 | 19 - 22 | 0.3 - 0.8 |  |  | 19.015 - 30.4 |  |  |  |  | Сталь для отливок легированная с особыми свойствами | Сталь для отливок легированная с особыми свойствами |  |  |  | 7 - 9 |  |  |  |  | до 0.04 |  |  | до 0.035 |  | до 0.06
1329 | 513 | 20Х5МЛ | 20Х5МЛ | детали арматуры нефтеперерабатывающих установок, печные двойники, корпуса насосов и другие детали, работающие в нефтяных средах под давлением при температуре до 550 град.С; сталь мартенситного класса | Сталь коррозионностойкая, жаропрочная и жаростойкая в горячих нефтяных средах, содержащих сернистые соединения. Жаростойкость до +600 °С. |  |  | 0.15 - 0.25 |  | 0.35 - 0.7 | 4 - 6.5 | 0.4 - 0.6 |  |  |  |  | 0.4 - 0.65 |  |  | Сталь для отливок легированная с особыми свойствами | Сталь для отливок легированная с особыми свойствами | [8 empty] | до 0.04 |  |  | до 0.04
1330 | 514 | 20Х5ТЛ | 20Х5ТЛ | для деталей, коррозионно-стойких в горячих нефтяных средах, содержащих сернистые соединения; жаростойких до 450 град.С (арматура нефтеперерабатывающих установок) |  | до 0.3 |  | 0.15 - 0.25 | до 0.05 | 0.3 - 0.6 | 4.5 - 6 | 0.3 - 0.6 |  | до 0.1 | [5 empty] | Сталь для отливок легированная с особыми свойствами | Сталь для отливок легированная с особыми свойствами | [8 empty] | до 0.04 |  |  | до 0.035
1331 | 515 | 20Х8ВЛ | 20Х8ВЛ | детали арматуры нефтеперерабатывающих установок, печные двойники, корпуса насосов и другие детали, работающие в условиях сильно сернистых нефтяных сред под давлением при температуре до 575 град.С; сталь мартенситного класса | Жаростойкая в более агрессивных сернистых средах по сравнению со сталью марки 20Х5МЛ, жаростойкость до +600 °С. |  |  | 0.15 - 0.25 |  | 0.3 - 0.6 | 7.5 - 9 | 0.3 - 0.5 | [7 empty] | Сталь для отливок легированная с особыми свойствами | Сталь для отливок легированная с особыми свойствами |  |  |  | 1.25 - 1.75 |  |  |  |  | до 0.04 |  |  | до 0.035
1332 | 316 | 20Х25Н19С2Л | 20Х25Н19С2Л | детали, работающие при высоких температурах в сильно нагруженном состоянии: реторты для отжига, части печей и ящики для цементации. Сталь жаростойкая при температуре до 1100 °С, жаропрочная, аустенитного класса. |  |  |  | до 0.2 | 18 - 20 | 2 - 3 | 23 - 27 | 0.5 - 1.5 |  |  | 47.935 - 56.5 |  |  |  |  | Сталь для отливок легированная с особыми свойствами | Сталь для отливок легированная с особыми свойствами | [8 empty] | до 0.035 |  |  | до 0.03
1333 | 1739 | 27ХН2МФЛ | 27ХН2МФЛ | для изготовления цельнолитых зубьев и элементы их крепления (скоб, клиньев) одноковшовых экскаваторов. | Сталь хладостойкая, износостойкая. | до 0.3 |  | 0.23 - 0.3 | 1.65 - 2 | 0.2 - 0.42 | 0.8 - 1.2 | 0.6 - 0.9 |  |  |  |  | 0.3 - 0.5 |  | 0.08 - 0.15 | Сталь для отливок легированная с особыми свойствами | Сталь для отливок легированная с особыми свойствами | [8 empty] | до 0.02 |  |  | до 0.02
1334 | 1741 | 30ХГ2СТЛ | 30ХГ2СТЛ | для башмаков гусеничных машин, угловых ножей бульдозеров, кремальерных шестерней экскаваторов, опорных роликов дражных цепей, рабочих органов шахтных машин, рычагов, зубчатых колес. | Сталь хладостойкая, износостойкая. | до 0.3 |  | 0.25 - 0.35 | до 0.3 | 0.4 - 0.8 | 0.6 - 1 | 1.5 - 1.8 |  | 0.01 - 0.04 | [5 empty] | Сталь для отливок легированная с особыми свойствами | Сталь для отливок легированная с особыми свойствами | [8 empty] | до 0.02 |  |  | до 0.02 | [36 empty] | 0.02 - 0.05
1335 | 571 | 31Х19Н9МВБТЛ | 31Х19Н9МВБТЛ | для жаростойких деталей: рабочие колеса турбины турбокомпрессоров, турбинные и направляющие лопатки; сталь жаропрочная аустенитного класса |  |  |  | 0.26 - 0.35 | 8 - 10 | до 0.8 | 18 - 20 | 0.8 - 1.5 |  | 0.2 - 0.5 |  |  | 1 - 1.5 |  |  | Сталь для отливок легированная с особыми свойствами | Сталь для отливок легированная с особыми свойствами |  |  |  | 1 - 1.5 |  |  |  | 0.2 - 0.5 | до 0.035 |  |  | до 0.02
1336 | 1740 | 27ХГСНМДТЛ | 27ХГСНМДТЛ | для наконечников рыхлителей мерзлых грунтов, опорных катков тяжелых бульдозеров, ведущих шестерней, звездочек гусеничных машин и других деталей. | Сталь хладостойкая, износостойкая. | 0.3 - 0.5 |  | 0.22 - 0.31 | 0.7 - 1.2 | 0.7 - 1.3 | 0.7 - 1.3 | 0.9 - 1.5 |  | 0.03 - 0.07 |  |  | 0.1 - 0.3 |  |  | Сталь для отливок легированная с особыми свойствами | Сталь для отливок легированная с особыми свойствами | [8 empty] | до 0.02 |  |  | до 0.02 | [36 empty] | 0.02 - 0.05
1337 | 570 | 35Х18Н24С2Л | 35Х18Н24С2Л | для деталей, работающих при высоких температурах в сильнонагруженном состоянии (печных конвейеров, шнеков, крепежных деталей); сталь аустенитного класса | Сталь коррозионностойкая, жаропрочная, жаростойкая при температуре до 1100-1200 град.С |  |  | 0.3 - 0.4 | 23 - 25 | 2 - 3 | 17 - 20 | до 1.5 |  |  | 49.735 - 57.7 |  |  |  |  | Сталь для отливок легированная с особыми свойствами | Сталь для отливок легированная с особыми свойствами | [8 empty] | до 0.035 |  |  | до 0.03
1338 | 557 | 35Х23Н7СЛ | 35Х23Н7СЛ | для деталей трубчатых печей нефтезаводов и других деталей, коррозионно-стойких в сернистых средах и работающих при температуре до 1000 °С; сталь аустенитно - ферритного класса | Сталь коррозионностойкая в сернистых средах и жаростойкая при температуре до 1000 °С. |  |  | до 0.35 | 6 - 8 | 0.5 - 1.2 | 21 - 25 | 0.5 - 0.85 | [7 empty] | Сталь для отливок легированная с особыми свойствами | Сталь для отливок легированная с особыми свойствами | [8 empty] | до 0.035 |  |  | до 0.035
1339 | 256 | 40Х24Н12СЛ | 40Х24Н12СЛ | детали, работающие при высокой температуре и давлении (лопатки компрессоров и сопловых аппаратов, печные конвейеры, шнеки, крепежные детали и др.); сталь аустенито-ферритного класса. | Сталь коррозионностойкая, жаростойкая при температуре до 1000 °С, жаропрочная |  |  | до 0.4 | 11 - 13 | 0.5 - 1.5 | 22 - 26 | 0.3 - 0.8 |  |  |  | 35Х23Н7СЛ |  |  |  | Сталь для отливок легированная с особыми свойствами | Сталь для отливок легированная с особыми свойствами | [8 empty] | до 0.035 |  |  | до 0.03
1340 | 519 | 40Х9С2Л | 40Х9С2Л | для деталей, работающих длительное время под нагрузкой при температуре до 700 град.С (клапаны моторов, колосники, крепежные детали); сталь мартенситного класса | Жаростойкая сталь при температуре до +800 °С, жаропрочная при температуре до +700 °С. |  |  | 0.35 - 0.5 |  | 2 - 3 | 8 - 10 | 0.3 - 0.7 | [7 empty] | Сталь для отливок легированная с особыми свойствами | Сталь для отливок легированная с особыми свойствами | [8 empty] | до 0.035 |  |  | до 0.03
1341 | 566 | 45Х17Г13Н3ЮЛ | 45Х17Г13Н3ЮЛ | для деталей отпускных, закалочных и цементационных печей, подовых плит, коробов, тиглей для соляных ванн и других деталей, работающих при высоких температурах; деталей, коррозионностойких в сернистых средах; сталь аустенитного класса. | Сталь коррозионностойкая, жаростойкая при температуре до 900 град.С, жаропрочная аустенитного класса. Сталь 45Х17Г13Н3ЮЛ рекомендуется как заменитель стали марки 40Х24Н12СЛ. |  | 0.6 - 1 | 0.4 - 0.5 | 2.5 - 3.5 | 0.8 - 1.5 | 16 - 18 | 12 - 15 | [7 empty] | Сталь для отливок легированная с особыми свойствами | Сталь для отливок легированная с особыми свойствами | [8 empty] | до 0.035 |  |  | до 0.03
1342 | 563 | 55Х18Г14С2ТЛ | 55Х18Г14С2ТЛ | детали, работающие при высокой температуре и давлении. Сталь жаростойкая до 950 °С, в среде серной кислоты нестойкая, аустенитного класса. |  |  |  | 0.45 - 0.65 |  | 1.5 - 2.5 | 16 - 19 | 12 - 16 |  | 0.1 - 0.3 | [5 empty] | Сталь для отливок легированная с особыми свойствами | Сталь для отливок легированная с особыми свойствами | [8 empty] | до 0.04 |  |  | до 0.03
1343 | 633 | 90Х4М4Ф2В6Л | 90Х4М4Ф2В6Л ( другое обозначение Р6М4Ф2Л ) | Для изготовления литых заготовок для инструмента, получаемого последующим методом горячей пластической деформации (ковка, горячее выдавливание) и для литого металлорежущего инструмента (применяются для отливок 1-ой группы). | Cталь мартенситного класса.Быстрорежущая, износоустойчивая, теплостойкая. |  |  | 0.85 - 0.95 |  | 0.2 - 0.4 | 3 - 4 | 0.4 - 0.7 |  |  |  |  | 3 - 4 |  | 2 - 2.6 | Сталь для отливок легированная с особыми свойствами | Сталь для отливок легированная с особыми свойствами |  |  |  | 5 - 7 |  |  |  |  | до 0.04 |  |  | до 0.04
1344 | 3284 | АНВ-300 | АНВ-300 ( другое обозначение АНВ300 ) | Изготовление чушек и литых прутков, предназначенных для дальнейшего переплава при производстве фасонных отливок | Сплав жаропрочный на никелевой основе |  | 4.5 - 5.5 | до 0.1 | 64.2 - 70.1 | до 0.5 | 14 - 17 | до 0.5 |  | 1.4 - 2 | [5 empty] | Сплав жаропрочный литейный | Сплав жаропрочный литейный |  |  | Ni - basis | 7 - 10 |  |  |  |  | до 0.015 |  |  | до 0.01 |  | до 0.1
1345 | 3282 | В3К | В3К | Изготовление чушек и литых прутков, предназначенных для дальнейшего переплава при производстве фасонных отливок; для наплавки клапанов двигателей внутреннего сгорания и других деталей с аналогичными требованиями. | Сплав жаропрочный жаростойкий на кобальтовой основе |  |  | 1 - 1.3 | до 2 | 2 - 2.75 | 28 - 32 |  |  |  | до 2 |  |  |  |  | Сплав жаропрочный литейный | Сплав жаропрочный литейный |  |  | Co - basis | 4 - 5 |  | 54.8 - 65 | [5 empty] | до 0.07
1346 | 3279 | ВЖЛ1 | ВЖЛ1 ( другое обозначение ВЖЛ1-ВИ ) | Изготовление литых прутковых заготовок для последующего переплава при литье лопаток и других фасонных отливок | Сплав жаропрочный на никелевой основе |  | 2 - 2.8 | 0.1 - 0.17 | 59.5 - 66.1 | 1.2 - 2 | 15 - 17 | до 0.3 |  | 2 - 3 | 6 - 7.5 |  | 3.5 - 5 |  |  | Сплав жаропрочный литейный | Сплав жаропрочный литейный |  |  | Ni - basis | 2 - 2.5 |  |  |  |  | до 0.02 |  |  | до 0.02 |  | 0.09 - 0.13
1347 | 3272 | ВЖЛ12У | ВЖЛ12У ( другое обозначение ВЖЛ12У-ВИ ) | Изготовление литых прутковых заготовок для последующего переплава при литье лопаток и других фасонных отливок | Сплав жаропрочный на никелевой основе |  | 5 - 5.7 | 0.14 - 0.2 | 53.8 - 63.46 | до 0.4 | 8.5 - 10.5 | до 0.4 |  | 4.2 - 4.7 | до 2 |  | 2.7 - 3.4 |  | 0.5 - 1 | Сплав жаропрочный литейный | Сплав жаропрочный литейный | до 0.001 |  | Ni - basis | 1 - 1.8 |  | 12 - 15 |  | 0.5 - 1 | до 0.015 | до 0.02 |  | до 0.015 |  | до 0.015 |  |  |  |  | до 0.0005 | [9 empty] | до 0.02
1348 | 3273 | ВЖЛ12Э | ВЖЛ12Э ( другое обозначение ВЖЛ12Э-ВИ ) | Изготовление литых прутковых заготовок для последующего переплава при литье лопаток и других фасонных отливок | Сплав жаропрочный на никелевой основе |  | 5 - 5.7 | 0.12 - 0.2 | 59.3 - 68 | до 0.4 | 8.5 - 10 | до 0.4 |  | 4.2 - 4.7 | до 2 |  | 2.7 - 3.4 |  | 0.5 - 1 | Сплав жаропрочный литейный | Сплав жаропрочный литейный | до 0.001 |  | Ni - basis | 1 - 1.8 |  | 8 - 10 |  | 0.5 - 1 | до 0.015 | до 0.02 |  | до 0.015 |  | до 0.015 |  |  |  |  | до 0.0005 | [9 empty] | до 0.015 | [18 empty] | до 0.01
1349 | 3287 | ВЖЛ14 | ВЖЛ14 | Изготовление заготовок, предназначенных для дальнейшего переплава при производстве фасонных отливок | Сплав жаропрочный на никелевой основе |  | 1.2 - 1.5 | 0.05 - 0.08 | 59.1 - 63.7 | до 0.4 | 18 - 20 | до 0.4 |  | 2.6 - 2.9 | 8 - 10 |  | 4.5 - 5.5 |  |  | Сплав жаропрочный литейный | Сплав жаропрочный литейный |  |  | Ni - basis | [5 empty] | до 0.01 |  |  | до 0.01 |  | до 0.005 | [14 empty] | до 0.02
1350 | 632 | 85Х4М5Ф2В6Л | 85Х4М5Ф2В6Л ( другое обозначение Р6М5Л ) | для изготовления литых заготовок для инструмента, получаемого последующим методом горячей пластической деформации (ковка, горячее выдавливание) и для литого металлорежущего инструмента (применяются для отливок 1-ой группы). Cталь мартенситного класса. | Быстрорежущая, износоустойчивая, теплостойкая. |  |  | 0.82 - 0.9 | до 0.4 | до 0.5 | 3.8 - 4.4 | до 0.5 |  |  |  |  | 4.8 - 5.3 |  | 1.7 - 2.1 | Сталь для отливок легированная с особыми свойствами | Сталь для отливок легированная с особыми свойствами |  |  |  | 5.5 - 6.5 |  |  |  |  | до 0.03 |  |  | до 0.025
1351 | 3274 | ВЖЛ14Н | ВЖЛ14Н ( другое обозначение ВЖЛ14Н-ВИ ) | Изготовление литых прутковых заготовок для последующего переплава при литье лопаток и других фасонных отливок | Сплав жаропрочный на никелевой основе |  | 1.2 - 1.5 | 0.03 - 0.08 | 56.8 - 62.5 | до 0.4 | 18 - 20 | до 0.4 |  | 2.5 - 2.9 | 8 - 10 |  | 4 - 5 |  |  | Сплав жаропрочный литейный | Сплав жаропрочный литейный |  |  | Ni - basis |  |  |  |  | 1.8 - 2.8 | до 0.015 |  |  | до 0.015 |  | до 0.005 | [14 empty] | до 0.025
1352 | 3271 | ВЖЛ2 | ВЖЛ2 ( другое обозначение ВЖЛ2-ВИ ) | Изготовление литых прутковых заготовок для последующего переплава при литье лопаток и других фасонных отливок | Сплав жаропрочный на никелевой основе |  | 1.5 - 3 | 0.11 - 0.17 | 48 - 58.2 | 1 - 2 | 12 - 15 |  |  | 2 - 3.2 | 2 - 3.5 |  | 12 - 15 |  |  | Сплав жаропрочный литейный | Сплав жаропрочный литейный |  |  | Ni - basis | 8 - 10 |  |  |  |  | до 0.02 |  |  | до 0.02 |  | до 0.065
1353 | 3286 | ВЖЛ8 | ВЖЛ8 | Изготовление чушек и литых прутков, предназначенных для дальнейшего переплава при производстве фасонных отливок | Сплав жаропрочный на никелевой основе |  | 2.5 - 3.5 | 0.1 - 0.2 | 57.4 - 66.1 | до 0.6 | 14 - 17 | до 0.6 |  | 1.8 - 2.5 | 8 - 12 |  | 4.5 - 6 |  |  | Сплав жаропрочный литейный | Сплав жаропрочный литейный |  |  | Ni - basis | [5 empty] | до 0.02 |  |  | до 0.015 |  | до 0.06 | [14 empty] | до 0.01
1354 | 3276 | ВХ4Л | ВХ4Л ( другое обозначение ВХ4Л-ВИ ) | Изготовление литых прутковых заготовок для последующего переплава при литье лопаток и других фасонных отливок | Сплав жаропрочный на никелевой основе |  | 0.7 - 1.3 | 0.03 - 0.1 | 51.1 - 56.3 | до 0.3 | 32 - 35 |  |  | 0.7 - 1.3 | до 0.5 |  | 2.3 - 3.5 |  |  | Сплав жаропрочный литейный | Сплав жаропрочный литейный |  |  | Ni - basis | 4.3 - 5.5 |  |  |  | 0.7 - 1.3 |  |  |  | до 0.01 |  | до 0.008 | [8 empty] | до 0.02 | [5 empty] | до 0.03 |  |  |  | до 0.04
1355 | 3277 | ВХ9Л | ВХ9Л ( другое обозначение ВХ9Л-ВИ ) | Изготовление литых прутковых заготовок для последующего переплава при литье лопаток и других фасонных отливок | Сплав жаропрочный на никелевой основе |  | 1 - 1.6 | 0.02 - 0.1 | 44.1 - 54.8 | до 0.4 | 30 - 35 | до 0.5 |  | 0.7 - 1.3 | до 6 |  | 2.9 - 3.5 |  |  | Сплав жаропрочный литейный | Сплав жаропрочный литейный |  |  | Ni - basis | 4.7 - 5.3 |  | 0.2 - 0.8 |  | 0.7 - 1.3 | до 0.015 |  |  | до 0.01 |  | до 0.005 | [8 empty] | до 0.02 | [9 empty] | до 0.04
1356 | 3268 | ЖС16 | ЖС16 ( другое обозначение ЖС16-ВИ ) | Изготовление литых прутковых заготовок для последующего переплава при литье лопаток и других фасонных отливок | Сплав жаропрочный на никелевой основе |  | 5.6 - 6.2 | 0.08 - 0.14 | 58.9 - 65.5 | до 0.2 | 4.6 - 5.2 | до 0.4 |  | 0.7 - 1.2 | до 1 |  |  |  |  | Сплав жаропрочный литейный | Сплав жаропрочный литейный | до 0.001 |  | Ni - basis | 15.3 - 16.5 |  | 6 - 8 |  | 1.6 - 2.1 | до 0.015 | до 0.02 |  | до 0.015 |  | до 0.02 |  |  |  |  | до 0.0005 | [9 empty] | до 0.02 | [18 empty] | до 0.02 | [5 empty] | 0.7 - 1.2
1357 | 3266 | ЖС3 | ЖС3 ( другое обозначение ЖС3-ВИ ) | Изготовление литых прутковых заготовок для последующего переплава при литье лопаток и других фасонных отливок | Сплав жаропрочный на никелевой основе |  | 1.6 - 2.2 | 0.11 - 0.16 | 56.8 - 71.1 | до 0.6 | 14 - 18 | до 0.6 |  | 1.6 - 2.3 | до 8 |  | 3 - 4.5 |  | до 0.3 | Сплав жаропрочный литейный | Сплав жаропрочный литейный |  |  | Ni - basis | 4.5 - 6.5 |  |  |  |  | до 0.015 |  |  | до 0.009 |  | 0.005 - 0.01
1358 | 3275 | ВЖЛ18 | ВЖЛ18 ( другое обозначение ВЖЛ18-ВИ ) | Изготовление литых прутковых заготовок для последующего переплава при литье лопаток и других фасонных отливок | Сплав жаропрочный на никелевой основе |  | 3.4 - 4 | 0.1 - 0.15 | 55.1 - 64.1 | до 0.4 | 17 - 18 | до 0.4 |  | 2.2 - 3 | до 1 |  | 4.5 - 6 |  |  | Сплав жаропрочный литейный | Сплав жаропрочный литейный | до 0.001 |  | Ni - basis | 2.5 - 4 |  | 4 - 6 |  | 1.2 - 1.8 | до 0.015 | до 0.02 |  | до 0.015 |  | до 0.06 |  |  |  |  | до 0.0005 | [9 empty] | до 0.02
1359 | 3267 | ЖС3ДК | ЖС3ДК ( другое обозначение ЖС3ДК-ВИ ) | Изготовление литых прутковых заготовок и чушек для последующего переплава при литье лопаток и других фасонных отливок | Сплав жаропрочный на никелевой основе |  | 4 - 4.8 | 0.06 - 0.11 | 57.5 - 65.3 | до 0.4 | 11 - 12.5 | до 0.4 |  | 2.5 - 3.2 | до 2 |  | 3.8 - 4.5 |  |  | Сплав жаропрочный литейный | Сплав жаропрочный литейный |  |  | Ni - basis | 3.8 - 4.5 |  | 8 - 10 |  |  | до 0.015 |  |  | до 0.01 |  | до 0.02 | [14 empty] | до 0.02
1360 | 3280 | ЖС3ЛС | ЖС3ЛС | Изготовление чушек и литых прутков, предназначенных для дальнейшего переплава при производстве фасонных отливок | Сплав жаропрочный на никелевой основе |  | 2.4 - 3 | 0.05 - 0.12 | 58.6 - 67.1 | до 0.6 | 15 - 18 | до 0.6 |  | 2.4 - 3 | до 2 |  | 3 - 4.5 |  |  | Сплав жаропрочный литейный | Сплав жаропрочный литейный |  |  | Ni - basis | 3 - 4.5 |  | 4 - 5 |  |  | до 0.015 | до 0.015 |  | до 0.015 |  | до 0.015 | [14 empty] | до 0.015
1361 | 3278 | ЖС6К | ЖС6К ( другое обозначение ЖС6К-ВИ ) | Изготовление литых прутковых заготовок и чушек для последующего переплава при литье лопаток и других фасонных отливок | Сплав жаропрочный на никелевой основе |  | 5 - 6 | 0.13 - 0.2 | 60.1 - 68.4 | до 0.4 | 9.5 - 12 | до 0.4 |  | 2.5 - 3.2 | до 2 |  | 3.5 - 4.5 |  |  | Сплав жаропрочный литейный | Сплав жаропрочный литейный | до 0.001 |  | Ni - basis | 4.5 - 5.5 |  | 4 - 5.5 |  |  | до 0.015 | до 0.04 |  | до 0.015 |  | до 0.02 |  |  |  |  | до 0.0005 | [9 empty] | до 0.025
1362 | 3269 | ЖС6У | ЖС6У ( другое обозначение ЖС6У-ВИ ) | Изготовление литых прутковых заготовок для последующего переплава при литье лопаток и других фасонных отливок | Сплав жаропрочный на никелевой основе |  | 5.1 - 6 | 0.13 - 0.2 | 54.3 - 62.7 | до 0.4 | 8 - 9.5 | до 0.4 |  | 2 - 2.9 | до 1 |  | 1.2 - 2.4 |  |  | Сплав жаропрочный литейный | Сплав жаропрочный литейный | до 0.001 |  | Ni - basis | 9.5 - 11 |  | 9 - 10.5 |  | 0.8 - 1.2 | до 0.015 | до 0.04 |  | до 0.01 |  | до 0.035 |  |  |  |  | до 0.0005 | [9 empty] | до 0.02 |  |  |  | до 0.01
1363 | 3270 | ЖС30 | ЖС30 ( другое обозначение ЖС30-ВИ ) | Изготовление литых прутковых заготовок для последующего переплава при литье лопаток и других фасонных отливок | Сплав жаропрочный на никелевой основе |  | 4.8 - 5.8 | 0.11 - 0.2 | 56.2 - 65.4 | до 0.4 | 5 - 9 | до 0.4 |  | 1.4 - 2.3 | до 1 |  | 0.4 - 1 |  |  | Сплав жаропрочный литейный | Сплав жаропрочный литейный |  |  | Ni - basis | 11 - 12.6 |  | 7.5 - 9.5 |  | 0.4 - 1.4 | до 0.015 | до 0.02 |  | до 0.01 |  | до 0.02 | [8 empty] | до 0.005 | [5 empty] | до 0.015 |  |  |  | до 0.03 | [14 empty] | до 0.005 | [5 empty] | 0.3 - 1.2
1364 | 3285 | Л114 | Л114 | Изготовление чушек и литых прутков, предназначенных для дальнейшего переплава при производстве фасонных отливок | Сплав жаропрочный на никелевой основе |  | 5.5 - 6.8 | 0.15 - 0.3 | 55.5 - 64.2 | до 0.4 | 10 - 12 | до 0.4 |  | 2.2 - 3 | до 1.5 |  | 3 - 4 |  |  | Сплав жаропрочный литейный | Сплав жаропрочный литейный |  |  | Ni - basis | 3 - 4 |  | 10 - 12 |  |  | до 0.015 |  |  | до 0.01 |  | до 0.04 | [14 empty] | до 0.01
1365 | 3283 | ЛК4 | ЛК4 | Изготовление чушек и литых прутков, предназначенных для дальнейшего переплава при производстве фасонных отливок |  |  |  | 0.15 - 0.25 | 3 - 3.75 | до 0.5 | 25 - 28 | до 0.6 |  |  | до 1.5 |  | 4.5 - 5.5 |  |  | Сплав жаропрочный литейный | Сплав жаропрочный литейный |  |  |  | до 0.5 |  | min 58 |  |  | до 0.025 |  |  | до 0.025
1366 | 3295 | ВХН1 | ВХН1 | Для наплавки клапанов двигателей внутреннего сгорания и других деталей с аналогичными требованиями. | Сплав жаростойкий |  |  | 1 - 1.25 | 50 - 60 | 2 - 2.75 | 35 - 40 | до 0.5 |  |  | до 5 |  |  |  |  | Сплав жаропрочный | Сплав жаропрочный | [8 empty] | до 0.03 |  |  | до 0.07
1367 | 755 | ХН28ВМАБ | ХН28ВМАБ ( другое обозначение Х21Н28В5М3БАР ЭП126 ) | листовые детали турбин; сплав жаростойкий |  |  |  | до 0.1 | 25 - 30 | до 0.6 | 19 - 22 | до 1.5 |  |  | 34.655 - 47.55 |  | 2.8 - 3.5 |  |  | Сплав жаропрочный | Сплав жаропрочный |  |  |  | 4.8 - 6 |  |  |  | 0.7 - 1.3 | до 0.02 |  |  | до 0.02 |  | до 0.005 | [5 empty] | 0.15 - 0.3
1368 | 67 | ХН32Т | ХН32Т ( другое обозначение Х20Н32Т ЭП670 ) | газоотводящие трубы, листовые детали высокотемпературных установок в нефтехимическом машиностроении для длительной службы при температурах 700-850 град. |  |  | до 0.5 | до 0.05 | 30 - 34 | до 0.7 | 19 - 22 | до 0.7 |  | 0.25 - 0.6 | 41.4 - 50.75 |  |  |  |  | Сплав жаропрочный | Сплав жаропрочный | [8 empty] | до 0.03 |  |  | до 0.02
1369 | 3116 | ХН33БС | ХН33БС | Для изготовления центробежнолитых труб, предназначенных для эксплуатации в виде реакционных труб в установках для производства метанола и аммиака и работающие при температурах до +960 °С и рабочем давлении до 3,92 Н/мм2. | Жаропрочный хромоникелевый сплав на железной основе. | до 0.2 | 0.0005 - 0.1 | 0.3 - 0.4 | 30 - 33 | 0.45 - 0.95 | 20 - 23 | 0.8 - 1.45 | до 0.01 | 0.0005 - 0.15 |  |  | до 0.25 |  | 0.0005 - 0.15 | Сплав жаропрочный | Сплав жаропрочный | до 0.01 |  | Fe - basis | 0.05 - 0.2 | до 0.01 | до 0.1 |  | 1 - 1.7 | до 0.025 |  |  | до 0.02 | [8 empty] | до 0.01 | [7 empty] | 0.07 - 0.11
1370 | 68 | ХН35ВТ | ХН35ВТ ( другое обозначение ЭИ612 ) | диски, роторы, крепежные детали, плоские пружины и другие детали, работающие до 650 °С. |  |  |  | до 0.12 | 34 - 38 | до 0.6 | 14 - 16 | 1 - 2 |  | 1.1 - 1.5 | 38.23 - 47.1 |  |  |  |  | Сплав жаропрочный | Сплав жаропрочный |  |  |  | 2.8 - 3.5 |  |  |  |  | до 0.03 |  |  | до 0.02
1371 | 999 | 10Х15Н35В3ТЮ | 10Х15Н35В3ТЮ | диски, лопатки, крепеж для работы до 700 град. |  |  | 1.7 - 1.5 | до 0.1 | 34 - 38 | до 0.5 | 14 - 16 | 1 - 2 |  | 0.7 - 1 | 36.83 - 45.6 |  |  |  |  | Сплав жаропрочный | Сплав жаропрочный |  |  |  | 3 - 4 |  |  |  |  | до 0.03 |  |  | до 0.03 |  | до 0.01
1372 | 1000 | ХН35ВТР | ХН35ВТР ( другое обозначение ЭИ725 ) | лист для корпусов и направляющих лопаток турбин, работающи при температурах до 750-800 град. |  |  |  | до 0.1 | 35 - 38 | до 0.6 | 14 - 16 | до 1 |  | 1.1 - 1.5 | 37.725 - 45.9 |  |  |  |  | Сплав жаропрочный | Сплав жаропрочный |  |  |  | 4 - 5 |  |  |  |  | до 0.03 |  |  | до 0.02 | [21 empty] | до 0.025
1373 | 69 | ХН35ВТЮ | ХН35ВТЮ ( другое обозначение ЭИ787 ) | рабочие лопатки газотурбинных и других двигателей, работающие при температуре до 700—800 °С, компрессорные лопатки, работающие до 700—800 °С, диски, дефлекторы, кольца, работающие при температуре до 750 °С. |  |  | 0.7 - 1.4 | до 0.08 | 33 - 37 | до 0.6 | 14 - 16 | до 0.6 |  | 2.4 - 3.2 | 37.545 - 47.4 |  |  |  |  | Сплав жаропрочный | Сплав жаропрочный |  |  |  | 2.5 - 3.5 |  |  |  |  | до 0.035 |  |  | до 0.02 |  | до 0.02
1374 | 947 | ХН38ВБ | ХН38ВБ ( другое обозначение ЭИ703Б ) | детали газовых систем, листовые детали, работающие при умеренных напряжениях |  |  | до 0.5 | 0.06 - 0.12 | 35 - 39 | до 0.8 | 20 - 23 | до 0.7 |  |  | 30.58 - 40.94 |  |  |  |  | Сплав жаропрочный | Сплав жаропрочный |  |  |  | 2.8 - 3.5 |  |  |  | 1.2 - 1.7 | до 0.03 |  |  | до 0.02 | [16 empty] | до 0.05
1375 | 754 | ХН38ВТ | ХН38ВТ ( другое обозначение ЭИ703 ) | детали газовых систем, листовые детали, работающие при умеренных напряжениях |  |  | до 0.5 | 0.06 - 0.12 | 35 - 39 | до 0.8 | 20 - 23 | до 0.7 |  | 0.7 - 1.2 | 31.08 - 41.44 |  |  |  |  | Сплав жаропрочный | Сплав жаропрочный |  |  |  | 2.8 - 3.5 |  |  |  |  | до 0.03 |  |  | до 0.02 | [16 empty] | до 0.05
1376 | 74 | ХН45Ю | ХН45Ю ( другое обозначение ЭП747 ) | ролики щелевых печей, печные конвейерные сетки, детали горелочных устройств, чехлы термопар и др. детали для длительной работы при температурах 1250-1300 град.С |  |  | 2.9 - 3.9 | до 0.1 | 44 - 46 | до 1 | 15 - 17 | до 1 |  |  | 30.825 - 38.1 |  |  |  |  | Сплав жаропрочный | Сплав жаропрочный | [8 empty] | до 0.025 |  |  | до 0.02 | [16 empty] | до 0.03 | [13 empty] | до 0.1
1377 | 2565 | ХН51ВМТЮКФР-ВД | ХН51ВМТЮКФР-ВД ( другое обозначение ЭП220-ВД ХН51ВМТЮКФР ) | Для изготовления различных деталей ответственного назначения энергомашиностроения, двигателестроения, турбиностроения; лопаток турбин; деталей специальной техники. |  | до 0.07 | 3.9 - 4.8 | до 0.08 | 44.3 - 57.7 | до 0.5 | 9 - 12 | до 0.5 |  | 2.2 - 2.9 | до 3 |  | 5 - 8 |  | 0.2 - 0.8 | Сплав жаропрочный | Сплав жаропрочный |  |  |  | 5 - 7 |  | 14 - 16 |  |  | до 0.015 |  |  | до 0.009 |  | до 0.02
1378 | 957 | ХН55ВМТКЮ | ХН55ВМТКЮ ( другое обозначение ЭИ929 ХН55ВМТКЮ-ВД ЭИ929-ВД ) | Лопатки турбин и другие детали для работы при температурах до 950°С. | Срок работы - ограниченный. Температура начала интенсивного окалинообразования 1050 °C. |  | 3.6 - 4.5 | 0.04 - 0.1 |  | до 0.5 | 9 - 12 | до 0.5 |  | 1.4 - 2 |  |  | 4 - 6 |  | 0.2 - 0.8 | Сплав жаропрочный | Сплав жаропрочный |  |  |  | 4.5 - 6.5 |  | 12 - 16 |  |  | до 0.015 |  |  | до 0.01 |  | до 0.02
1379 | 952 | ХН55МВЮ | ХН55МВЮ ( другое обозначение ХН55М6ВЮ ЭП454 ) | лопатки, диски турбин |  |  | 4.2 - 5 | до 0.08 | 51.075 - 60.3 | до 0.4 | 9 - 11 | до 0.4 |  |  | 17 - 20 |  | 5 - 6.5 |  |  | Сплав жаропрочный | Сплав жаропрочный |  |  |  | 4.5 - 5.5 |  |  |  |  | до 0.015 |  |  | до 0.01 |  | до 0.01 | [14 empty] | до 0.01
1380 | 78 | ХН56ВМКЮ | ХН56ВМКЮ ( другое обозначение ЭП109 ХН56ВМКЮ-ВД ЭП109-ВД ) | Лопатки газовых турбин и другие детали для работы под нагрузкой при температурах до 950°С. | Срок работы - ограниченный. Температура начала интенсивного окалинообразования 1080 °C. |  | 5.4 - 6.2 | до 0.1 | 52.234 - 62.6 | до 0.6 | 8.5 - 10.5 | до 0.3 |  |  | до 1.5 |  | 6.5 - 8 |  |  | Сплав жаропрочный | Сплав жаропрочный |  |  |  | 6 - 7.5 |  | 11 - 13 |  |  | до 0.015 |  |  | до 0.011 |  | до 0.02 | [14 empty] | до 0.02
1381 | 79 | ХН56ВМТЮ | ХН56ВМТЮ ( другое обозначение ЭП199 ) | высоконагруженные детали, штуцера, фланцы, листовые детали для ограниченного срока службы при температурах до 950 град.С |  |  | 2.1 - 2.6 | до 0.1 | 52.102 - 64.8 | до 0.06 | 19 - 22 | до 0.5 |  | 1.1 - 1.6 | до 4 |  | 4 - 6 |  |  | Сплав жаропрочный | Сплав жаропрочный |  |  |  | 9 - 11 |  |  |  |  | до 0.015 |  |  | до 0.015 |  | до 0.008
1382 | 951 | ХН57МТВЮ | ХН57МТВЮ ( другое обозначение ЭП590 ) | лопатки, корпуса и другие детали турбин |  |  | 1 - 1.5 | до 0.07 | 53.09 - 61.8 | до 0.5 | 17 - 19 | до 0.5 |  | 2.2 - 2.8 | 8 - 10 |  | 8.5 - 10 |  |  | Сплав жаропрочный | Сплав жаропрочный |  |  |  | 1.5 - 2.5 |  |  |  |  | до 0.015 |  |  | до 0.01 |  | до 0.005 | [14 empty] | до 0.01
1383 | 812 | ХН60ВТ | ХН60ВТ ( другое обозначение ЭИ868 ) | листовые детали двигателя,работающие при температурах до 1000 °С.; сплав жаростойкий, жаропрочный |  |  | до 0.5 | до 0.1 | 50.874 - 63.2 | до 0.8 | 23.5 - 26.5 | до 0.5 |  | 0.3 - 0.7 | до 4 |  |  |  |  | Сплав жаропрочный | Сплав жаропрочный |  |  |  | 13 - 16 |  |  |  |  | до 0.013 |  |  | до 0.013
1384 | 2563 | ХН58ВМКЮР-ВД | ХН58ВМКЮР-ВД ( другое обозначение ЭП238-ВД ХН58ВМКЮР ) | Для изготовления различных деталей ответственного назначения энергомашиностроения, двигателестроения, турбиностроения; лопаток турбин; деталей специальной техники. |  | до 0.07 | 6.1 - 6.7 | до 0.08 | 52.88 - 62.4 | до 0.4 | 7.5 - 9 | до 0.3 |  |  | до 1 |  | 3 - 5.5 |  |  | Сплав жаропрочный | Сплав жаропрочный |  |  |  | 6 - 8 |  | 13.5 - 16 |  |  | до 0.015 |  |  | до 0.01 |  | до 0.02 | [14 empty] | до 0.02
1385 | 2564 | ХН60МЮВТ-ВД | ХН60МЮВТ-ВД ( другое обозначение ЭП539-ВД ХН60МЮВТ ) | Для изготовления различных деталей ответственного назначения энергомашиностроения, двигателестроения, турбиностроения; лопаток турбин; деталей специальной техники. |  | до 0.07 | 3 - 4 | 0.04 - 0.09 | 57.77 - 68.46 | до 0.5 | 17 - 19 | до 0.5 |  | 2 - 3 | до 4 |  | 5 - 7 |  |  | Сплав жаропрочный | Сплав жаропрочный |  |  |  | 2.5 - 4 |  |  |  |  | до 0.015 |  |  | до 0.01 |  | до 0.02 | [14 empty] | до 0.02
1386 | 756 | ХН60Ю | ХН60Ю ( другое обозначение ЭИ559А ) | Детали газопроводных систем, аппаратура с ограниченным сроком службы при 1100 град.С и кратковременным сроком службы при 1250 град.С ; сплав жаростойкий | С 1.01.91 не допускается к применению во вновь создаваемой и модернизируемой технике. |  | 2.6 - 3.5 | до 0.1 | 55 - 58 | до 0.8 | 15 - 18 | до 0.3 |  |  | 19.13 - 27.4 |  |  |  |  | Сплав жаропрочный | Сплав жаропрочный | [8 empty] | до 0.02 |  |  | до 0.02 | [16 empty] | до 0.03 | [13 empty] | до 0.1
1387 | 77 | ХН65ВМТЮ | ХН65ВМТЮ ( другое обозначение ХН65МВТЮ ЭИ893 ХН65ВМТЮ-ВД ЭИ893-ВД ХН65ВМТЮ-ВИ ЭИ893-ВИ ) | Рабочие и направляющие лопатки и крепежные детали газовых турбин, работающие при температурах до 800 °С. | Срок работы - весьма длительный. Температура начала интенсивного окалинообразования 1000 °С |  | 1.2 - 1.6 | до 0.07 | 60.968 - 70.6 | до 0.6 | 15 - 17 | до 0.6 |  | 1.2 - 1.6 | до 3 |  | 3.5 - 4.5 |  |  | Сплав жаропрочный | Сплав жаропрочный |  |  |  | 8.5 - 10 |  |  |  |  | до 0.015 |  |  | до 0.012 |  | до 0.01 | [14 empty] | до 0.025
1388 | 2390 | ХН67МВТЮ | ХН67МВТЮ ( другое обозначение ЭИ202 ХН67МВТЮ-ВД ЭП202 ЭП202-ВД ) | Лопатки, корпуса, диски, листовые детали турбин, сварные изделия, работающие при температурах до 800 °С. | Срок работы - длительный. Температура начала интенсивного окалинообразования 1000 °C. |  | 1 - 1.5 | до 0.08 | 60.48 - 68.8 | до 0.6 | 17 - 20 | до 0.5 |  | 2.2 - 2.8 | до 4 |  | 4 - 5 |  |  | Сплав жаропрочный | Сплав жаропрочный |  |  |  | 4 - 5 |  |  |  |  | до 0.015 |  |  | до 0.01 |  | до 0.01 | [14 empty] | до 0.01
1389 | 835 | ХН70ВМТЮ | ХН70ВМТЮ ( другое обозначение ЭИ617 ХН70ВМТЮ-ВИ ЭИ617-ВИ ) | для рабочих и сопловых лопаток газовых турбин |  |  | 1.7 - 2.3 | до 0.12 | 61.5 - 76.4 | до 0.7 | 13 - 16 | до 0.5 |  | 1.8 - 2.3 | до 5 |  | 2 - 4 |  | 0.1 - 0.5 | Сплав жаропрочный | Сплав жаропрочный |  |  |  | 5 - 7 |  |  |  |  | до 0.02 |  |  | до 0.02 |  | до 0.02 | [14 empty] | до 0.02
1390 | 953 | ХН62МВКЮ | ХН62МВКЮ ( другое обозначение ХН62ВМКЮ ЭИ867 ХН62МВКЮ-ВД ЭИ867-ВД ) | лопатки, диски турбин, работающие при температурах до 900 °С. | Срок работы - ограниченный. Температура начала интенсивного окалинообразования 1080 °C. |  | 4.2 - 4.9 | до 0.1 | 56.034 - 70 | до 0.6 | 8.5 - 10.5 | до 0.3 |  |  | до 4 |  | 9 - 11.5 |  |  | Сплав жаропрочный | Сплав жаропрочный |  |  |  | 4.3 - 6 |  | 4 - 6 |  |  | до 0.015 |  |  | до 0.011 |  | до 0.02 | [14 empty] | до 0.02
1391 | 75 | ХН70ВМЮТ | ХН70ВМЮТ ( другое обозначение ЭИ765 ) | крепежные и другие детали, работающие при температуре до 750—800 °С. |  | до 0.07 | 1.7 - 2.2 | 0.01 - 0.16 | 65.02 - 76.29 | до 0.6 | 14 - 16 | до 0.5 |  | 1 - 1.4 | до 3 |  | 3 - 5 |  |  | Сплав жаропрочный | Сплав жаропрочный |  |  |  | 4 - 6 |  |  |  |  | до 0.02 |  |  | до 0.02 |  | до 0.01
1392 | 950 | ХН70МВТЮБ | ХН70МВТЮБ ( другое обозначение ЭИ598 ХН70МВТЮБ-ВИ ЭИ598-ВИ ХН70МВТЮБ-ВД ЭИ598-ВД ) | лопатки турбин |  |  | 1 - 1.7 | до 0.12 | 59.425 - 74.6 | до 0.6 | 16 - 19 | до 0.5 |  | 1.9 - 2.8 | до 5 |  | 4 - 6 |  |  | Сплав жаропрочный | Сплав жаропрочный |  |  |  | 2 - 3.5 |  |  |  | 0.5 - 1.3 | до 0.015 |  |  | до 0.01 |  | до 0.01 | [14 empty] | до 0.02
1393 | 72 | ХН70Ю | ХН70Ю ( другое обозначение ЭИ652 ) | различные детали, работающие при умеренных напряжениях, при 1100—1200 °С (может применяться для нагревательных элементов сопротивления). |  | до 0.07 | 2.8 - 3.5 | до 0.1 | 65.073 - 71.2 | до 0.8 | 26 - 29 | до 0.3 |  |  | до 1 |  |  |  |  | Сплав жаропрочный | Сплав жаропрочный | [8 empty] | до 0.015 |  |  | до 0.012 | [16 empty] | до 0.03 | [13 empty] | до 0.1
1394 | 954 | ХН75ВМЮ | ХН75ВМЮ ( другое обозначение ЭИ827 ) | лопатки турбин |  |  | 4 - 4.6 | до 0.12 | 65.725 - 77.49 | до 0.4 | 9 - 11 | до 0.4 |  |  | до 5 |  | 5 - 6.5 |  | до 0.7 | Сплав жаропрочный | Сплав жаропрочный |  |  |  | 4.5 - 5.5 |  |  |  |  | до 0.015 |  |  | до 0.01 |  | 0.01 - 0.02 | [14 empty] | до 0.01
1395 | 757 | ХН75МБТЮ | ХН75МБТЮ ( другое обозначение ЭИ602 ) | детали газопроводных систем, аппаратура, детали камер сгорания с ограниченным сроком службы при температурах до 950 град.С; сплав жаростойкий |  |  | 0.35 - 0.75 | до 0.1 | 68.568 - 77.6 | до 0.8 | 19 - 22 | до 0.4 |  | 0.35 - 0.75 | до 3 |  | 1.8 - 2.3 |  |  | Сплав жаропрочный | Сплав жаропрочный | [7 empty] | 0.9 - 1.3 | до 0.02 |  |  | до 0.012
1396 | 2054 | ХН77ТЮ | ХН77ТЮ ( другое обозначение ЭИ437А ) | Диски, кольца, лопатки и другие детали, работающие до 750 °С. |  |  | 0.6 - 1 | до 0.07 | 70.083 - 77.4 | до 0.6 | 19 - 22 | до 0.4 |  | 2.4 - 2.8 | до 1 |  |  |  |  | Сплав жаропрочный | Сплав жаропрочный | до 0.001 | [7 empty] | до 0.015 |  |  | до 0.007 |  | до 0.003 | [14 empty] | до 0.02
1397 | 70 | ХН77ТЮР | ХН77ТЮР ( другое обозначение ЭИ437Б ХН77ТЮР-ВД ЭИ437Б-ВД ) | Диски, кольца, лопатки и другие детали, работающие до 750 °С. | Срок работы - ограниченный. Температура начала интенсивного окалинообразования 1050 °C. |  | 0.6 - 1 | до 0.07 | 70.076 - 77.4 | до 0.6 | 19 - 22 | до 0.4 |  | 2.4 - 2.8 | до 1 |  |  |  |  | Сплав жаропрочный | Сплав жаропрочный | до 0.001 | [7 empty] | до 0.015 |  |  | до 0.007 |  | до 0.01 | [14 empty] | до 0.02
1398 | 76 | ХН70ВМТЮФ | ХН70ВМТЮФ ( другое обозначение ЭИ826 ХН70ВМТЮФ-ВД ЭИ826-ВД ) | Лопатки турбин и другие тяжелонагруженные детали для работы при температурах до 800°С. | Срок работы - длительный. Температура начала интенсивного окалинообразования 1050 °С |  | 2.4 - 2.9 | до 0.12 | 60.621 - 75.2 | до 0.6 | 13 - 16 | до 0.5 |  | 1.7 - 2.2 | до 5 |  | 2.5 - 4 |  | 0.2 - 1 | Сплав жаропрочный | Сплав жаропрочный |  |  |  | 5 - 7 |  |  |  |  | до 0.015 |  |  | до 0.009 |  | до 0.015 | [14 empty] | до 0.02
1399 | 73 | ХН78Т | ХН78Т ( другое обозначение ЭИ435 ) | сортовые детали, трубы, работающие до температуры 1100 °С. |  |  |  | до 0.12 | 70.003 - 80.85 | до 0.8 | 19 - 22 | до 0.7 |  | 0.15 - 0.35 | до 6 | ХН38ВТ, 12Х25Н16Г7АР, 20Х23Н18 |  |  |  | Сплав жаропрочный | Сплав жаропрочный | [8 empty] | до 0.015 |  |  | до 0.012
1400 | 956 | ХН77ТЮРУ | ХН77ТЮРУ ( другое обозначение ЭИ437БУ ХН77ТЮРУ-ВД ЭИ437БУ-ВД ХН77ТЮРУ-ПД ЭИ437БУ-ПД ) | Диски, лопатки турбин и другие детали, работающие до 750 °С. | Срок работы - ограниченный. Температура начала интенсивного окалинообразования +1050 °C. |  | 0.7 - 1 | 0.04 - 0.08 | 71.967 - 77.66 | до 0.6 | 19 - 22 | до 0.4 |  | 2.6 - 2.9 | до 1 |  |  |  |  | Сплав жаропрочный | Сплав жаропрочный | до 0.001 | [7 empty] | до 0.015 |  |  | до 0.007 |  | до 0.01 | [14 empty] | до 0.02
1401 | 3031 | ЭП975-ИД | ЭП975-ИД ( другое обозначение ЭП975ИД ЖС6УД ) | применяется для изготовления дисков газовых турбин двигателей с рабочей температурой до 850°С |  |  | 4.5 - 5.1 | 0.1 - 0.16 | 49.11 - 58.5 | до 0.4 | 7.5 - 9 | до 0.4 |  | 2 - 2.7 | до 1 |  | 0.8 - 1.5 |  |  | Сплав жаропрочный | Сплав жаропрочный |  | всего 0.5 | Ni - basis | 9.5 - 11 |  | 14.1 - 17 |  | 1 - 2 | до 0.015 | до 0.04 |  | до 0.01 |  | до 0.035 | [14 empty] | до 0.03
1402 | 340 | 12МХ | 12МХ | Для труб пароперегревателей, трубопроводов и коллекторных установок высокого давления; поковок для паровых котлов и паропроводов; деталей цилиндров газовых турбин; в качестве основного слоя при изготовлении горячекатаных двухслойных коррозионностойких листов. | Сталь перлитного класса. Рекомендуемая температура применения до 510 °С ; Температура интенсивного окалинообразования 570 °С ; срок работы - более 10000 ч. | до 0.2 |  | 0.09 - 0.16 | до 0.3 | 0.17 - 0.37 | 0.4 - 0.7 | 0.4 - 0.7 |  | до 0.03 |  |  | 0.4 - 0.6 |  | до 0.05 | Сталь жаропрочная низколегированная | Сталь жаропрочная низколегированная |  |  |  | до 0.2 |  |  |  |  | до 0.03 |  |  | до 0.025
1403 | 3 | 12Х1МФ | 12Х1МФ ( другое обозначение 12ХМФ ) | Для труб пароперегревателей, трубопроводов и коллекторных установок высокого давления; поковок для паровых котлов и паропроводов; деталей цилиндров газовых турбин; для изготовления деталей, работающих при температуре 540-580 °С. | Сталь перлитного класса. Рекомендуемая температура применения до 570-585 °С ; Температура интенсивного окалинообразования 600 °С ; срок работы - более 10000 ч. | до 0.2 |  | 0.1 - 0.15 | до 0.3 | 0.17 - 0.37 | 0.9 - 1.2 | 0.4 - 0.7 |  |  |  |  | 0.25 - 0.35 |  | 0.15 - 0.3 | Сталь жаропрочная низколегированная | Сталь жаропрочная низколегированная | [8 empty] | до 0.03 |  |  | до 0.025
1404 | 3084 | 12Х1МФ-ПВ | 12Х1МФ-ПВ | Сталь жаропрочная высоколегированная Для изготовления бесшовных холоднодеформированных, теплодеформированных, горячедеформированных, в том числе горячепрессованных, и горячепрессованных редуцированных труб, предназначенных для паровых котлов и трубопроводов установок с высокими и сверхкритическими параметрами пара |  | до 0.15 |  | 0.11 - 0.15 | до 0.15 | 0.17 - 0.37 | 0.9 - 1.2 | 0.4 - 0.7 |  |  |  |  | 0.25 - 0.35 |  | 0.15 - 0.3 | Сталь жаропрочная низколегированная | Сталь жаропрочная низколегированная | [8 empty] | до 0.015 |  |  | до 0.015
1405 | 6 | 12Х2МФБ | 12Х2МФБ | трубы котельных установок, длительно работающие при температурах до 570 град. |  | до 0.25 |  | 0.08 - 0.12 | до 0.25 | 0.4 - 0.7 | 2.1 - 2.6 | 0.4 - 0.7 |  |  |  |  | 0.5 - 0.7 |  | 0.2 - 0.35 | Сталь жаропрочная низколегированная | Сталь жаропрочная низколегированная | [7 empty] | 0.5 - 0.8 | до 0.025 |  |  | до 0.025
1406 | 5 | 12Х2МФСР | 12Х2МФСР | пароперегревательные и пароводные трубы, длительно работающие при температурах до 620 град. |  | до 0.25 |  | 0.08 - 0.15 | до 0.25 | 0.4 - 0.7 | 1.6 - 1.9 | 0.4 - 0.7 |  |  |  |  | 0.5 - 0.7 |  | 0.2 - 0.35 | Сталь жаропрочная низколегированная | Сталь жаропрочная низколегированная | [8 empty] | до 0.025 |  |  | до 0.025 |  | 0.002 - 0.005
1407 | 52 | 12ХМ | 12ХМ | сортовые заготовки, поковки, котельные трубы для длительной службы при температурах до 500 град. |  |  |  | до 0.16 | до 0.3 | 0.17 - 0.37 | 0.8 - 1.1 | 0.4 - 0.7 |  |  |  |  | 0.4 - 0.55 |  |  | Сталь жаропрочная низколегированная | Сталь жаропрочная низколегированная | [8 empty] | до 0.025 |  |  | до 0.025
1408 | 4 | 15Х1М1Ф | 15Х1М1Ф | трубы пароперегревателей, паропроводов и коллекторов установок высокого давления, длительно работающих при температурах до 585 град. |  | до 0.25 |  | 0.1 - 0.16 | до 0.25 | 0.17 - 0.37 | 1.1 - 1.4 | 0.4 - 0.7 |  |  |  |  | 0.9 - 1.1 |  | 0.2 - 0.25 | Сталь жаропрочная низколегированная | Сталь жаропрочная низколегированная | [8 empty] | до 0.025 |  |  | до 0.025
1409 | 71 | ХН80ТБЮ | ХН80ТБЮ ( другое обозначение ЭИ607 ) | лопатки, крепежные детали турбин, длительно работающие при температурах до 700 °С. |  |  | 0.5 - 1 | до 0.08 | 72.293 - 81.7 | до 0.8 | 15 - 18 | до 1 |  | 1.8 - 2.3 | до 3 |  |  |  |  | Сплав жаропрочный | Сплав жаропрочный | [7 empty] | 1 - 1.5 | до 0.015 |  |  | до 0.012
1410 | 992 | 15Х2М2ФБС | 15Х2М2ФБС | поковки диафрагм, трубы и другие детали, работающие при температуре пара перед турбиной 565-580 град. |  | до 0.3 |  | 0.13 - 0.18 | до 0.3 | 0.7 - 1 | 1.8 - 2.3 | 0.5 - 0.8 |  |  |  |  | 1.2 - 1.5 |  | 0.25 - 0.4 | Сталь жаропрочная низколегированная | Сталь жаропрочная низколегированная | [7 empty] | 0.08 - 0.15 | до 0.03 |  |  | до 0.03
1411 | 814 | 15Х5ВФ | 15Х5ВФ ( другое обозначение Х5ВФ ) | Корпуса и внутренние элементы аппаратов нефтезаводов и крекинговых труб, детали насосов и другие детали, длительно работающие при температурах до 600 °С. | Сталь мартенситного класса. Рекомендуемая температура применения до 600 °С ; Температура интенсивного окалинообразования 650 °С ; срок работы - более 10000 ч. |  |  | до 0.15 | до 0.6 | 0.3 - 0.6 | 4.5 - 6 | до 0.5 | [6 empty] | 0.4 - 0.6 | Сталь жаропрочная низколегированная | Сталь жаропрочная низколегированная |  |  |  | 0.4 - 0.7 |  |  |  |  | до 0.03 |  |  | до 0.025
1412 | 334 | 15Х5М | 15Х5М ( другое обозначение Х5М ) | Трубы, задвижки, крепеж и другие детали, от которых требуется сопротивляемость окислению при температуре до 600—650 °С.; | Сталь мартенситного класса. Рекомендуемая температура применения до 600 °С ; Температура интенсивного окалинообразования 650 °С ; срок работы - более 10000 ч. | до 0.2 |  | до 0.15 | до 0.6 | до 0.5 | 4.5 - 6 | до 0.5 |  | до 0.03 |  |  | 0.45 - 0.6 |  | до 0.05 | Сталь жаропрочная низколегированная | Сталь жаропрочная низколегированная |  |  |  | до 0.3 |  |  |  |  | до 0.03 |  |  | до 0.025
1413 | 808 | 15Х6СЮ | 15Х6СЮ ( другое обозначение Х6СЮ ЭИ428 ) | детали котельных установок, трубы; сталь жаростойкая |  |  | 0.7 - 1.1 | до 0.15 |  | 1.2 - 1.8 | 5.5 - 7 | до 0.5 | [7 empty] | Сталь жаропрочная низколегированная | Сталь жаропрочная низколегированная | [8 empty] | до 0.03 |  |  | до 0.025
1414 | 2 | 15ХМ | 15ХМ | Сортовые заготовки, поковки, трубы для перегревателей, паропроводов, коллекторов, фланцы, длительно работающие при температурах до 500 град. | Сталь хромомолибденовая | до 0.3 |  | 0.11 - 0.18 | до 0.3 | 0.17 - 0.37 | 0.8 - 1.1 | 0.4 - 0.7 |  |  |  |  | 0.4 - 0.55 |  |  | Сталь жаропрочная низколегированная | Сталь жаропрочная низколегированная | [8 empty] | до 0.035 |  |  | до 0.035
1415 | 993 | 15ХМФКР | 15ХМФКР | поковки турбинных деталей, работающие при температуре 580-600 град.; трубы паропроводные, коллекторные, пароперегревательные |  |  |  | 0.12 - 0.18 |  | 0.17 - 0.37 | 1 - 1.3 | 0.4 - 0.7 |  |  |  |  | 0.9 - 1.2 |  | 0.2 - 0.32 | Сталь жаропрочная низколегированная | Сталь жаропрочная низколегированная | [5 empty] | 1.3 - 1.5 |  |  | до 0.03 |  |  | до 0.03 |  | 0.006 - 0.01
1416 | 991 | 16ГНМ | 16ГНМ | барабаны паровых котлов с рабочей температурой до 425 град. |  | 0.15 - 0.25 |  | 0.12 - 0.18 | 1 - 1.3 | 0.17 - 0.37 | до 0.3 | 0.8 - 1.1 |  |  |  |  | 0.4 - 0.55 |  |  | Сталь жаропрочная низколегированная | Сталь жаропрочная низколегированная | [8 empty] | до 0.035 |  |  | до 0.04
1417 | 3246 | 16ГНМА | 16ГНМА | Изготовление барабанов котлов высокого давления и деталей энергооборудования и трубопроводов с абсолютным давлением свыше 3,9 МПа для тепловых и атомных станций. |  | до 0.2 |  | 0.13 - 0.18 | 1 - 1.3 | 0.17 - 0.37 | до 0.3 | 0.8 - 1.1 |  |  |  |  | 0.4 - 0.55 |  | 0.02 - 0.03 | Сталь жаропрочная низколегированная | Сталь жаропрочная низколегированная | [8 empty] | до 0.02 |  |  | до 0.02
1418 | 806 | 15Х5 | 15Х5 ( другое обозначение Х5 ) | Трубы, детали насосов, лопатки турбомашин, подвески котлов; | Сталь мартенситного класса. Рекомендуемая температура применения до 600 °С ; Температура интенсивного окалинообразования 650 °С ; |  |  | до 0.15 | до 0.6 | до 0.5 | 4.5 - 6 | до 0.5 | [7 empty] | Сталь жаропрочная низколегированная | Сталь жаропрочная низколегированная | [8 empty] | до 0.03 |  |  | до 0.025
1419 | 2388 | 03Х18Н10Т | 03Х18Н10Т ( другое обозначение 00Х18Н10Т ) | Для изготовления сильфонов-компенсаторов; обладает более высокой способностью к глубинной вытяжке, чем сталь марок 08Х18Н10Т и 12Х18Н10Т | Сталь аустенитного класса |  |  | до 0.03 | 9.5 - 11 | до 0.8 | 17 - 18.5 | 1 - 2 | [7 empty] | Сталь жаропрочная высоколегированная | Сталь жаропрочная высоколегированная |  |  | (5 С - 0.4) Ti, остальное Fe | [5 empty] | до 0.035 |  |  | до 0.02
1420 | 2389 | 05Х18Н10Т | 05Х18Н10Т ( другое обозначение 0Х18Х10Т ) | для изготовления сильфонов-компенсаторов | Сталь аустенитного класса |  |  | до 0.05 | 9 - 10.5 | до 0.8 | 17 - 18.5 | 1 - 2 | [7 empty] | Сталь жаропрочная высоколегированная | Сталь жаропрочная высоколегированная |  |  | (5 С - 0.6) Ti, остальное Fe | [5 empty] | до 0.035 |  |  | до 0.02
1421 | 3093 | 06Х16Н15М3Б | 06Х16Н15М3Б ( другое обозначение 06Х16Н15М3Б-ИД ЭИ847-ИД ) | Для изготовления труб пароперегревателей и паропроводов высокого давления | Сталь жаропрочная коррозионностойкая аустенитного класса. (Внимание! Сталь 09Х16Н15М3Б также обозначается ЭИ847) |  |  | 0.04 - 0.06 | 15 - 16 | до 0.3 | 15 - 16 | 0.4 - 0.8 |  |  |  |  | 2.7 - 3.2 |  |  | Сталь жаропрочная высоколегированная | Сталь жаропрочная высоколегированная | [7 empty] | до 0.9 | до 0.015 |  |  | до 0.01
1422 | 26 | 08Х15Н24В4ТР | 08Х15Н24В4ТР ( другое обозначение Х15Н24В4Т ЭП164 ) | рабочие и направляющие лопатки, крепежные детали, диски газовых турбин с длительным сроком службы при температурах 650-700 град. ; сталь аустенитного класса |  |  |  | до 0.08 | 22 - 25 | до 0.6 | 14 - 16 | 0.5 - 1 |  | 1.4 - 1.8 | 50.435 - 58.1 |  |  |  |  | Сталь жаропрочная высоколегированная | Сталь жаропрочная высоколегированная |  |  |  | 4 - 5 |  |  |  |  | до 0.035 |  |  | до 0.02 |  | до 0.005 | [14 empty] | до 0.025
1423 | 997 | 08Х15Н25М3ТЮБ | 08Х15Н25М3ТЮБ | диски, лопатки, крепеж для работы до 700 град. |  |  | 0.8 - 1.3 | до 0.1 | 24 - 28 | до 0.5 | 14 - 16 | 1 - 2 |  | 0.9 - 1.3 | 47.25 - 56.5 |  | 2.8 - 3.5 |  |  | Сталь жаропрочная высоколегированная | Сталь жаропрочная высоколегированная | [8 empty] | до 0.02 |  |  | до 0.02 |  | до 0.01
1424 | 48 | 08Х16Н11М3 | 08Х16Н11М3 | листы, поковки, трубы, длительно работающие при температурах до 700 град. |  |  |  | до 0.08 | 8.5 - 10 | до 0.6 | 15.5 - 17 | 1 - 1.5 |  |  |  |  | 1.5 - 2 |  |  | Сталь жаропрочная высоколегированная | Сталь жаропрочная высоколегированная | [8 empty] | до 0.035 |  |  | до 0.02
1425 | 22 | 08Х16Н13М2Б | 08Х16Н13М2Б ( другое обозначение 1Х16Н13М2Б ЭИ680 ) | поковки для дисков и роторов, лопатки и болты, длительно работающие при температурах до 600 град. ; сталь аустенитного класса |  |  |  | 0.06 - 0.12 | 12.5 - 14.5 | до 0.8 | 15 - 17 | до 1 |  |  |  |  | 2 - 2.5 |  |  | Сталь жаропрочная высоколегированная | Сталь жаропрочная высоколегированная | [7 empty] | 0.9 - 1.3 | до 0.035 |  |  | до 0.02
1426 | 3081 | 08Х16Н9М2 | 08Х16Н9М2 | Для изготовления бесшовных холоднодеформированных, теплодеформированных, горячедеформированных, в том числе горячепрессованных, и горячепрессованных редуцированных труб, предназначенных для паровых котлов и трубопроводов установок с высокими и сверхкритическими параметрами пара | Сталь высоколегированная аустенитная хромоникелевая |  |  | до 0.08 | 8.5 - 10 | до 0.6 | 15.5 - 17 | 1 - 1.5 |  |  |  |  | 1.5 - 2 |  |  | Сталь жаропрочная высоколегированная | Сталь жаропрочная высоколегированная | [8 empty] | до 0.035 |  |  | до 0.02
1427 | 810 | 08Х20Н14С2 | 08Х20Н14С2 ( другое обозначение 0Х20Н14С2 ЭИ732 ) | для труб; сталь жаростойкая, устойчива в науглероживающих средах |  |  |  | до 0.08 | 12 - 15 | 2 - 3 | 19 - 22 | до 1.5 | [7 empty] | Сталь жаропрочная высоколегированная | Сталь жаропрочная высоколегированная | [8 empty] | до 0.035 |  |  | до 0.025
1428 | 55 | 08Х21Н6М2Т | 08Х21Н6М2Т ( другое обозначение 0Х21Н6М2Т ЭП54 ) | теплообменники, реакторы, трубопроводы, арматура, длительно работающие при температурах до 300 град.; сталь аустенитно - ферритного класса |  |  |  | до 0.08 | 5.5 - 6.5 | до 0.8 | 20 - 22 | до 0.8 |  | 0.2 - 0.4 |  |  | 1.8 - 2.5 |  |  | Сталь жаропрочная высоколегированная | Сталь жаропрочная высоколегированная | [8 empty] | до 0.035 |  |  | до 0.025
1429 | 1360 | 18Х3МВ | 18Х3МВ ( другое обозначение ЭИ578 ) | Трубы для гидрогенизационных установок; | Сталь перлитного класса. Рекомендуемая температура применения до 450-500 °С ; Температура интенсивного окалинообразования 600 °С ; срок работы - от 1000 до 10000 ч. |  |  | 0.15 - 0.2 | до 0.3 | 0.17 - 0.37 | 2.5 - 3 | 0.25 - 0.5 |  |  |  |  | 0.5 - 0.7 |  | 0.05 - 0.15 | Сталь жаропрочная низколегированная | Сталь жаропрочная низколегированная |  |  |  | 0.5 - 0.8 |  |  |  |  | до 0.03 |  |  | до 0.025
1430 | 66 | 09Х14Н19В2БР | 09Х14Н19В2БР ( другое обозначение 1Х14Н18В2БР ЭИ695Р ) | паропроводные и пароперегревательные трубы установок сверхвысокого давления с длительным сроком службы при температурах до 700 град.С ; сталь аустенитного класса |  |  |  | 0.07 - 0.12 | 18 - 20 | до 0.6 | 13 - 15 | до 2 | [7 empty] | Сталь жаропрочная высоколегированная | Сталь жаропрочная высоколегированная |  |  |  | 2 - 2.8 |  |  |  | 0.9 - 1.3 | до 0.035 |  |  | до 0.02 |  | до 0.005
1431 | 25 | 09Х14Н19В2БР1 | 09Х14Н19В2БР1 ( другое обозначение 1Х14Н18В2БР1 ЭИ726 ) | роторы, диски, лопатки турбин с длительным сроком службы при температурах 650-700 град.; сталь аустенитного класса |  |  |  | 0.07 - 0.12 | 18 - 20 | до 0.6 | 13 - 15 | до 2 | [7 empty] | Сталь жаропрочная высоколегированная | Сталь жаропрочная высоколегированная |  |  |  | 2 - 2.8 |  |  |  | 0.9 - 1.3 | до 0.035 |  |  | до 0.02 |  | до 0.025 | [14 empty] | до 0.02
1432 | 815 | 09Х16Н15М3Б | 09Х16Н15М3Б ( другое обозначение Х16Н15М3Б ЭИ847 ) | трубы пароперегревателей и паропроводов высокого давления, длительно работающие при температурах до 350 °С. ; сталь аустенитного класса | (Внимание! Сталь 06Х16Н15М3Б-ИД имеет похожее обозначение ЭИ847-ИД) |  |  | до 0.09 | 14 - 16 | до 0.8 | 15 - 17 | до 0.8 |  |  |  |  | 2.5 - 3 |  |  | Сталь жаропрочная высоколегированная | Сталь жаропрочная высоколегированная | [7 empty] | 0.6 - 0.9 | до 0.035 |  |  | до 0.02
1433 | 50 | 09Х16Н16МВ2БР | 09Х16Н16МВ2БР | трубы пароперегревателей, паропроводов, коллекторов, длительно работающие при температурах 600-700 град. |  |  |  | 0.06 - 0.11 | 15 - 17 | до 0.8 | 15 - 17 | до 0.6 |  |  |  |  | 0.4 - 0.9 |  |  | Сталь жаропрочная высоколегированная | Сталь жаропрочная высоколегированная |  |  |  | 2 - 3 |  |  |  | 0.6 - 1 | до 0.03 |  |  | до 0.02 |  | до 0.005
1434 | 3240 | 10ГН2МФА | 10ГН2МФА | Для изготовления парогенераторов, компенсаторов давления, коллекторов и другого оборудования АЭС. |  | до 0.3 |  | 0.08 - 0.12 | 1.8 - 2.3 | 0.17 - 0.37 | до 0.3 | 0.8 - 1.1 |  |  |  |  | 0.4 - 0.7 |  | 0.03 - 0.07 | Сталь жаропрочная высоколегированная | Сталь жаропрочная высоколегированная | [8 empty] | до 0.02 |  |  | до 0.02
1435 | 3241 | 10ГН2МФА-Ш | 10ГН2МФА-Ш ( другое обозначение 10ГН2МФА-ВД ) | Поковки корпусов и фланцев коллекторов теплоносителей для АЭС. |  | до 0.3 |  | 0.08 - 0.12 | 1.8 - 2.3 | 0.17 - 0.37 | до 0.3 | 0.8 - 1.1 |  |  |  |  | 0.4 - 0.7 |  | 0.03 - 0.07 | Сталь жаропрочная высоколегированная | Сталь жаропрочная высоколегированная | [8 empty] | до 0.008 |  |  | до 0.005
1436 | 958 | 10Х11Н20Т2Р | 10Х11Н20Т2Р ( другое обозначение Х12Н20Т2Р ЭИ696А ) | детали турбин |  |  | до 0.8 | до 0.1 | 18 - 21 | до 1 | 10 - 12.5 | до 1 |  | 2.3 - 2.8 | [5 empty] | Сталь жаропрочная высоколегированная | Сталь жаропрочная высоколегированная | [8 empty] | до 0.03 |  |  | до 0.02 |  | до 0.008
1437 | 24 | 10Х11Н20Т3Р | 10Х11Н20Т3Р ( другое обозначение Х12Н20Т3Р ЭИ696 ) | турбинные диски, кольцевые детали, крепежные детали, детали компрессора и рабочей части турбины с рабочей температурой до 700 град.; сталь аустенитного класса |  |  | до 0.8 | до 0.1 | 18 - 21 | до 1 | 10 - 12.5 | до 1 |  | 2.6 - 3.2 | [5 empty] | Сталь жаропрочная высоколегированная | Сталь жаропрочная высоколегированная | [8 empty] | до 0.035 |  |  | до 0.02 |  | до 0.02
1438 | 817 | 10Х11Н23Т3МР | 10Х11Н23Т3МР ( другое обозначение Х12Н22Т3МР ЭП33 ) | пружины и детали крепежа с ограниченным сроком работы при при температурах до 700 °С; сталь аустенитного класса |  |  | до 0.8 | до 0.1 | 21 - 25 | до 0.6 | 10 - 12.5 | до 0.6 |  | 2.6 - 3.2 |  |  | 1 - 1.6 |  |  | Сталь жаропрочная высоколегированная | Сталь жаропрочная высоколегированная | [8 empty] | до 0.025 |  |  | до 0.01 |  | до 0.02
1439 | 3080 | 10Х13Г12БС2Н2Д2 | 10Х13Г12БС2Н2Д2 ( другое обозначение 10Х13П2БС2Н2Д2 ДИ59 ) | Для изготовления бесшовных холоднодеформированных, теплодеформированных, горячедеформированных, в том числе горячепрессованных, и горячепрессованных редуцированных труб, предназначенных для паровых котлов и трубопроводов установок с высокими и сверхкритическими параметрами пара (В ТУ 14-3Р-55-2001 данная сталь также именуется 10Х13П2БС2Н2Д2, опечатка?) | Сталь высоколегированная аустенитная хромомарганцевая | 2 - 2.5 | до 0.25 | 0.06 - 0.1 | 1.8 - 2.5 | 1.8 - 2.2 | 11.5 - 13 | 12 - 13.5 |  | до 0.1 | [5 empty] | Сталь жаропрочная высоколегированная | Сталь жаропрочная высоколегированная | [7 empty] | 0.6 - 1 | до 0.03 | до 0.1 |  | до 0.02 |  | до 0.003 | [14 empty] | до 0.08
1440 | 811 | 10Х13СЮ | 10Х13СЮ ( другое обозначение 1Х12СЮ ЭИ404 ) | для клапанов автотракторных моторов и т.д.; сталь жаростойкая, устойчива в серосодержащих средах |  |  | 1 - 1.8 | 0.07 - 0.12 |  | 1.2 - 2 | 12 - 14 | до 0.8 | [7 empty] | Сталь жаропрочная высоколегированная | Сталь жаропрочная высоколегированная | [8 empty] | до 0.03 |  |  | до 0.025
1441 | 995 | 10Х15Н25В3ТЮ | 10Х15Н25В3ТЮ | диски, лопатки, крепеж для работы до 700 град. |  |  | 0.8 - 1.3 | до 0.1 | 24 - 28 | до 0.5 | 14 - 16 | 1 - 2 |  | 0.8 - 1.2 | 47.35 - 56.6 |  |  |  |  | Сталь жаропрочная высоколегированная | Сталь жаропрочная высоколегированная |  |  |  | 2.8 - 3.5 |  |  |  |  | до 0.02 |  |  | до 0.02 |  | до 0.01
1442 | 996 | 10Х15Н25М3В3ТЮК | 10Х15Н25М3В3ТЮК | диски, лопатки, крепеж для работы до 700 град. |  |  | 0.8 - 1.3 | до 0.1 | 24 - 28 | до 0.5 | 14 - 16 | 1 - 2 |  | 0.9 - 1.3 | 43.75 - 54.8 |  | 2 - 3 |  |  | Сталь жаропрочная высоколегированная | Сталь жаропрочная высоколегированная |  |  |  | 2 - 3 |  | 0.5 - 1 |  |  | до 0.02 |  |  | до 0.02 |  | до 0.01
1443 | 64 | 10Х18Н18Ю4Д | 10Х18Н18Ю4Д | ролики щелевых печей, чехлы термопар, теплообменники и др. детали, длительно работающие при температурах до 1100 град. |  | 0.4 - 0.6 | 3.2 - 4.2 | 0.07 - 0.13 | 18 - 19.5 | до 0.8 | 18 - 19.5 | до 0.8 | [7 empty] | Сталь жаропрочная высоколегированная | Сталь жаропрочная высоколегированная | [8 empty] | до 0.035 |  |  | до 0.02 | [16 empty] | до 0.03
1444 | 23 | 09Х14Н16Б | 09Х14Н16Б ( другое обозначение ЭИ694 ) | турбины пароперегревателей и трубопроводы установок сверхвысокого давления для длительной службы при температурах до 650 град.; сталь аустенитного класса |  |  |  | 0.07 - 0.12 | 14 - 17 | до 0.6 | 13 - 15 | 1 - 2 | [7 empty] | Сталь жаропрочная высоколегированная | Сталь жаропрочная высоколегированная | [7 empty] | 0.9 - 1.3 | до 0.035 |  |  | до 0.02 |  | до 0.005 | [14 empty] | до 0.02
1445 | 337 | 10Х23Н18 | 10Х23Н18 ( другое обозначение 0Х23Н18 ) | листовые детали, трубы, арматура (при пониженных нагрузках), работающие при 1000 °С. |  | до 0.3 |  | до 0.1 | 17 - 20 | до 1 | 22 - 25 | до 2 |  | до 0.2 | [5 empty] | Сталь жаропрочная высоколегированная | Сталь жаропрочная высоколегированная | [8 empty] | до 0.035 |  |  | до 0.02
1446 | 998 | 10Х25Н25ТР | 10Х25Н25ТР | сортовой материал и лист для камер сгорания газовых турбин и других деталей с рабочей температурой до 1000 град. |  |  |  | 0.07 - 0.12 | 24 - 27 | до 0.8 | 23 - 26 | 1 - 2 |  | 1.1 - 1.6 | 42.415 - 50.83 |  |  |  |  | Сталь жаропрочная высоколегированная | Сталь жаропрочная высоколегированная | [8 empty] | до 0.035 |  |  | до 0.02 |  | до 0.01
1447 | 821 | 11Х11Н2В2МФ | 11Х11Н2В2МФ ( другое обозначение Х12Н2ВМФ ЭИ962 ) | нагруженные детали, длительно работающие при температурах до 600 °С.; сталь мартенситного класса |  |  |  | 0.09 - 0.13 | 1.5 - 1.8 | до 0.6 | 10.5 - 12 | до 0.6 |  |  |  |  | 0.35 - 0.5 |  | 0.18 - 0.3 | Сталь жаропрочная высоколегированная | Сталь жаропрочная высоколегированная |  |  |  | 1.6 - 2 |  |  |  |  | до 0.03 |  |  | до 0.025
1448 | 49 | 12Х14Н14В2М | 12Х14Н14В2М | трубы пароперегревателей, паропроводов и коллекторов для длительной службы при температурах до 550-650 град. |  |  |  | до 0.15 | 13 - 15 | 0.3 - 0.8 | 13 - 15 | до 0.7 |  |  |  |  | 0.4 - 0.6 |  |  | Сталь жаропрочная высоколегированная | Сталь жаропрочная высоколегированная |  |  |  | 2 - 2.75 |  |  |  |  | до 0.035 |  |  | до 0.03
1449 | 15 | 12Х12МВФБР | 12Х12МВФБР ( другое обозначение ЭП752 ) | трубы для длительной работы при температурах до 630 град С. |  |  |  | 0.1 - 0.15 | 0.5 - 1 | до 0.5 | 11 - 13 | 0.5 - 1 |  |  |  |  | 0.7 - 1 |  | 0.15 - 0.3 | Сталь жаропрочная высоколегированная | Сталь жаропрочная высоколегированная |  |  |  | 0.55 - 0.85 |  |  |  | 0.15 - 0.3 | до 0.025 |  |  | до 0.025 |  | до 0.08
1450 | 62 | 12Х25Н16Г7АР | 12Х25Н16Г7АР ( другое обозначение Х25Н16Г7АР ЭИ835 ) | лист, проволока, трубы, лента, детали, работающие до 950 °С при умеренных напряжениях. |  |  |  | до 0.12 | 15 - 18 | до 1 | 23 - 26 | 5 - 7 |  |  | 47.815 - 57 |  |  |  |  | Сталь жаропрочная высоколегированная | Сталь жаропрочная высоколегированная | [8 empty] | до 0.035 |  |  | до 0.02 |  | до 0.01
1451 | 16 | 12Х2МВ8ФБ | 12Х2МВ8ФБ ( другое обозначение ЭП503 ) | энергетическое машиностроение (трубы для длительной работы при температурах до 650 град.С) |  |  |  | 0.07 - 0.12 | до 0.5 | 0.4 - 0.7 | 2.1 - 2.6 | 0.4 - 0.7 |  |  |  |  | 0.5 - 0.7 |  | 0.2 - 0.35 | Сталь жаропрочная высоколегированная | Сталь жаропрочная высоколегированная |  |  |  | 7 - 8.5 |  |  |  | 0.8 - 1.2 | до 0.025 |  |  | до 0.025
1452 | 813 | 12Х8ВФ | 12Х8ВФ ( другое обозначение 1Х8ВФ ) | Трубы печей, аппаратов и коммуникаций нефтезаводов, длительно работающие при температурах до 500 °С | Сталь мартенситного класса. Рекомендуемая температура применения до 500 °С ; Температура интенсивного окалинообразования 650 °С ; срок работы - от 1000 до 10000 ч. |  |  | 0.08 - 0.15 | до 0.6 | до 0.6 | 7 - 8.5 | до 0.5 | [6 empty] | 0.3 - 0.5 | Сталь жаропрочная высоколегированная | Сталь жаропрочная высоколегированная |  |  |  | 0.6 - 1 |  |  |  |  | до 0.03 |  |  | до 0.025
1453 | 11 | 13Х11Н2В2МФ | 13Х11Н2В2МФ ( другое обозначение 1Х12Н2ВМФ ЭИ961 ) | различные детали газовых турбин, длительно работающие при температурах до 600 град. |  |  |  | 0.1 - 0.16 | 1.5 - 1.8 | до 0.6 | 10.5 - 12 | до 0.6 |  |  |  |  | 0.35 - 0.5 |  | 0.18 - 0.3 | Сталь жаропрочная высоколегированная | Сталь жаропрочная высоколегированная |  |  |  | 1.6 - 2 |  |  |  |  | до 0.03 |  |  | до 0.03
1454 | 818 | 13Х14Н3В2ФР | 13Х14Н3В2ФР ( другое обозначение Х14НВФР ЭИ736 ) | высоконагруженные детали, длительно работающие при температурах до 550 °С. в условиях повышенной влажности; температура окалинообразования 700 °С. ; сталь мартенситного класса |  |  |  | 0.1 - 0.16 | 2.8 - 3.4 | до 0.6 | 13 - 15 | до 0.6 |  | до 0.05 |  |  |  |  | 0.18 - 0.28 | Сталь жаропрочная высоколегированная | Сталь жаропрочная высоколегированная |  |  |  | 1.6 - 2.2 |  |  |  |  | до 0.03 |  |  | до 0.025 |  | до 0.004
1455 | 9 | 15Х11МФ | 15Х11МФ ( другое обозначение 1Х11МФ ) | турбинные лопатки, поковки,бандажи и др. детали, длительно работающие при температурах до 560 °С; температура окалинообразования 750 °С.; сталь мартенситного класса |  | до 0.3 |  | 0.12 - 0.19 | до 0.6 | до 0.5 | 10 - 11.5 | до 0.7 |  |  |  |  | 0.6 - 0.8 |  | 0.25 - 0.4 | Сталь жаропрочная высоколегированная | Сталь жаропрочная высоколегированная | [8 empty] | до 0.03 |  |  | до 0.025
1456 | 13 | 10Х7МВФБР | 10Х7МВФБР ( другое обозначение ЭП505 ) | в энергетическом машиностроении - трубы и детали для длительной работы при температурах 600-620 град. |  |  |  | 0.07 - 0.12 | 0.5 - 1 |  | 6 - 8 | [5 empty] | 0.7 - 1 |  | 0.3 - 0.5 | Сталь жаропрочная высоколегированная | Сталь жаропрочная высоколегированная | [7 empty] | 0.15 - 0.4 | до 0.025 |  |  | до 0.025 |  | до 0.005
1457 | 17 | 15Х12ВНМФ | 15Х12ВНМФ ( другое обозначение 1Х12ВНМФ ЭИ802 ) | лопатки,поковки, крепежные детали турбин для длительного срока службы при температурах до 580 °С; температура окалинообразования 750 °С. ; сталь мартенсито - ферритного класса |  | до 0.3 |  | 0.12 - 0.18 | 0.4 - 0.8 | до 0.4 | 11 - 13 | 0.5 - 0.9 |  | до 0.2 |  |  | 0.5 - 0.7 |  | 0.15 - 0.3 | Сталь жаропрочная высоколегированная | Сталь жаропрочная высоколегированная |  |  |  | 0.7 - 1.1 |  |  |  |  | до 0.03 |  |  | до 0.025
1458 | 809 | 15Х18СЮ | 15Х18СЮ ( другое обозначение Х18СЮ ЭИ484 ) | трубы пиролизных установок, аппаратура; сталь жаростойкая |  |  | 0.7 - 1.2 | до 0.15 |  | 1 - 1.5 | 17 - 20 | до 0.8 | [7 empty] | Сталь жаропрочная высоколегированная | Сталь жаропрочная высоколегированная | [8 empty] | до 0.035 |  |  | до 0.025
1459 | 819 | 18Х11МНФБ | 18Х11МНФБ ( другое обозначение 2Х11МФБН ЭП291 ) | высоконагруженные детали паровых и газовых турбин, длительно работающие при температурах до 600 °С. ; сталь мартенситного класса |  |  |  | 0.15 - 0.21 | 0.5 - 1 | до 0.6 | 10 - 11.5 | 0.6 - 1 |  |  |  |  | 0.8 - 1.1 |  | 0.2 - 0.4 | Сталь жаропрочная высоколегированная | Сталь жаропрочная высоколегированная | [7 empty] | 0.2 - 0.45 | до 0.03 |  |  | до 0.025
1460 | 14 | 18Х12ВМБФР | 18Х12ВМБФР ( другое обозначение 2Х12ВМБФР ЭИ993 ) | лопатки паровых турбин, трубы и крепежные детали для длительного срока службы при температурах до 620 град. ; сталь мартенсито - ферритного класса |  |  |  | 0.15 - 0.22 | до 0.06 | до 0.5 | 11 - 13 | до 0.5 |  |  |  |  | 0.4 - 0.6 |  | 0.15 - 0.18 | Сталь жаропрочная высоколегированная | Сталь жаропрочная высоколегированная |  |  |  | 0.4 - 0.7 |  |  |  | 0.2 - 0.4 | до 0.03 |  |  | до 0.025 |  | до 0.003
1461 | 820 | 20Х12ВНМФ | 20Х12ВНМФ ( другое обозначение 2Х12ВНМФ ЭП428 ) | высоконагруженные детали паровых и газовых турбин, длительно работающие при температурах до 600 °С.; сталь мартенситного класса |  |  |  | 0.17 - 0.23 | 0.5 - 0.9 | до 0.6 | 10.5 - 12.5 | 0.5 - 0.9 |  |  |  |  | 0.5 - 0.7 |  | 0.15 - 0.3 | Сталь жаропрочная высоколегированная | Сталь жаропрочная высоколегированная |  |  |  | 0.7 - 1.1 |  |  |  |  | до 0.03 |  |  | до 0.025
1462 | 994 | 20Х12Н2В2МФ | 20Х12Н2В2МФ | диски компрессора, лопатки и и другие нагруженные детали, длительно работающие при температуре до 600 град. |  |  |  | 0.09 - 0.13 | 1.5 - 1.8 | до 0.6 | 10.5 - 12 | до 0.6 |  |  |  |  | 0.35 - 0.5 |  | 0.18 - 0.3 | Сталь жаропрочная высоколегированная | Сталь жаропрочная высоколегированная |  |  |  | 1.6 - 2 |  |  |  |  | до 0.03 |  |  | до 0.025
1463 | 339 | 20Х20Н14С2 | 20Х20Н14С2 ( другое обозначение Х20Н14С2 ЭИ211 ) | печные конвейеры, ящики для цементации и другие детали термических печей. |  | до 0.3 |  | до 0.2 | 12 - 15 | 2 - 3 | 19 - 22 | до 1.5 |  | до 0.2 | [5 empty] | Сталь жаропрочная высоколегированная | Сталь жаропрочная высоколегированная | [8 empty] | до 0.035 |  |  | до 0.025
1464 | 336 | 20Х23Н13 | 20Х23Н13 ( другое обозначение Х23Н13 ЭИ319 ) | детали, работающие при высоких температурах в слабонагруженном состоянии. Сталь жаростойкая до 900—1000 °С |  | до 0.3 |  | до 0.2 | 12 - 15 | до 1 | 22 - 25 | до 2 |  | до 0.2 | [5 empty] | Сталь жаропрочная высоколегированная | Сталь жаропрочная высоколегированная | [8 empty] | до 0.035 |  |  | до 0.025
1465 | 59 | 20Х23Н18 | 20Х23Н18 ( другое обозначение Х23Н18 ЭИ417 ) | работающие и направляющие лопатки, поковки и бандажи, работающие при температурах 650-700 град., детали камер сгорания и др. печное оборудование, работающее при температурах 1000-1050 град. |  |  |  | до 0.2 | 17 - 20 | до 1 | 22 - 25 | до 2 |  |  |  | 20Х23Н13, 15Х25Т |  |  |  | Сталь жаропрочная высоколегированная | Сталь жаропрочная высоколегированная | [8 empty] | до 0.035 |  |  | до 0.02
1466 | 338 | 20Х25Н20С2 | 20Х25Н20С2 ( другое обозначение Х25Н20С2 ЭИ283 ) | детали печей, работающие при температуре до 1100 °С в воздушной и углеводородной атмосферах. |  | до 0.3 |  | до 0.2 | 18 - 21 | 2 - 3 | 24 - 27 | до 1.5 |  | до 0.2 | 46.045 - 56 |  | до 0.3 |  | до 0.2 | Сталь жаропрочная высоколегированная | Сталь жаропрочная высоколегированная |  |  |  | до 0.2 |  |  |  |  | до 0.035 |  |  | до 0.02
1467 | 807 | 30Х13Н7С2 | 30Х13Н7С2 ( другое обозначение 3Х13Н7С2 ЭИ72 ) | для клапанов автомобильных моторов; сталь жаростойкая |  |  |  | 0.25 - 0.34 | 6 - 7.5 | 2 - 3 | 12 - 14 | до 0.8 | [7 empty] | Сталь жаропрочная высоколегированная | Сталь жаропрочная высоколегированная | [8 empty] | до 0.03 |  |  | до 0.025
1468 | 948 | 16Х11Н2В2МФ | 16Х11Н2В2МФ ( другое обозначение ЭИ962А 2Х12Н2ВМФ ) | Диски компрессора, лопатки и другие нагруженные детали | С 1.01.91 не допускается к применению во вновь создаваемой и модернизируемой технике. |  |  | 0.14 - 0.18 | 1.4 - 1.8 | до 0.6 | 10 - 12 | до 0.6 |  |  |  |  | 0.35 - 0.5 |  | 0.18 - 0.3 | Сталь жаропрочная высоколегированная | Сталь жаропрочная высоколегированная |  |  |  | 1.6 - 2 |  |  |  |  | до 0.03 |  |  | до 0.025
1469 | 60 | 36Х18Н25С2 | 36Х18Н25С2 ( другое обозначение 4Х18Н25С2 ) | головки форсунок, детали печей, ящики для цементации, длительно работающие при температурах до 1000 град. |  |  |  | 0.32 - 0.4 | 23 - 26 | 2 - 3 | 17 - 19 | до 1.5 |  |  | 50.045 - 57.68 |  |  |  |  | Сталь жаропрочная высоколегированная | Сталь жаропрочная высоколегированная | [8 empty] | до 0.035 |  |  | до 0.02
1470 | 21 | 37Х12Н8Г8МФБ | 37Х12Н8Г8МФБ ( другое обозначение 4Х12Н8Г8МФБ ЭИ481 ) | диски, крепежные и другие детали, работающие с ограниченным сроком службы при 600—650 °С.; сталь аустенитного класса |  | до 0.3 |  | 0.34 - 0.4 | 7 - 9 | 0.3 - 0.8 | 11.5 - 13.5 | 7.5 - 9.5 |  |  |  |  | 1.1 - 1.4 |  | 1.25 - 1.55 | Сталь жаропрочная высоколегированная | Сталь жаропрочная высоколегированная | [7 empty] | 0.25 - 0.45 | до 0.035 |  |  | до 0.03
1471 | 335 | 40Х10С2М | 40Х10С2М ( другое обозначение 4Х10С2М ЭИ107 ) | клапаны авиадвигателей, автомобильных и тракторных дизельных двигателей, крепежные детали двигателей. Сталь обладает высокими механическими свойствами до 600 °С, однако при длительных выдержках при 500 °С и особенно при 600 °С ударная вязкость резко снижается до 150 кДж/м2.; сталь мартенситного класса |  | до 0.3 |  | 0.35 - 0.45 | до 0.6 | 1.9 - 2.6 | 9 - 10.5 | до 0.8 |  | до 0.2 |  |  | 0.7 - 0.9 |  |  | Сталь жаропрочная высоколегированная | Сталь жаропрочная высоколегированная | [8 empty] | до 0.03 |  |  | до 0.025
1472 | 341 | 40Х15Н7Г7Ф2МС | 40Х15Н7Г7Ф2МС ( другое обозначение ЭИ388 4Х15Н7Г7Ф2МС ) | лопатки газовых турбин, крепежные детали, работающие при температуре 650 град.С ограниченное время; сталь аустенитного класса |  | до 0.3 |  | 0.38 - 0.47 | 6 - 8 | 0.9 - 1.4 | 14 - 16 | 6 - 8 |  |  |  |  | 0.65 - 0.95 |  | 1.5 - 1.9 | Сталь жаропрочная высоколегированная | Сталь жаропрочная высоколегированная |  |  |  | до 0.2 |  |  |  |  | до 0.035 |  |  | до 0.02
1473 | 18 | 31Х19Н9МВБТ | 31Х19Н9МВБТ ( другое обозначение 3Х19Н9МВБТ ЭИ572 ) | поковки, лопатки, крепежные детали, длительно работающие при температурах до 630 град. |  |  |  | 0.28 - 0.35 | 8 - 10 | до 0.8 | 18 - 20 | 0.8 - 1.5 |  | 0.2 - 0.5 |  |  | 1 - 1.5 |  |  | Сталь жаропрочная высоколегированная | Сталь жаропрочная высоколегированная |  |  |  | 1 - 1.5 |  |  |  | 0.2 - 0.5 | до 0.035 |  |  | до 0.02
1474 | 372 | 40Х9С2 | 40Х9С2 ( другое обозначение 4Х9С2 ) | клапаны впуска и выпуска двигателей, трубки рекуператоров, теплообменники, колосники, крепежные детали; сталь жаростойкая, мартенситного класса |  | до 0.3 |  | 0.35 - 0.45 | до 0.6 | 2 - 3 | 8 - 10 | до 0.8 |  | до 0.2 | [5 empty] | Сталь жаропрочная высоколегированная | Сталь жаропрочная высоколегированная | [8 empty] | до 0.03 |  |  | до 0.025
1475 | 816 | 45Х14Н14В2М | 45Х14Н14В2М | клапаны моторов, поковки, детали трубопроводов, длительно работающие при температурах до 650 °С.; сталь аустенитного класса |  |  |  | 0.4 - 0.5 | 13 - 15 | до 0.8 | 13 - 15 | до 0.7 |  |  |  |  | 0.25 - 0.4 |  |  | Сталь жаропрочная высоколегированная | Сталь жаропрочная высоколегированная |  |  |  | 2 - 2.8 |  |  |  |  | до 0.035 |  |  | до 0.02
1476 | 19 | 45Х14НМВ2М | 45Х14НМВ2М ( другое обозначение 4Х14Н14В2М ЭИ69 ) | детали арматуры, поковки, крепеж для длительной работы при температурах до 600 град.С и ограниченного срока службы при 650 град.С |  | до 0.3 |  | 0.4 - 0.5 | 13 - 15 | до 0.8 | 13 - 15 | до 0.7 |  |  |  |  | 0.25 - 0.4 |  |  | Сталь жаропрочная высоколегированная | Сталь жаропрочная высоколегированная |  |  |  | 2 - 2.75 |  |  |  |  | до 0.035 |  |  | до 0.02
1477 | 949 | 45Х22Н4М3 | 45Х22Н4М3 ( другое обозначение 4Х22Н4М3 ЭП48 ) | клапаны моторов |  |  |  | 0.4 - 0.5 | 4 - 5 | 0.1 - 1 | 21 - 23 | 0.85 - 1.25 |  |  |  |  | 2.5 - 3 |  |  | Сталь жаропрочная высоколегированная | Сталь жаропрочная высоколегированная | [8 empty] | до 0.035 |  |  | до 0.03
1478 | 2053 | 55Х20Г9АН4Б | 55Х20Г9АН4Б ( другое обозначение ЭП303Б ) | Клапаны автомобильных моторов | Сталь жаростойкая и жаропрочная аустенитного класса. | до 0.3 |  | 0.5 - 0.6 | 3.5 - 4.5 | до 0.45 | 20 - 22 | 8 - 10 | [7 empty] | Сталь жаропрочная высоколегированная | Сталь жаропрочная высоколегированная | [7 empty] | 0.4 - 1 | до 0.04 |  |  | до 0.03 | [7 empty] | 0.3 - 0.6
1479 | 946 | 55Х20Г9АН4 | 55Х20Г9АН4 ( другое обозначение 5Х20Н4АГ9 ЭП303 ) | Клапаны автомобильных моторов | Сталь жаростойкая и жаропрочная аустенитного класса. | до 0.3 |  | 0.5 - 0.6 | 3.5 - 4.5 | до 0.45 | 20 - 22 | 8 - 10 | [7 empty] | Сталь жаропрочная высоколегированная | Сталь жаропрочная высоколегированная | [8 empty] | до 0.04 |  |  | до 0.03 | [7 empty] | 0.3 - 0.6
1480 | 1361 | 20Х1М1Ф1БР | 20Х1М1Ф1БР ( другое обозначение ЭП44 20ХМФБ ) | Крепежные детали турбин и фланцевых соединений паропроводов и аппаратуры с рабочей температурой до 580 град. | Сталь перлитного класса. Рекомендуемая температура применения до 500-580 °С; |  |  | 0.18 - 0.25 | до 0.3 | до 0.37 | 1 - 1.5 | 0.5 - 0.8 |  | до 0.06 |  |  | 0.8 - 1.1 |  | 0.7 - 1 | Сталь жаропрочная релаксационностойкая | Сталь жаропрочная релаксационностойкая | [7 empty] | 0.05 - 0.15 | до 0.03 |  |  | до 0.03 |  | до 0.005 | [14 empty] | 0.05 - 0.1
1481 | 38 | 20Х1М1Ф1ТР | 20Х1М1Ф1ТР ( другое обозначение ЭП182 ) | Крепежные детали турбин и фланцевых соединений паропроводов и аппаратуры с рабочей температурой до 580 °С | Сталь перлитного класса. Рекомендуемая температура применения до 500-580 °С ; |  |  | 0.17 - 0.24 | до 0.5 | до 0.37 | 0.9 - 1.4 | до 0.5 |  | 0.05 - 0.12 |  |  | 0.8 - 1.1 |  | 0.7 - 1 | Сталь жаропрочная релаксационностойкая | Сталь жаропрочная релаксационностойкая | [8 empty] | до 0.03 |  |  | до 0.03 |  | до 0.005
1482 | 41 | 20Х3МВФ | 20Х3МВФ ( другое обозначение ЭИ415 ЭИ579 ) | Роторы, диски, поковки, прутки, крепежные детали; трубы высокого давления для химической аппаратуры и гидрогенизационных установок | Сталь перлитного класса. Рекомендуемая температура применения до 500-560 °С ; Температура интенсивного окалинообразования 600 °С ; срок работы - от 1000 до 10000 ч. | до 0.2 |  | 0.15 - 0.23 | до 0.3 | 0.17 - 0.37 | 2.8 - 3.3 | 0.25 - 0.5 |  |  |  |  | 0.35 - 0.55 |  | 0.6 - 0.85 | Сталь жаропрочная релаксационностойкая | Сталь жаропрочная релаксационностойкая |  |  |  | 0.3 - 0.5 |  |  |  |  | до 0.03 |  |  | до 0.025
1483 | 39 | 20ХМФБР | 20ХМФБР | крепежные детали для работы при температуре до 580 град. |  | до 0.2 |  | 0.17 - 0.26 | до 0.45 | до 0.37 | 1 - 1.5 | 0.5 - 0.8 |  |  |  |  | 0.8 - 1.1 |  | 0.7 - 1 | Сталь жаропрочная релаксационностойкая | Сталь жаропрочная релаксационностойкая | [7 empty] | до 0.15 | до 0.03 |  |  | до 0.03 |  | до 0.005
1484 | 3249 | 25Х1М1ФА | 25Х1М1ФА | Изготовление конструкционных элементов в тепловой и атомной энергетике | Теплостойкая сталь перлитного типа | до 0.25 |  | 0.21 - 0.29 | до 0.4 | до 0.37 | 1.5 - 1.8 | 0.3 - 0.6 |  |  |  |  | 0.9 - 1.05 |  | 0.22 - 0.32 | Сталь жаропрочная релаксационностойкая | Сталь жаропрочная релаксационностойкая |  |  | S+P = | [5 empty] | до 0.035 |  |  | до 0.022
1485 | 40 | 25Х1М1Ф | 25Х1М1Ф | Цельнокованые роторы, валы, диски и др. детали, работающие при температурах до 540 °С, крепежные детали для работы при температуре до 525 °С | Сталь перлитного класса. | до 0.2 |  | 0.22 - 0.29 | до 0.3 | 0.17 - 0.37 | 1.5 - 1.8 | 0.4 - 0.7 |  |  |  |  | 0.6 - 0.8 |  | 0.15 - 0.3 | Сталь жаропрочная релаксационностойкая | Сталь жаропрочная релаксационностойкая | [8 empty] | до 0.03 |  |  | до 0.025
1486 | 35 | 25Х1МФ | 25Х1МФ ( другое обозначение ЭИ10 ) | Болты, плоские пружины, шпильки и другие крепежные детали, работающие при температурах до 500-510 °С. | Сталь перлитного класса. Рекомендуемая температура применения до 510 °С ; Температура интенсивного окалинообразования 600 °С ; срок работы - более 10000 ч. По СТ-ЦКБА 010-2004 критическая температура хрупкости 20 °С | до 0.2 |  | 0.22 - 0.29 | до 0.3 | 0.17 - 0.37 | 1.5 - 1.8 | 0.4 - 0.7 |  |  |  |  | 0.25 - 0.35 |  | 0.15 - 0.3 | Сталь жаропрочная релаксационностойкая | Сталь жаропрочная релаксационностойкая | [8 empty] | до 0.03 |  |  | до 0.025
1487 | 37 | 25Х2М1Ф | 25Х2М1Ф | болты, плоские пружины, гайки и другие крепежные детали с рабочей температурой 520-540 град. |  | до 0.2 |  | 0.22 - 0.29 | до 0.25 | 0.17 - 0.37 | 2.1 - 2.6 | 0.4 - 0.7 |  |  |  |  | 0.9 - 1.1 |  | 0.3 - 0.5 | Сталь жаропрочная релаксационностойкая | Сталь жаропрочная релаксационностойкая | [8 empty] | до 0.03 |  |  | до 0.025
1488 | 33 | 30ХМ | 30ХМ | поковки общего назначения, валы, роторы и диски паровых турбин, фланцы, крепежные детали с рабочей температурой до 450 град., сортовые заготовки | Сталь хромомолибденовая | до 0.3 |  | 0.26 - 0.34 | до 0.3 | 0.17 - 0.37 | 0.8 - 1.1 | 0.4 - 0.7 |  |  |  | 35ХМ, 35ХРА | 0.15 - 0.25 |  |  | Сталь жаропрочная релаксационностойкая | Сталь жаропрочная релаксационностойкая | [8 empty] | до 0.035 |  |  | до 0.035
1489 | 369 | 30ХМА | 30ХМА | Поковки общего назначения, валы, роторы и диски паровых турбин, фланцы, крепежные детали с рабочей температурой до 450 град., сортовые заготовки | Сталь хромомолибденовая | до 0.3 |  | 0.26 - 0.33 | до 0.3 | 0.17 - 0.37 | 0.8 - 1.1 | 0.4 - 0.7 |  |  |  |  | 0.15 - 0.25 |  |  | Сталь жаропрочная релаксационностойкая | Сталь жаропрочная релаксационностойкая | [8 empty] | до 0.025 |  |  | до 0.025
1490 | 34 | 35ХМ | 35ХМ | Валы, шестерни, шпиндели, шпильки, фланцы, диски, покрышки, штоки и другие ответственные детали, работающие в условиях больших нагрузок и скоростей при температуре до 450—500 °С. | Сталь хромомолибденовая | до 0.3 |  | 0.32 - 0.4 | до 0.3 | 0.17 - 0.37 | 0.8 - 1.1 | 0.4 - 0.7 |  |  |  | 40Х, 40ХН, 30ХМ, 35ХГСА | 0.15 - 0.25 |  |  | Сталь жаропрочная релаксационностойкая | Сталь жаропрочная релаксационностойкая | [8 empty] | до 0.035 |  |  | до 0.035
1491 | 42 | 38Х2МЮА | 38Х2МЮА ( другое обозначение 38ХМЮА ) | Азотируемые детали: шестерни, валики, пальцы, втулки и т.д., работающие при температурах до 450 град. | Сталь хромоалюминиевая с молибденом. | до 0.3 | 0.7 - 1.1 | 0.35 - 0.42 | до 0.3 | 0.2 - 0.45 | 1.35 - 1.65 | 0.3 - 0.6 |  |  |  | 38Х2ЮА, 38ХВФЮ, 20Х3МВФ. 38Х2Ю | 0.15 - 0.25 |  |  | Сталь жаропрочная релаксационностойкая | Сталь жаропрочная релаксационностойкая | [8 empty] | до 0.025 |  |  | до 0.025
1492 | 759 | 03ХН28МДТ | 03ХН28МДТ ( другое обозначение 000Х23Н28М3Д3Т ЭП516 ) | сварные конструкции, работающие при температурах до 80 °С в серной кислоте различных концентраций, за исключением 55 %-ной уксусной и фосфорной кислот. |  | 2.5 - 3.5 |  | до 0.03 | 26 - 29 | до 0.8 | 22 - 25 | до 0.8 |  | 0.5 - 0.9 | 36.915 - 46.5 |  | 2.5 - 3 |  |  | Сплав коррозионно-стойкий | Сплав коррозионно-стойкий | [8 empty] | до 0.035 |  |  | до 0.02
1493 | 2477 | 03Х15Н35Г7М6Б | 03Х15Н35Г7М6Б | Для изготовления горячекатаной и холоднотянутой проволоки, предназначенной для механизированной электродуговой наплавки. |  |  |  | до 0.03 | 33 - 36 | до 0.9 | 13 - 16 | 5 - 7.5 |  |  | 30.22 - 39.8 |  | 5 - 7.5 |  |  | Сплав коррозионно-стойкий | Сплав коррозионно-стойкий | [7 empty] | 1.2 - 1.8 | до 0.035 |  |  | до 0.02
1494 | 760 | 06ХН28МТ | 06ХН28МТ | для сварных конструкции и узлов, работающих в серной кислоте низкой (до 20%) концентрации при температурах до 60 град.С, а также в условиях действия горячей фосфорной кислоты |  |  |  | до 0.06 | 26 - 29 | до 0.8 | 22 - 25 | до 0.8 |  | 0.4 - 0.7 | 41.085 - 49.8 |  | 1.8 - 2.5 |  |  | Сплав коррозионно-стойкий | Сплав коррозионно-стойкий | [8 empty] | до 0.035 |  |  | до 0.02
1495 | 332 | 06ХН28МДТ | 06ХН28МДТ ( другое обозначение 0Х23Н28М3Д3Т ЭИ943 ) | сварные конструкции, работающие при температурах до 80 °С в серной кислоте различных концентраций, за исключением 55 %-ной уксусной и фосфорной кислот. |  | 2.5 - 3.5 |  | до 0.06 | 26 - 29 | до 0.8 | 22 - 25 | до 0.8 |  | 0.5 - 0.9 | 36.885 - 46.5 | 03ХН28МДТ | 2.5 - 3 |  |  | Сплав коррозионно-стойкий | Сплав коррозионно-стойкий | [8 empty] | до 0.035 |  |  | до 0.02
1496 | 1869 | 35Н32КХМ | 35Н32КХМ | для холоднотянутой проволоки диаметром 0.1-6 мм, предназначенной для изготовления элементов медицинского назначения (имплантантов, соединительных гвоздей, каркасов и т.д.) |  |  |  | до 0.025 | 33 - 37 | до 0.15 | 19 - 21 | до 0.15 |  | до 1 | до 1 |  | 9 - 10.5 |  |  | Сплав коррозионно-стойкий | Сплав коррозионно-стойкий | [5 empty] | 31 - 33 |  |  | до 0.015 |  |  | до 0.01
1497 | 1870 | 45КХНМВТ | 45КХНМВТ | для холоднотянутой проволоки диаметром 0.1-6 мм, предназначенной для изготовления элементов медицинского назначения (имплантантов, соединительных гвоздей, каркасов и т.д.) |  |  |  | до 0.05 | 15 - 25 | до 0.5 | 18 - 22 | до 1 |  | 0.5 - 3.5 | 4 - 6 |  | 3 - 4 |  |  | Сплав коррозионно-стойкий | Сплав коррозионно-стойкий |  |  |  | 3 - 4 |  | 44 - 46 |  |  | до 0.015 |  |  | до 0.01
1498 | 1871 | 48КХВН | 48КХВН | для вживляемых деталей в хирургии (скобки, каркасы, имплантанты и др.) |  |  |  | до 0.15 | 9 - 11 | до 1 | 19 - 21 | до 2 |  |  | до 3 |  |  |  |  | Сплав коррозионно-стойкий | Сплав коррозионно-стойкий |  |  |  | 14 - 16 |  | 47 - 49 |  |  | до 0.015 |  |  | до 0.015
1499 | 805 | Н70МФ | Н70МФ | сварные конструкции, работающие при повышеных температурах в соляной, серной,фосфорной кислоте |  |  |  | до 0.05 | 64.21 - 73.6 | до 0.2 | до 0.3 | до 0.5 |  |  | до 4 |  | 25 - 29 |  | 1.4 - 1.7 | Сплав коррозионно-стойкий | Сплав коррозионно-стойкий | [8 empty] | до 0.02 |  |  | до 0.02
1500 | 761 | Н70МФВ | Н70МФВ ( другое обозначение ЭП814А ) | сварные конструкции, работающие при повышеных температурах в агрессивных средах ( серная, уксусная кислота, хлориды и т.д.) |  |  |  | до 0.02 | 69.403 - 73.5 | до 0.1 | до 0.3 | до 0.05 |  | до 0.15 | до 0.8 |  | 25 - 27 |  | 1.4 - 1.7 | Сплав коррозионно-стойкий | Сплав коррозионно-стойкий |  |  |  | 0.1 - 0.45 |  |  |  |  | до 0.015 |  |  | до 0.012
1501 | 1868 | ХК62М6Л | ХК62М6Л | для изготовления искусственных суставов методом литья. |  |  |  | до 0.35 | до 1 | до 1 | 26.5 - 30 | до 1 |  |  | до 1 |  | 4.5 - 7 |  |  | Сплав коррозионно-стойкий | Сплав коррозионно-стойкий | [5 empty] | 59.6 - 69 |  |  | до 0.02 |  |  | до 0.015
1502 | 758 | ХН58В | ХН58В ( другое обозначение ЭП795 ) | для изготовления сварных конструкций, работающих в растворах азотной кислоты в присутствии фторионов |  |  |  | до 0.03 | 55.493 - 60.5 | до 0.15 | 39 - 41 | до 1 |  |  | до 0.8 |  |  |  |  | Сплав коррозионно-стойкий | Сплав коррозионно-стойкий |  |  |  | 0.5 - 1.5 |  |  |  |  | до 0.015 |  |  | до 0.012
1503 | 762 | ХН65МВ | ХН65МВ ( другое обозначение 0Х15Н65М16В ЭП567 ) | Сварные конструкции, работающие при повышеных температурах в весьма агрессивных средах | С 1.01.91 не допускается к применению во вновь создаваемой и модернизируемой технике. |  |  | до 0.03 | 59.793 - 67.5 | до 0.15 | 14.5 - 16.5 | до 1 |  |  | до 1 |  | 15 - 17 |  |  | Сплав коррозионно-стойкий | Сплав коррозионно-стойкий |  |  |  | 3 - 4.5 |  |  |  |  | до 0.015 |  |  | до 0.012
1504 | 3120 | 02Х18Н11 | 02Х18Н11 | Для использования в окислительных средах производства 65%-ной азотной кислоты для наиболее жестких температурных и концентрационных условий (конденсатор-окислитель, подогреватели хвостовых газов). | Сталь хромоникелевая аустенитного класса |  |  | до 0.025 | 10.5 - 12.5 | до 0.25 | 17 - 19 | до 2 | [7 empty] | Сталь коррозионно-стойкая обыкновенная | Сталь коррозионно-стойкая обыкновенная | [8 empty] | до 0.025 |  |  | до 0.02
1505 | 763 | ХН65МВУ | ХН65МВУ ( другое обозначение ЭП760 ) | сварные конструкции, работающие при повышеных температурах в агрессивных средах ( серная, уксусная кислота, хлориды и т.д.) |  |  |  | до 0.02 | 60.353 - 67.5 | до 0.1 | 14.5 - 16.5 | до 1 |  |  | до 0.5 |  | 15 - 17 |  |  | Сплав коррозионно-стойкий | Сплав коррозионно-стойкий |  |  |  | 3 - 4.5 |  |  |  |  | до 0.015 |  |  | до 0.012
1506 | 742 | 03Х16Н15М3Б | 03Х16Н15М3Б ( другое обозначение 00Х16Н15М3Б ЭИ844Б ) | Сварные конструкции, работающие в средах повышенной агрессивности; сталь аустенитного класса | С 1.01.91 не допускается к применению во вновь создаваемой и модернизируемой технике. |  |  | до 0.03 | 14 - 16 | до 0.6 | 15 - 17 | до 0.8 |  |  |  |  | 2.5 - 3 |  |  | Сталь коррозионно-стойкая обыкновенная | Сталь коррозионно-стойкая обыкновенная | [7 empty] | 0.25 - 0.5 | до 0.02 |  |  | до 0.015
1507 | 741 | 03Х16Н15М3 | 03Х16Н15М3 | сварные конструкции, работающие в средах повышенной агрессивности; сталь аустенитного класса |  |  |  | до 0.03 | 14 - 16 | до 0.6 | 15 - 17 | до 0.8 |  |  |  |  | 2.5 - 3 |  |  | Сталь коррозионно-стойкая обыкновенная | Сталь коррозионно-стойкая обыкновенная | [8 empty] | до 0.02 |  |  | до 0.015
1508 | 751 | 03Х18Н12 | 03Х18Н12 ( другое обозначение 000Х18Н12 ) | Изделия, работающие в азотнокислых средах при повышенной температуре | С 1.01.91 не допускается к применению во вновь создаваемой и модернизируемой технике. |  |  | до 0.03 | 11.5 - 13 | до 0.4 | 17 - 19 | до 0.4 |  | до 0.005 | [5 empty] | Сталь коррозионно-стойкая обыкновенная | Сталь коррозионно-стойкая обыкновенная | [8 empty] | до 0.03 |  |  | до 0.02
1509 | 749 | 03Х18Н11 | 03Х18Н11 ( другое обозначение 000Х18Н11 ) | изделия, работающие в азотнокислых средах при повышенной температуре; сталь аустенитного класса |  |  |  | до 0.03 | 10.5 - 12.5 | до 0.8 | 17 - 19 | до 2 | [7 empty] | Сталь коррозионно-стойкая обыкновенная | Сталь коррозионно-стойкая обыкновенная | [8 empty] | до 0.035 |  |  | до 0.02
1510 | 2401 | 03Х18Н16М3 | 03Х18Н16М3 | Листовой и сортовой прокат, предназначенный для изготовления хирургических имплантантов |  | до 0.3 |  | до 0.03 | 14.5 - 16.5 | до 0.4 | 17 - 18.5 | до 2 |  |  |  |  | 2.6 - 3.1 |  |  | Сталь коррозионно-стойкая обыкновенная | Сталь коррозионно-стойкая обыкновенная | [8 empty] | до 0.025 |  |  | до 0.01 | [7 empty] | до 0.1
1511 | 804 | 03Х21Н21М4ГБ | 03Х21Н21М4ГБ ( другое обозначение 00Х20Н20М4Б ЭИ35 ) | для сварных конструкции и узлов, работающих в условиях действия горячей фосфорной кислоты с примесью фтористых и сернистых соединений, а также в серной кислоте низкой концентрации при температурах до 80 град.С, азотной кислоте при температурах до 95 град.С; сталь аустенитного класса |  |  |  | до 0.03 | 20 - 22 | до 0.6 | 20 - 22 | 1.8 - 2.5 |  |  |  |  | 3.4 - 3.7 |  |  | Сталь коррозионно-стойкая обыкновенная | Сталь коррозионно-стойкая обыкновенная |  |  | С*15-0.8 ниобий | [5 empty] | до 0.03 |  |  | до 0.02
1512 | 944 | 03Х23Н6 | 03Х23Н6 | для изготовления аппаратуры в химическом машиностроении |  | до 0.3 |  | до 0.03 | 5.6 - 6.3 | до 0.4 | 22 - 24 | 1 - 2 |  | до 0.05 | [5 empty] | Сталь коррозионно-стойкая обыкновенная | Сталь коррозионно-стойкая обыкновенная | [8 empty] | до 0.035 |  |  | до 0.02
1513 | 945 | 03Х22Н6М2 | 03Х22Н6М2 | для изготовления аппаратуры в химическом машиностроении |  | до 0.3 |  | до 0.03 | 5.5 - 6.5 | до 0.4 | 21 - 23 | 1 - 2 |  | до 0.05 |  |  | 1.8 - 2.5 |  |  | Сталь коррозионно-стойкая обыкновенная | Сталь коррозионно-стойкая обыкновенная | [8 empty] | до 0.035 |  |  | до 0.02
1514 | 2479 | 04Х17Т | 04Х17Т | Для производства электросварных труб с толщиной стенки до 2,0 мм, предназначенных для изготовления трубопроводов |  |  |  | до 0.04 |  | до 0.8 | 16.5 - 18.5 | до 0.8 | [7 empty] | Сталь коррозионно-стойкая обыкновенная | Сталь коррозионно-стойкая обыкновенная |  |  | 5*С | [5 empty] | до 0.035 |  |  | до 0.025
1515 | 747 | 04Х18Н10 | 04Х18Н10 ( другое обозначение 00Х18Н10 ЭИ842 ЭП550 ) | детали, работающие в азотнокислых средах при повышенной температуре; сталь аустенитного класса |  |  |  | до 0.04 | 9 - 11 | до 0.8 | 17 - 19 | до 2 | [7 empty] | Сталь коррозионно-стойкая обыкновенная | Сталь коррозионно-стойкая обыкновенная | [8 empty] | до 0.035 |  |  | до 0.02
1516 | 750 | 06Х18Н11 | 06Х18Н11 ( другое обозначение 0Х18Н11 ЭИ684 ) | Холоднокатаный лист и лента повышенной прочности для различных деталей и конструкций, свариваемых точечной сваркой, а также для изготовления труб и других деталей; сталь аустенитного класса | С 1.01.91 не допускается к применению во вновь создаваемой и модернизируемой технике. |  |  | до 0.06 | 10 - 12 | до 0.8 | 17 - 19 | до 2 | [7 empty] | Сталь коррозионно-стойкая обыкновенная | Сталь коррозионно-стойкая обыкновенная | [8 empty] | до 0.035 |  |  | до 0.02
1517 | 1922 | 07Х16Н4Б | 07Х16Н4Б | Предназначается для изготовления высоконагруженных деталей изделий судового машиностроения, сварных узлов, объектов атомной энергетики, химической промышленности. По СТ-ЦКБА 010-2004 критическая температура хрупкости -10 °С |  |  |  | 0.05 - 0.1 | 3.5 - 4.5 | до 0.6 | 15 - 16.5 | 0.2 - 0.5 | [7 empty] | Сталь коррозионно-стойкая обыкновенная | Сталь коррозионно-стойкая обыкновенная | [7 empty] | 0.2 - 0.4 | до 0.025 |  |  | до 0.02
1518 | 740 | 08Х10Н20Т2 | 08Х10Н20Т2 ( другое обозначение 0Х10Н20Т2 ) | для производства крупногабаритных деталей, работающих в морской среде; сталь аустенитного класса |  |  | до 1 | до 0.08 | 18 - 20 | до 0.8 | 10 - 12 | до 2 |  | 1.5 - 2.5 | [5 empty] | Сталь коррозионно-стойкая обыкновенная | Сталь коррозионно-стойкая обыкновенная | [8 empty] | до 0.035 |  |  | до 0.03
1519 | 733 | 07Х16Н6 | 07Х16Н6 ( другое обозначение Х16Н6 ЭП288 ) | для изделий, работающих в атмосферных условиях, уксуснокислых и др. солевых средах и для упругих элементов; для криогенной техники; сталь аустенитно - мартенситного класса |  |  |  | 0.05 - 0.09 | 5 - 8 | до 0.8 | 15.5 - 17.5 | до 0.8 | [7 empty] | Сталь коррозионно-стойкая обыкновенная | Сталь коррозионно-стойкая обыкновенная | [8 empty] | до 0.035 |  |  | до 0.02
1520 | 323 | 08Х17Н13М2Т | 08Х17Н13М2Т ( другое обозначение 0Х17Н13М2Т ) | сварные конструкции, крепежные детали, работающие в сре дах повышенной агрессивности при 600 °С.; сталь аустенитного класса |  | до 0.3 |  | до 0.08 | 12 - 14 | до 0.8 | 16 - 18 | до 2 |  |  |  | 10Х17Н13М2Т | 2 - 3 |  |  | Сталь коррозионно-стойкая обыкновенная | Сталь коррозионно-стойкая обыкновенная |  |  | (5 С - 0.7) Ti, остальное Fe | [5 empty] | до 0.035 |  |  | до 0.02
1521 | 746 | 08Х17Н15М3Т | 08Х17Н15М3Т ( другое обозначение 0Х17Н16М3Т ЭИ580 ) | сварные конструкции, работающие в средах повышенной агрессивности; сталь аустенитного класса |  |  |  | до 0.08 | 14 - 16 | до 0.8 | 16 - 18 | до 2 |  | 0.3 - 0.6 |  |  | 3 - 4 |  |  | Сталь коррозионно-стойкая обыкновенная | Сталь коррозионно-стойкая обыкновенная | [8 empty] | до 0.035 |  |  | до 0.02
1522 | 737 | 08Х17Н6Т | 08Х17Н6Т ( другое обозначение ДИ-21 ) | для деталей, работающих в морской воде |  |  |  | до 0.08 | 5.5 - 6.5 | до 0.8 | 16.5 - 18 | до 0.8 |  | 0.15 - 0.35 | [5 empty] | Сталь коррозионно-стойкая обыкновенная | Сталь коррозионно-стойкая обыкновенная | [8 empty] | до 0.035 |  |  | до 0.02 |  | до 0.003
1523 | 736 | 08Х17Н5М3 | 08Х17Н5М3 ( другое обозначение Х17Н5М3 ЭИ925 ) | для изделий, работающих в атмосферных условиях, уксуснокислых и сернокислых средах ; сталь аустенитно - мартенситного класса |  |  |  | 0.06 - 0.1 | 4.5 - 5.5 | до 0.8 | 16 - 17.5 | до 0.8 |  |  |  |  | 3 - 3.5 |  |  | Сталь коррозионно-стойкая обыкновенная | Сталь коррозионно-стойкая обыкновенная | [8 empty] | до 0.035 |  |  | до 0.02
1524 | 331 | 08Х18Г8Н2Т | 08Х18Г8Н2Т ( другое обозначение 0Х18Г8Н2Т КО-3 ) | для изготовления сварной аппаратуры, работающей в окислительных средах при температуре эксплуатации от —50 до 300 °С. |  | до 0.3 |  | до 0.08 | 1.8 - 2.8 | до 0.8 | 17 - 19 | 7 - 9 |  | 0.2 - 0.5 |  | 12Х18Н9Т |  |  |  | Сталь коррозионно-стойкая обыкновенная | Сталь коррозионно-стойкая обыкновенная | [8 empty] | до 0.035 |  |  | до 0.025
1525 | 803 | 08Х18Н12Б | 08Х18Н12Б ( другое обозначение 0Х18Н12Б ЭИ402 ) | для различных деталей и конструкций, свариваемых точечной сваркой; детали высокой вязкости в аппаратах, холодильных машинах, общем и авиационном машиностроении, работающие при температуре до -253 град.; сталь аустенитного класса |  |  |  | до 0.08 | 11 - 13 | до 0.8 | 17 - 19 | до 2 | [7 empty] | Сталь коррозионно-стойкая обыкновенная | Сталь коррозионно-стойкая обыкновенная |  |  | 10*С-1.1 ниобий | [5 empty] | до 0.035 |  |  | до 0.02
1526 | 752 | 08Х18Н12Т | 08Х18Н12Т ( другое обозначение 0Х18Н12Т ) | холоднокатаный лист и лента повышенной прочности для различных деталей и конструкций, свариваемых точечной сваркой, а также для изготовления труб и других деталей; сталь аустенитного класса |  |  |  | до 0.08 | 11 - 13 | до 0.8 | 17 - 19 | до 2 | [7 empty] | Сталь коррозионно-стойкая обыкновенная | Сталь коррозионно-стойкая обыкновенная |  |  | 5(С - 0.6) Ti, остальное Fe | [5 empty] | до 0.035 |  |  | до 0.02
1527 | 979 | 08Х18Тч | 08Х18Тч ( другое обозначение ДИ-77 ) | для изготовления предметов домашнего обихода, оборудования пищевой и легкой промышленности и других изделий при температуре эксплуатации до -20 град. |  |  | до 0.1 | до 0.08 |  | до 0.8 | 17 - 19 | до 0.8 | [7 empty] | Сталь коррозионно-стойкая обыкновенная | Сталь коррозионно-стойкая обыкновенная |  |  | 5(С - 0.6) Ti, остальное Fe | [5 empty] | до 0.035 |  |  | до 0.025 | [10 empty] | до 0.05 | [5 empty] | до 0.1
1528 | 54 | 08Х22Н6Т | 08Х22Н6Т ( другое обозначение 0Х22Н5Т ЭП53 ) | сварные аппараты и сосуды, камеры горения и другие конструктивные элементы газовых турбин, корпусы аппаратов днища, фланцы, детали внутренних устройств аппаратов, трубные диски и пучки, работающие при температуре от —10 до +300 °С под давлением и соприкасающиеся с коррозионными средами; сталь аустенито - ферритного класса |  | до 0.3 |  | до 0.08 | 5.3 - 6.3 | до 0.8 | 21 - 23 | до 0.8 |  |  |  | 12Х18Н9Т, 12Х18Н10Т, 08Х18Н10Т |  |  |  | Сталь коррозионно-стойкая обыкновенная | Сталь коррозионно-стойкая обыкновенная |  |  | (5 С - 0.65) Ti, остальное Fe | [5 empty] | до 0.035 |  |  | до 0.025
1529 | 3298 | 08ХГСБДП | 08ХГСБДП | для производства фасонного (двутавры, швеллеры, угловая сталь), сортового, листового проката и ленты, применяемых в строительстве | Низколегированная сталь повышенной коррозионной стойкости | 0.2 - 0.4 |  | до 0.1 |  | 0.5 - 0.8 | 0.5 - 0.8 | 0.8 - 1.2 | [7 empty] | Сталь коррозионно-стойкая обыкновенная | Сталь коррозионно-стойкая обыкновенная | [7 empty] | 0.02 - 0.05 | 0.05 - 0.08 |  |  | до 0.035 | [24 empty] | до 0.02
1530 | 3297 | 08ХГСДП | 08ХГСДП | для производства фасонного (двутавры, швеллеры, угловая сталь), сортового, листового проката и ленты, применяемых в строительстве | Низколегированная сталь повышенной коррозионной стойкости | 0.2 - 0.4 | до 0.02 | до 0.1 |  | 0.5 - 0.8 | 0.5 - 0.8 | 0.8 - 1.2 | [7 empty] | Сталь коррозионно-стойкая обыкновенная | Сталь коррозионно-стойкая обыкновенная | [8 empty] | 0.05 - 0.08 |  |  | до 0.035
1531 | 802 | 09Х15Н8Ю | 09Х15Н8Ю ( другое обозначение Х15Н9Ю ЭИ904 09Х15Н8Ю1 ) | Для изделий, работающих в атмосферных условиях, уксуснокислых и других солевых средах и для упругих элементов; | Сталь аустенитно - мартенситного класса.Повышенная прочность достигается применением отпуска при температурах 750 и 850 °С |  | 0.7 - 1.3 | до 0.09 | 7 - 9.4 | до 0.8 | 14 - 16 | до 0.8 | [7 empty] | Сталь коррозионно-стойкая обыкновенная | Сталь коррозионно-стойкая обыкновенная | [8 empty] | до 0.035 |  |  | до 0.025
1532 | 732 | 09Х16Н4Б | 09Х16Н4Б ( другое обозначение ЭП56 ) | для высокопрочных штампосварных сварных конструкции и деталей, работающих в агрессивных средах; сталь мартенситного класса |  |  |  | 0.08 - 0.12 | 4 - 4.5 | до 0.6 | 15 - 16.5 | до 0.5 | [7 empty] | Сталь коррозионно-стойкая обыкновенная | Сталь коррозионно-стойкая обыкновенная | [7 empty] | 0.05 - 0.15 | до 0.03 |  |  | до 0.015
1533 | 734 | 09Х17Н7Ю | 09Х17Н7Ю ( другое обозначение 0Х17Н7Ю ) | для крыльевых устройств, рулей и кронштейнов, работающих в морской воде; сталь аустенитно - мартенситного класса |  |  | 0.5 - 0.8 | до 0.09 | 7 - 8 | до 0.8 | 16 - 17.5 | до 0.08 | [7 empty] | Сталь коррозионно-стойкая обыкновенная | Сталь коррозионно-стойкая обыкновенная | [8 empty] | до 0.03 |  |  | до 0.02
1534 | 735 | 09Х17Н7Ю1 | 09Х17Н7Ю1 ( другое обозначение 0Х17Н7Ю1 ) | для судовых валов, работающих в морской воде; сталь аустенитно - мартенситного класса |  |  | 0.7 - 1.1 | до 0.09 | 6.5 - 7.5 | до 0.8 | 16.5 - 18 | до 0.8 | [7 empty] | Сталь коррозионно-стойкая обыкновенная | Сталь коррозионно-стойкая обыкновенная | [8 empty] | до 0.035 |  |  | до 0.025
1535 | 3073 | 0Х18Н5Г12АБ | 0Х18Н5Г12АБ ( другое обозначение НН3Б ) | для производства сортового проката, поковок и штамповок, применяемых при изготовлении деталей в судостроении и судоремонте |  |  |  | до 0.08 | 4.5 - 5.5 | до 0.8 | 18 - 19.5 | 11.5 - 13.5 | [6 empty] | 0.2 - 0.35 | Сталь коррозионно-стойкая обыкновенная | Сталь коррозионно-стойкая обыкновенная |  |  | Nb+Ta=0.8-1.1 | [5 empty] | до 0.045 |  |  | до 0.03 | [7 empty] | 0.45 - 0.52
1536 | 3072 | 0Х20Н4АГ10 | 0Х20Н4АГ10 ( другое обозначение НН3 ) | для производства сортового проката, поковок и штамповок, применяемых при изготовлении деталей в судостроении и судоремонте |  |  |  | до 0.08 | 4 - 5 | до 0.8 | 18 - 20 | 10 - 12.5 | [6 empty] | 0.2 - 0.35 | Сталь коррозионно-стойкая обыкновенная | Сталь коррозионно-стойкая обыкновенная | [8 empty] | до 0.045 |  |  | до 0.03 | [7 empty] | 0.4 - 0.47
1537 | 318 | 10Х14АГ15 | 10Х14АГ15 ( другое обозначение Х14АГ5 ДИ-13 ) | для немагнитных деталей, работающих в слабоагрессивных средах; предметов домашнего обихода; легких конструкций, соединяемых точечной сваркой; сталь аустенитного класса |  | до 0.3 |  | до 0.1 | до 0.6 | до 0.8 | 13 - 15 | 14.5 - 16.5 |  | до 0.2 |  | 12Х18Н9, 08Х18Н10, 12Х18Н9Т, 12Х18Н10Т |  |  |  | Сталь коррозионно-стойкая обыкновенная | Сталь коррозионно-стойкая обыкновенная | [8 empty] | до 0.045 |  |  | до 0.03 | [7 empty] | 0.15 - 0.25
1538 | 731 | 10Х14Г14Н3 | 10Х14Г14Н3 | для различных деталей и конструкций, свариваемых точечной сваркой, а также для предметов домашнего обихода; сталь аустенитного класса |  |  |  | 0.09 - 0.14 | 2.8 - 3.5 | до 0.7 | 12.5 - 14 | 13 - 15 | [7 empty] | Сталь коррозионно-стойкая обыкновенная | Сталь коррозионно-стойкая обыкновенная | [8 empty] | до 0.035 |  |  | до 0.02
1539 | 324 | 10Х17Н13М2Т | 10Х17Н13М2Т ( другое обозначение Х17Н13М2Т ЭИ448 ) | сварные конструкции, работающие в средах повышенной агрессивности, предназначенные для длительных сроков службы при 600 С.; сталь аустенитного класса |  | до 0.3 |  | до 0.1 | 12 - 14 | до 0.8 | 16 - 18 | до 2 |  |  |  |  | 2 - 3 |  |  | Сталь коррозионно-стойкая обыкновенная | Сталь коррозионно-стойкая обыкновенная |  |  | (5 С - 0.7) Ti, остальное Fe | [5 empty] | до 0.035 |  |  | до 0.02
1540 | 745 | 10Х17Н13М3Т | 10Х17Н13М3Т ( другое обозначение Х17Н13М3Т ЭИ432 ) | сварные конструкции, работающие при повышеных температурах в агрессивных средах ( серная, уксусная кислота, хлориды и т.д.); сталь аустенитного класса |  |  |  | до 0.1 | 12 - 14 | до 0.8 | 16 - 18 | до 2 |  |  |  |  | 3 - 4 |  |  | Сталь коррозионно-стойкая обыкновенная | Сталь коррозионно-стойкая обыкновенная |  |  | 5(С - 0.7) Ti, остальное Fe | [5 empty] | до 0.035 |  |  | до 0.02
1541 | 743 | 12Х17Г9АН4 | 12Х17Г9АН4 ( другое обозначение Х17Г9АН4 ЭИ878 ) | для изделий, работающих в атмосферных условиях при температуре до 350 град.С ; сталь аустенитного класса |  |  |  | до 0.12 | 3.5 - 4.5 | до 0.8 | 16 - 18 | 8 - 10.5 | [7 empty] | Сталь коррозионно-стойкая обыкновенная | Сталь коррозионно-стойкая обыкновенная | [8 empty] | до 0.035 |  |  | до 0.02 | [7 empty] | 0.15 - 0.25
1542 | 748 | 12Х18Н10Е | 12Х18Н10Е ( другое обозначение X18H10E ЭП47 ) | холоднокатаный лист и лента повышенной прочности для различных деталей и конструкций, свариваемых точечной сваркой; сталь аустенитного класса |  |  |  | до 0.12 | 9 - 11 | до 0.8 | 17 - 19 | до 2 | [7 empty] | Сталь коррозионно-стойкая обыкновенная | Сталь коррозионно-стойкая обыкновенная | [8 empty] | до 0.035 |  |  | до 0.02 | [21 empty] | 0.18 - 0.35
1543 | 738 | 12Х21Н5Т | 12Х21Н5Т ( другое обозначение 1Х21Н5Т ЭИ811 ) | для сварных и паяных конструкций, работающих в агрессивных средах; сталь аустенито - ферритного класса |  |  | до 0.8 | 0.09 - 0.14 | 4.8 - 5.8 | до 0.8 | 20 - 22 | до 0.8 |  | 0.25 - 0.5 | [5 empty] | Сталь коррозионно-стойкая обыкновенная | Сталь коррозионно-стойкая обыкновенная | [8 empty] | до 0.035 |  |  | до 0.025
1544 | 578 | 15Х17АГ14 | 15Х17АГ14 | для изделий, работающих в средах слабой агрессивности; сталь аустенитного класса |  |  |  | до 0.15 | до 0.6 | до 0.8 | 16 - 18 | 13.5 - 15.5 |  |  |  | 12Х18Н9 |  |  |  | Сталь коррозионно-стойкая обыкновенная | Сталь коррозионно-стойкая обыкновенная | [8 empty] | до 0.05 |  |  | до 0.03 | [7 empty] | 0.25 - 0.37
1545 | 739 | 15Х18Н12С4ТЮ | 15Х18Н12С4ТЮ ( другое обозначение ЭИ654 ) | сварные конструкции, работающие в воздушной и агрессивной средах; сталь аустенитно - ферритного класса |  |  | 0.13 - 0.35 | 0.12 - 0.17 | 11 - 13 | 3.8 - 4.5 | 17 - 19 | 0.5 - 1 |  | 0.4 - 0.7 | [5 empty] | Сталь коррозионно-стойкая обыкновенная | Сталь коррозионно-стойкая обыкновенная | [8 empty] | до 0.035 |  |  | до 0.03
1546 | 326 | 17Х18Н9 | 17Х18Н9 ( другое обозначение 2Х18Н9 ) | холоднокатаный лист и лента повышенной прочности для различных деталей и конструкций, свариваемых точечной сваркой, а также для изделий, подвергаемых точечной сварке; сталь аустенитного класса |  | до 0.3 |  | 0.13 - 0.21 | 8 - 10 | до 0.8 | 17 - 19 | до 0.2 |  | до 0.5 |  | 20Х13Н4Г9 |  |  |  | Сталь коррозионно-стойкая обыкновенная | Сталь коррозионно-стойкая обыкновенная | [8 empty] | до 0.035 |  |  | до 0.02
1547 | 730 | 20Х13Н4Г9 | 20Х13Н4Г9 ( другое обозначение 2Х13Н4Г9 ЭИ100 ) | для различных деталей и конструкций, свариваемых точечной сваркой; сталь аустенито - мартенситного класса |  |  |  | 0.15 - 0.3 | 3.7 - 4.7 | до 0.8 | 12 - 14 | 8 - 10 | [7 empty] | Сталь коррозионно-стойкая обыкновенная | Сталь коррозионно-стойкая обыкновенная | [8 empty] | до 0.05 |  |  | до 0.025
1548 | 577 | 20Х17Н2 | 20Х17Н2 ( другое обозначение 2Х17Н2 ) | высокопрочная сталь для тяжелонагруженных деталей, работающих на истирание и удар; сталь мартенситного класса |  |  |  | 0.17 - 0.25 | 1.5 - 2.5 | до 0.8 | 16 - 18 | до 0.8 | [7 empty] | Сталь коррозионно-стойкая обыкновенная | Сталь коррозионно-стойкая обыкновенная | [8 empty] | до 0.035 |  |  | до 0.025
1549 | 3121 | 25Х17Н2В-Ш | 25Х17Н2В-Ш ( другое обозначение 25Х17Н2В ) | Для изготовления штамповок, поковок, сортового проката, а также для производства заготовок для изготовления трубопроводной арматуры |  | до 0.25 |  | 0.22 - 0.28 | 2.3 - 2.8 | 0.3 - 0.7 | 16.3 - 17.7 | 0.3 - 0.7 | [7 empty] | Сталь коррозионно-стойкая обыкновенная | Сталь коррозионно-стойкая обыкновенная | [7 empty] | 0.05 - 0.1 | до 0.02 |  |  | до 0.015
1550 | 1291 | 30Х10Г10 | 30Х10Г10 | в гидротурбостроении |  |  |  | 0.3 - 0.4 |  |  | 9 - 11 | 9 - 11 | [7 empty] | Сталь коррозионно-стойкая обыкновенная | Сталь коррозионно-стойкая обыкновенная
1551 | 2386 | 65Х13 | 65Х13 | Для изготовления лезвий безопасных бритв и кухонных ножей |  |  |  | 0.6 - 0.7 | до 0.5 | 0.2 - 0.5 | 12 - 14 | 0.25 - 0.8 | [7 empty] | Сталь коррозионно-стойкая обыкновенная | Сталь коррозионно-стойкая обыкновенная | [8 empty] | до 0.03 |  |  | до 0.025
1552 | 320 | 95Х18 | 95Х18 ( другое обозначение 9Х18 ЭИ229 ) | втулки, оси, стержни, шариковые и роликовые подшипники в другие детали, к которым предъявляются требования высокой твердости и износостойкости и работающие при температуре до 500 °С или подвергающиеся действию умеренных агрессивных сред. |  | до 0.3 |  | 0.9 - 1 | до 0.6 | до 0.8 | 17 - 19 | до 0.8 |  | до 0.2 | [5 empty] | Сталь коррозионно-стойкая обыкновенная | Сталь коррозионно-стойкая обыкновенная | [8 empty] | до 0.03 |  |  | до 0.025
1553 | 322 | 25Х13Н2 | 25Х13Н2 ( другое обозначение 2Х14Н2 ЭИ474 ) | детали с повышенной пластичностью, подвергающиеся ударным нагрузкам (клапаны гидравлических прессов, предметы домашнего обихода), а также изделия, подвергающиеся действию слабоагрессивных сред; сталь мартенсито - ферритного класса |  | до 0.3 |  | 0.2 - 0.3 | 1.5 - 2 | до 0.5 | 12 - 14 | 0.8 - 1.2 |  | до 0.2 | [5 empty] | Сталь коррозионно-стойкая обыкновенная | Сталь коррозионно-стойкая обыкновенная | [8 empty] | 0.08 - 0.15 |  |  | 0.15 - 0.25
1554 | 3095 | 03Х21Н32М3Б | 03Х21Н32М3Б ( другое обозначение 03Х21Н32М3Б-ВИ ЧС33 ЧС33-ВИ ЭП864 ) | Для для изготовления изделий, работающих при высоких температурах в специальных средах; парогенераторов для работы при температурах до +750 °С; нефтеперерабатывающего оборудования, работающего в средах с повышенным содержанием сероводорода и хлоридов при температурах до +200 °С; обсадных и компрессорных труб для скважин добычи нефти и газа с повышенным содержанием сероводорода; устройств для подачи парогазовой смеси в скважины; трубопроводов для морской воды. | Сталь обладает высоким сопротивлением коррозионному растрескиванию и язвенной коррозии в пароводяных средах, содержащих хлориды и сероводород. Свариваемая. |  |  | до 0.03 | 31.5 - 33 | до 0.35 | 20 - 22 | 1.3 - 1.7 |  |  |  |  | 3 - 4 |  |  | Сталь коррозионно-стойкая жаропрочная | Сталь коррозионно-стойкая жаропрочная | [7 empty] | 0.9 - 1.2 | до 0.015 |  |  | до 0.01
1555 | 3250 | 06Х12Н3Д | 06Х12Н3Д | Для производства деталей и узлов оборудования атомных энергетических установок |  | 0.8 - 1.1 |  | до 0.06 | 2.8 - 3.2 | до 0.3 | 12 - 13.5 | до 0.6 | [7 empty] | Сталь коррозионно-стойкая жаропрочная | Сталь коррозионно-стойкая жаропрочная | [8 empty] | до 0.03 |  |  | до 0.025
1556 | 3118 | 06Х16Н15М2Г2ТФР-ИД | 06Х16Н15М2Г2ТФР-ИД ( другое обозначение ЧС68-ИД 06Х16Н15М2Г2ТФР ЧС68 ) | Для производства трубной заготовки и особотонкостенных труб повышенного качества для АЭС. |  |  |  | 0.05 - 0.08 | 14 - 15.5 | 0.3 - 0.6 | 15.5 - 17 | 1.3 - 2 |  | 0.2 - 0.5 |  |  | 1.9 - 2.5 |  | 0.1 - 0.3 | Сталь коррозионно-стойкая жаропрочная | Сталь коррозионно-стойкая жаропрочная | [8 empty] | до 0.02 |  |  | до 0.012
1557 | 2356 | 06Х18Н10Т | 06Х18Н10Т | Для особотонкостенных холодно- и тепло-деформированных труб, предназначенных для трубопроводов; конструкций, свариваемых точечной сваркой |  |  |  | до 0.06 | 9 - 11 | до 0.8 | 17 - 19 | 1 - 2 | [7 empty] | Сталь коррозионно-стойкая жаропрочная | Сталь коррозионно-стойкая жаропрочная |  |  | (5 С - 0.6) Ti, остальное Fe | [5 empty] | до 0.035 |  |  | до 0.02
1558 | 43 | 08Х13 | 08Х13 ( другое обозначение 0Х13 ЭИ496 ) | детали с повышенной пластичностью, подвергающиеся ударным нагрузкам (клапаны гидравлических прессов, предметы домашнего обихода), а также изделия, подвергающиеся действию слабоагрессивных сред (атмосферные осадки, водные растворы солей органических кислот при комнатной температуре и другие), лопатки паровых турбин, клапаны, болты и трубы; сталь ферритного класса |  |  |  | до 0.08 | до 0.6 | до 0.8 | 12 - 14 | до 0.8 |  |  |  | 12Х13, 12Х18Н9Т |  |  |  | Сталь коррозионно-стойкая жаропрочная | Сталь коррозионно-стойкая жаропрочная | [8 empty] | до 0.03 |  |  | до 0.025
1559 | 3092 | 08Х14МФ | 08Х14МФ ( другое обозначение 08Х14МФ-Ш ) | Для изготовления трубной заготовки и полосового проката, предназначенных для производства труб, паровых котлов, паропроводов и коллекторов с высокими и сверхкритическими параметрами пара, деталей и оборудования энергомашиностроения АЭС и ТЭС. | Высокохромистая сталь мартенситно-ферритного класса. Обладает хорошей свариваемостью, окалиностойкая. |  |  | 0.05 - 0.1 |  | 0.2 - 0.45 | 13 - 14.8 | 0.8 - 1.2 |  |  |  |  | 0.2 - 0.4 |  | 0.15 - 0.3 | Сталь коррозионно-стойкая жаропрочная | Сталь коррозионно-стойкая жаропрочная | [8 empty] | до 0.035 |  |  | до 0.02
1560 | 3113 | 08Х14Ф | 08Х14Ф | Для изготовления электросварных труб для нефтехимической промышленности; труб для газовыпускной системы автомобилей. |  |  |  | до 0.08 |  | до 0.8 | 13 - 15 | до 0.8 | [6 empty] | 0.15 - 0.3 | Сталь коррозионно-стойкая жаропрочная | Сталь коррозионно-стойкая жаропрочная | [8 empty] | до 0.035 |  |  | до 0.02
1561 | 3296 | 08Х15Н5Д2Т-Ш | 08Х15Н5Д2Т-Ш ( другое обозначение 08Х15Н5Д2Т ЭП410-Ш ВНС-2-Ш ЭП410 ) | для изготовления деталей агрегатов авиационной техники; для производства сварочной проволоки, применяемой для наплавки деталей и сварки металлоконструкций в энергетическом машиностроении; для изготовления сварочных электродов. |  | 1.75 - 2.5 |  | до 0.08 | 4.7 - 5.5 | до 0.7 | 14 - 15 | до 1 |  | 0.15 - 0.3 | [5 empty] | Сталь коррозионно-стойкая жаропрочная | Сталь коррозионно-стойкая жаропрочная | [8 empty] | до 0.02 |  |  | до 0.018
1562 | 3300 | 08Х15Н5Д2ТУ | 08Х15Н5Д2ТУ ( другое обозначение 08Х15Н5Д2ТУ-Ш ЭП410У ЭП410У-Ш 08Х15Н5Д2ТУ-ВД ЭП410У-ВД ) | для изготовления деталей агрегатов авиационной техники |  | 1.75 - 2.5 |  | до 0.08 | 4.8 - 5.8 | до 0.7 | 13.5 - 14.8 | до 1 |  | 0.03 - 0.15 | [5 empty] | Сталь коррозионно-стойкая жаропрочная | Сталь коррозионно-стойкая жаропрочная | [8 empty] | до 0.02 |  |  | до 0.018
1563 | 319 | 08Х17Т | 08Х17Т ( другое обозначение 0Х17Т ЭИ645 ) | изделия, работающие в окислительных средах, а также в атмосферных условиях, кроме морской атмосферы, в которой возможна точечная коррозия. Теплообменники, трубы. Сварные конструкции, не подвергающиеся действию ударных нагрузок и работающие при температуре не ниже —20 °С.; сталь ферритного класса |  | до 0.3 |  | до 0.08 | до 0.6 | до 0.8 | 16 - 18 | до 0.8 |  | до 0.8 |  | 12Х17, 08Х18Т1 |  |  |  | Сталь коррозионно-стойкая жаропрочная | Сталь коррозионно-стойкая жаропрочная | [8 empty] | до 0.035 |  |  | до 0.025
1564 | 327 | 08Х18Н10 | 08Х18Н10 ( другое обозначение 0Х18Н10 ) | трубы, детали печной арматуры, теплообменники, муфели, реторты, патрубки, коллекторы выхлопных систем, электроды искровых зажи гательных свечей, сварные аппараты и сосуды химического машиностроения, работающие при температуре от —196 до 600 °С в средах средней активности; сталь аустенитного класса |  | до 0.3 |  | до 0.08 | 9 - 11 | до 0.8 | 17 - 19 | до 2 |  | до 0.5 | [5 empty] | Сталь коррозионно-стойкая жаропрочная | Сталь коррозионно-стойкая жаропрочная | [8 empty] | до 0.035 |  |  | до 0.02
1565 | 321 | 08Х18Т1 | 08Х18Т1 ( другое обозначение 0Х18Т1 ) | конструкции, не подвергающиеся воздействию ударных нагрузок и работающие в основном в окислительных средах. Применение в сварных конструкциях в основном ограничивается малыми сечениями деталей (до 3,0 мм). Не рекомендуется использовать для сварных конструкций, работающих в условиях ударных нагрузок. Предельная температура службы сварных конструкций не ниже —20°С.; сталь ферритного класса |  | до 0.3 |  | до 0.08 | до 0.6 | до 0.8 | 17 - 19 | до 0.7 |  | 0.6 - 1 | [5 empty] | Сталь коррозионно-стойкая жаропрочная | Сталь коррозионно-стойкая жаропрочная | [8 empty] | до 0.035 |  |  | до 0.025
1566 | 330 | 08Х18Н10Т | 08Х18Н10Т ( другое обозначение 0Х18Н10Т ЭИ914 ) | сварная аппаратура, работающая в средах повышенной агрессивности , теплообменники, муфели, трубы, детали печной арматуры, электроды искровых зажигательных свечей; сталь аустенитного класса |  | до 0.3 |  | до 0.08 | 9 - 11 | до 0.8 | 17 - 19 | до 2 | [7 empty] | Сталь коррозионно-стойкая жаропрочная | Сталь коррозионно-стойкая жаропрочная |  |  | (5 С - 0.7) Ti, остальное Fe | [5 empty] | до 0.035 |  |  | до 0.02
1567 | 3096 | 09Х17Н | 09Х17Н ( другое обозначение 09Х17Н-Ш ЧС130 ) | Для производства рабочих лопастей, дисков, валов, втулок, моторных деталей, прессформ для литья алюминиевых сплавов; тяжелогруженных деталей, которые работают на стирание и удар в химической, авиационной и других отраслях промышленности; поковок деталей для АЭС. | Сталь стойкая к межкристаллитной коррозии. Магнитная индукция (в теслах) при напряженности магнитного поля 5000 А/м составляет 1,25, при напряженности магнитного поля 10000 А/м - 1,35. | до 0.25 |  | до 0.09 | 0.8 - 1.2 | 0.4 - 0.8 | 15.6 - 17.6 | до 0.5 | [7 empty] | Сталь коррозионно-стойкая жаропрочная | Сталь коррозионно-стойкая жаропрочная | [8 empty] | до 0.03 |  |  | до 0.025
1568 | 2357 | 09Х18Н10Т | 09Х18Н10Т ( другое обозначение 1Х18Н10Т ) | Для изготовления особотонкостенных холодно- и тепло-деформированных труб, предназначенных для трубопроводов и конструкций различного назначения. |  |  |  | 0.07 - 0.1 | 9 - 11 | до 0.8 | 17 - 19 | 1 - 2 | [7 empty] | Сталь коррозионно-стойкая жаропрочная | Сталь коррозионно-стойкая жаропрочная |  |  | (5 С - 0.7) Ti, остальное Fe | [5 empty] | до 0.035 |  |  | до 0.02
1569 | 3251 | 10Х12НД | 10Х12НД | Изготовление элементов сварных конструкций рабочих колес гидротурбин, деталей гидротурбин, работающих в условиях кавитационного разрушения, деталей паровых и газовых турбин |  | 0.8 - 1.1 |  | до 0.1 | 1.1 - 1.5 | до 0.4 | 12 - 13.5 | 0.3 - 0.6 | [7 empty] | Сталь коррозионно-стойкая жаропрочная | Сталь коррозионно-стойкая жаропрочная | [8 empty] | до 0.025 |  |  | до 0.025
1570 | 2478 | 10Х18Н10Т | 10Х18Н10Т | Для изготовления деталей сварной аппаратуры, работающей в средах повышенной агрессивности, теплообменников, муфелей, труб, деталей печной арматуры; для производства трубной заготовки. |  |  |  | до 0.1 | 10 - 11 | до 0.8 | 17 - 19 | 1 - 2 | [7 empty] | Сталь коррозионно-стойкая жаропрочная | Сталь коррозионно-стойкая жаропрочная |  |  | 5(С - 0.02) | [5 empty] | до 0.035 |  |  | до 0.02
1571 | 3083 | 12Х11В2МФ | 12Х11В2МФ | Для изготовления бесшовных холоднодеформированных, теплодеформированных, горячедеформированных, в том числе горячепрессованных, и горячепрессованных редуцированных труб, предназначенных для паровых котлов и трубопроводов установок с высокими и сверхкритическими параметрами пара | Сталь высоколегированная мартенситная хромистая | до 0.3 |  | 0.09 - 0.14 | до 0.6 | до 0.5 | 10 - 12 | 0.5 - 0.8 |  | до 0.05 |  |  | 0.6 - 0.9 |  | 0.15 - 0.3 | Сталь коррозионно-стойкая жаропрочная | Сталь коррозионно-стойкая жаропрочная |  |  |  | 1.7 - 2.2 |  |  |  |  | до 0.025 |  |  | до 0.025
1572 | 3082 | 10Х9МФБ-Ш | 10Х9МФБ-Ш ( другое обозначение 10Х9МФБ ДИ82 ДИ82-Ш ) | Для изготовления бесшовных холоднодеформированных, теплодеформированных, горячедеформированных, в том числе горячепрессованных, и горячепрессованных редуцированных труб, предназначенных для паровых котлов и трубопроводов установок с высокими и сверхкритическими параметрами пара | Сталь высоколегированная мартенситная хромистая | до 0.3 |  | 0.08 - 0.12 | до 0.7 | до 0.5 | 8.6 - 10 | 0.3 - 0.6 |  | до 0.05 |  |  | 0.6 - 0.8 |  | 0.1 - 0.2 | Сталь коррозионно-стойкая жаропрочная | Сталь коррозионно-стойкая жаропрочная | [7 empty] | 0.1 - 0.2 | до 0.03 |  |  | до 0.015
1573 | 3119 | 12Х12М1БФР-Ш | 12Х12М1БФР-Ш ( другое обозначение ЭП450-Ш 12Х12М1БФР ЭП450 ) | Для производства особотонкостенных труб повышенного качества для АЭС |  |  |  | 0.1 - 0.15 | 0.05 - 0.3 | до 0.5 | 11 - 13.5 | до 0.8 |  |  |  |  | 1.2 - 1.8 |  | 0.1 - 0.3 | Сталь коррозионно-стойкая жаропрочная | Сталь коррозионно-стойкая жаропрочная | [7 empty] | 0.25 - 0.55 | до 0.025 |  |  | до 0.015
1574 | 57 | 12Х13 | 12Х13 ( другое обозначение 1Х13 ) | детали с повышенной пластичностью, подвергающиеся ударным нагрузкам; изделия, подвергающиеся действию слабоагрессивных сред при комнатной температуре, а также детали, работающие при 450-500 град; сталь мартенсито - ферритного класса |  |  |  | 0.09 - 0.15 | до 0.6 | до 0.8 | 12 - 14 | до 0.8 |  |  |  | 20Х13 |  |  |  | Сталь коррозионно-стойкая жаропрочная | Сталь коррозионно-стойкая жаропрочная | [8 empty] | до 0.03 |  |  | до 0.025
1575 | 58 | 12Х17 | 12Х17 ( другое обозначение Х17 ) | крепежные детали, валики, втулки и другие детали аппаратов и сосудов, работающих в разбавленных растворах азотной, уксусной, лимонной кислоты, в растворах солей, обладающих окислительными свойствами; сталь ферритного класса |  |  |  | до 0.12 |  | до 0.8 | 16 - 18 | до 0.8 |  |  |  | 12Х18Н9 |  |  |  | Сталь коррозионно-стойкая жаропрочная | Сталь коррозионно-стойкая жаропрочная | [8 empty] | до 0.035 |  |  | до 0.025
1576 | 65 | 12Х18Н12Т | 12Х18Н12Т ( другое обозначение Х18Н12Т ) | различные детали, работающие при температуре от —196 до 600 °С в агрессивных средах | Сталь высоколегированная аустенитная хромоникелевая | до 0.3 |  | до 0.12 | 11 - 13 | до 0.8 | 17 - 19 | до 2 |  |  |  | 12Х18Н9, 12Х18Н9Т, 12Х18Н10Т |  |  |  | Сталь коррозионно-стойкая жаропрочная | Сталь коррозионно-стойкая жаропрочная |  |  | (5 С - 0.7) Ti, остальное Fe | [5 empty] | до 0.035 |  |  | до 0.02
1577 | 328 | 12Х18Н9Т | 12Х18Н9Т ( другое обозначение Х18Н9Т ) | сварная аппаратура, трубы, детали печной арматуры, теплообменники, муфели, детали выхлопных систем, листовые и сортовые детали. Аппараты и сосуды, работающие при температуре от —196 до 600 °С под давлением, а при наличии агрессивных сред до 350 °С.; сталь аустенитного класса |  | до 0.3 |  | до 0.12 | 8 - 9.5 | до 0.8 | 17 - 19 | до 2 |  |  |  | 10Х14Г14Н4Т, 12Х17Г9АН4, 12Х18Н10Т |  |  |  | Сталь коррозионно-стойкая жаропрочная | Сталь коррозионно-стойкая жаропрочная |  |  | (5 С - 0.8) Ti, остальное Fe | [5 empty] | до 0.035 |  |  | до 0.02
1578 | 47 | 12Х18Н9 | 12Х18Н9 ( другое обозначение Х18Н9 ) | холоднокатаный лист и лента повышенной прочности для различных деталей и конструкций, свариваемых точечной сваркой, а также для изготовления труб и других деталей; сталь аустенитного класса |  |  |  | до 0.12 | 8 - 10 | до 0.8 | 17 - 19 | до 2 |  |  |  | 20Х13Н4Г9, 12Х17Г9АН4, 10Х14Г14Н4Т |  |  |  | Сталь коррозионно-стойкая жаропрочная | Сталь коррозионно-стойкая жаропрочная | [8 empty] | до 0.035 |  |  | до 0.02
1579 | 3252 | 13Х16Н3Б | 13Х16Н3Б | Изготовление поковок общего назначения для турбин и компрессоров |  | до 0.3 |  | 0.1 - 0.15 | 2.2 - 2.8 | 0.2 - 0.7 | 15.5 - 17 | 0.4 - 0.8 | [7 empty] | Сталь коррозионно-стойкая жаропрочная | Сталь коррозионно-стойкая жаропрочная | [7 empty] | 0.07 - 0.15 | до 0.025 |  |  | до 0.025
1580 | 325 | 14Х17Н2 | 14Х17Н2 ( другое обозначение 1Х17Н2 ЭИ268 ) | рабочие лопатки, диски, валы, втулки, фланцы, крепежные и другие детали, детали компрессорных машин, работающие на нитрозном газе, детали, работающие в агрессивных средах и при пониженных температурах; сталь мартенсито - ферритного класса |  | до 0.3 |  | 0.11 - 0.17 | 1.5 - 2.5 | до 0.8 | 16 - 18 | до 0.8 |  | до 0.2 |  | 20Х17Н2 |  |  |  | Сталь коррозионно-стойкая жаропрочная | Сталь коррозионно-стойкая жаропрочная | [8 empty] | до 0.03 |  |  | до 0.025
1581 | 61 | 15Х25Т | 15Х25Т ( другое обозначение Х25Т ЭИ439 ) | для сварных конструкций, не подвергающихся действию ударных нагрузок при температуре эксплуатации от —20 °С до 1100 °С. Трубы для теплообменной аппаратуры, работающей в агрессивных средах. Аппаратура, детали, чехлы термопар, электроды искровых зажигательных свечей, теплообменники.; сталь ферритного класса |  |  |  | до 0.15 |  | до 1 | 24 - 27 | до 0.8 |  |  |  | 12Х18Н10Т |  |  |  | Сталь коррозионно-стойкая жаропрочная | Сталь коррозионно-стойкая жаропрочная |  |  | (5 С - 0.9) Ti, остальное Fe | [5 empty] | до 0.035 |  |  | до 0.025
1582 | 63 | 15Х28 | 15Х28 ( другое обозначение Х28 ЭИ349 ) | сварные конструкции, не подвергающиеся действию ударных нагрузок при температуре эксплуатации не ниже —20 °С; спаи со стеклом. Аппаратура, детали, трубы пиролизных установок, теплообменники. Трубы для теплообменной аппаратуры, работающей в агрессивных средах; сталь ферритного класса |  |  |  | до 0.15 |  | до 1 | 27 - 30 | до 0.8 |  |  |  | 20Х23Н18 |  |  |  | Сталь коррозионно-стойкая жаропрочная | Сталь коррозионно-стойкая жаропрочная |  |  | (5 С - 0.9) Ti, остальное Fe | [5 empty] | до 0.035 |  |  | до 0.025
1583 | 3299 | 18Х15Н3М-Ш | 18Х15Н3М-Ш ( другое обозначение 18Х15Н3М ДИ1-Ш ДИ1 ) | Для изготовления деталей конструкций в авиастроении |  | до 0.25 |  | 0.15 - 0.21 | 2.5 - 3 | до 0.6 | 14.5 - 16.5 | до 0.6 |  |  |  |  | 0.3 - 0.5 |  |  | Сталь коррозионно-стойкая жаропрочная | Сталь коррозионно-стойкая жаропрочная |  |  | Остаточная доля Сu до 0.25% | до 0.5 |  |  |  |  | до 0.03 |  |  | до 0.015
1584 | 7 | 20Х13 | 20Х13 ( другое обозначение 2Х13 ) | энергетическое машиностроение и печестроение; турбинные лопатки, болты, гайки, арматура крекинг-установок с длительным сроком службы при температурах до 500 град; сталь мартенситного класса |  |  |  | 0.16 - 0.25 | до 0.6 | до 0.6 | 12 - 14 | до 0.6 |  |  |  | 12Х13, 14Х17Н2 |  |  |  | Сталь коррозионно-стойкая жаропрочная | Сталь коррозионно-стойкая жаропрочная | [8 empty] | до 0.03 |  |  | до 0.025
1585 | 8 | 30Х13 | 30Х13 ( другое обозначение 3Х13 ) | режущий, мерительный инструмент, пружины, карбюраторные иглы, штоки поршневых компрессоров, детали внутренних устройств аппаратов и другие различные детали, работающие на износ в слабоагрессивных средах до 450 °С.; сталь мартенситного класса |  | до 0.3 |  | 0.26 - 0.35 | до 0.6 | до 0.8 | 12 - 14 | до 0.8 |  | до 0.2 |  | 40Х13 |  |  |  | Сталь коррозионно-стойкая жаропрочная | Сталь коррозионно-стойкая жаропрочная | [8 empty] | до 0.03 |  |  | до 0.025
1586 | 56 | 40Х13 | 40Х13 ( другое обозначение 4Х13 ) | пружины для работы при температурах до 400-450 град. Рессоры, шариковые подшипники, режущий и мерительный инструмент; сталь мартенситного класса |  |  |  | 0.35 - 0.44 | до 0.6 | до 0.6 | 12 - 14 | до 0.6 |  |  |  | 30Х13 |  |  |  | Сталь коррозионно-стойкая жаропрочная | Сталь коррозионно-стойкая жаропрочная | [8 empty] | до 0.03 |  |  | до 0.025
1587 | 897 | 1211 | 1211 | горячекатаная тонколистовая сталь, предназначенная для магнитных цепей электрических машин | [5 empty] | 0.8 - 1.8 | [9 empty] | Сталь электротехническая сернистая | Сталь электротехническая сернистая |  |  | Химический состав не нормируется
1588 | 898 | 1212 | 1212 | горячекатаная тонколистовая сталь, предназначенная для магнитных цепей электрических машин | [5 empty] | 0.8 - 1.8 | [9 empty] | Сталь электротехническая сернистая | Сталь электротехническая сернистая |  |  | Химический состав не нормируется
1589 | 899 | 1213 | 1213 | горячекатаная тонколистовая сталь, предназначенная для магнитных цепей электрических машин | [5 empty] | 0.8 - 1.8 | [9 empty] | Сталь электротехническая сернистая | Сталь электротехническая сернистая |  |  | Химический состав не нормируется
1590 | 900 | 1311 | 1311 | горячекатаная тонколистовая сталь, предназначенная для магнитных цепей электрических машин | [5 empty] | 1.8 - 2.8 | [9 empty] | Сталь электротехническая сернистая | Сталь электротехническая сернистая |  |  | Химический состав не нормируется
1591 | 901 | 1312 | 1312 | горячекатаная тонколистовая сталь, предназначенная для магнитных цепей электрических машин | [5 empty] | 1.8 - 2.8 | [9 empty] | Сталь электротехническая сернистая | Сталь электротехническая сернистая |  |  | Химический состав не нормируется
1592 | 902 | 1313 | 1313 | горячекатаная тонколистовая сталь, предназначенная для магнитных цепей электрических машин | [5 empty] | 1.8 - 2.8 | [9 empty] | Сталь электротехническая сернистая | Сталь электротехническая сернистая |  |  | Химический состав не нормируется
1593 | 903 | 1411 | 1411 | горячекатаная тонколистовая сталь, предназначенная для магнитных цепей электрических машин | [5 empty] | 2.8 - 3.8 | [9 empty] | Сталь электротехническая сернистая | Сталь электротехническая сернистая |  |  | Химический состав не нормируется
1594 | 904 | 1412 | 1412 | горячекатаная тонколистовая сталь, предназначенная для магнитных цепей электрических машин | [5 empty] | 2.8 - 3.8 | [9 empty] | Сталь электротехническая сернистая | Сталь электротехническая сернистая |  |  | Химический состав не нормируется
1595 | 905 | 1413 | 1413 | горячекатаная тонколистовая сталь, предназначенная для магнитных цепей электрических машин | [5 empty] | 2.8 - 3.8 | [9 empty] | Сталь электротехническая сернистая | Сталь электротехническая сернистая |  |  | Химический состав не нормируется
1596 | 906 | 1511 | 1511 | горячекатаная тонколистовая сталь, предназначенная для магнитных цепей электрических машин | [5 empty] | 3.8 - 4.8 | [9 empty] | Сталь электротехническая сернистая | Сталь электротехническая сернистая |  |  | Химический состав не нормируется
1597 | 907 | 1512 | 1512 | горячекатаная тонколистовая сталь, предназначенная для магнитных цепей электрических машин | [5 empty] | 3.8 - 4.8 | [9 empty] | Сталь электротехническая сернистая | Сталь электротехническая сернистая |  |  | Химический состав не нормируется
1598 | 909 | 1514 | 1514 | горячекатаная тонколистовая сталь, предназначенная для магнитных цепей электрических машин | [5 empty] | 3.8 - 4.8 | [9 empty] | Сталь электротехническая сернистая | Сталь электротехническая сернистая |  |  | Химический состав не нормируется
1599 | 908 | 1513 | 1513 | горячекатаная тонколистовая сталь, предназначенная для магнитных цепей электрических машин | [5 empty] | 3.8 - 4.8 | [9 empty] | Сталь электротехническая сернистая | Сталь электротехническая сернистая |  |  | Химический состав не нормируется
1600 | 910 | 1521 | 1521 | горячекатаная тонколистовая сталь, предназначенная для магнитных цепей электрических машин | [5 empty] | 3.8 - 4.8 | [9 empty] | Сталь электротехническая сернистая | Сталь электротехническая сернистая |  |  | Химический состав не нормируется
1601 | 911 | 1561 | 1561 | горячекатаная тонколистовая сталь, предназначенная для магнитных цепей электрических машин | [5 empty] | 3.8 - 4.8 | [9 empty] | Сталь электротехническая сернистая | Сталь электротехническая сернистая |  |  | Химический состав не нормируется
1602 | 912 | 1562 | 1562 | горячекатаная тонколистовая сталь, предназначенная для магнитных цепей электрических машин | [5 empty] | 3.8 - 4.8 | [9 empty] | Сталь электротехническая сернистая | Сталь электротехническая сернистая |  |  | Химический состав не нормируется
1603 | 913 | 1571 | 1571 | горячекатаная тонколистовая сталь, предназначенная для магнитных цепей электрических машин | [5 empty] | 3.8 - 4.8 | [9 empty] | Сталь электротехническая сернистая | Сталь электротехническая сернистая |  |  | Химический состав не нормируется
1604 | 914 | 1572 | 1572 | горячекатаная тонколистовая сталь, предназначенная для магнитных цепей электрических машин | [5 empty] | 3.8 - 4.8 | [9 empty] | Сталь электротехническая сернистая | Сталь электротехническая сернистая |  |  | Химический состав не нормируется
1605 | 915 | 2011 | 2011 | тонколистовая холоднокатаная изотропная сталь, предназначенная для магнитных цепей электрических машин, аппаратов и приборов | [5 empty] | до 0.4 | [9 empty] | Сталь электротехническая сернистая | Сталь электротехническая сернистая |  |  | Химический состав не нормируется
1606 | 916 | 2012 | 2012 | тонколистовая холоднокатаная изотропная сталь, предназначенная для магнитных цепей электрических машин, аппаратов и приборов | [5 empty] | до 0.4 | [9 empty] | Сталь электротехническая сернистая | Сталь электротехническая сернистая |  |  | Химический состав не нормируется
1607 | 917 | 2013 | 2013 | тонколистовая холоднокатаная изотропная сталь, предназначенная для магнитных цепей электрических машин, аппаратов и приборов | [5 empty] | до 0.4 | [9 empty] | Сталь электротехническая сернистая | Сталь электротехническая сернистая |  |  | Химический состав не нормируется
1608 | 918 | 2111 | 2111 | тонколистовая холоднокатаная изотропная сталь, предназначенная для магнитных цепей электрических машин, аппаратов и приборов | [5 empty] | 0.4 - 0.8 | [9 empty] | Сталь электротехническая сернистая | Сталь электротехническая сернистая |  |  | Химический состав не нормируется
1609 | 919 | 2112 | 2112 | тонколистовая холоднокатаная изотропная сталь, предназначенная для магнитных цепей электрических машин, аппаратов и приборов | [5 empty] | 0.4 - 0.8 | [9 empty] | Сталь электротехническая сернистая | Сталь электротехническая сернистая |  |  | Химический состав не нормируется
1610 | 920 | 2211 | 2211 | тонколистовая холоднокатаная изотропная сталь, предназначенная для магнитных цепей электрических машин, аппаратов и приборов | [5 empty] | 0.8 - 1.8 | [9 empty] | Сталь электротехническая сернистая | Сталь электротехническая сернистая |  |  | Химический состав не нормируется
1611 | 921 | 2212 | 2212 | тонколистовая холоднокатаная изотропная сталь, предназначенная для магнитных цепей электрических машин, аппаратов и приборов | [5 empty] | 0.8 - 1.8 | [9 empty] | Сталь электротехническая сернистая | Сталь электротехническая сернистая |  |  | Химический состав не нормируется
1612 | 2377 | 2213 | 2213 | Тонколистовая холоднокатаная изотропная сталь, предназначенная для магнитных цепей электрических машин, аппаратов и приборов | [15 empty] | Сталь электротехническая сернистая | Сталь электротехническая сернистая | [25 empty] | МПа | % |  |  |  | МПа |  | % | [8 empty] | кДж / м2
1613 | 2377 | 2213 | 2213 | Тонколистовая холоднокатаная изотропная сталь, предназначенная для магнитных цепей электрических машин, аппаратов и приборов | [15 empty] | Сталь электротехническая сернистая | Сталь электротехническая сернистая | [25 empty] | 300-450 | 20-35
1614 | 2378 | 2214 | 2214 | Тонколистовая холоднокатаная изотропная сталь, предназначенная для магнитных цепей электрических машин, аппаратов и приборов | [15 empty] | Сталь электротехническая сернистая | Сталь электротехническая сернистая | [25 empty] | МПа | % |  |  |  | МПа |  | % | [8 empty] | кДж / м2
1615 | 2378 | 2214 | 2214 | Тонколистовая холоднокатаная изотропная сталь, предназначенная для магнитных цепей электрических машин, аппаратов и приборов | [15 empty] | Сталь электротехническая сернистая | Сталь электротехническая сернистая | [25 empty] | 300-450 | 20-35
1616 | 2379 | 2215 | 2215 | Тонколистовая холоднокатаная изотропная сталь, предназначенная для магнитных цепей электрических машин, аппаратов и приборов | [15 empty] | Сталь электротехническая сернистая | Сталь электротехническая сернистая | [25 empty] | МПа | % |  |  |  | МПа |  | % | [8 empty] | кДж / м2
1617 | 2379 | 2215 | 2215 | Тонколистовая холоднокатаная изотропная сталь, предназначенная для магнитных цепей электрических машин, аппаратов и приборов | [15 empty] | Сталь электротехническая сернистая | Сталь электротехническая сернистая | [25 empty] | 300-450 | 20-35
1618 | 2380 | 2216 | 2216 | Тонколистовая холоднокатаная изотропная сталь, предназначенная для магнитных цепей электрических машин, аппаратов и приборов | [15 empty] | Сталь электротехническая сернистая | Сталь электротехническая сернистая | [25 empty] | МПа | % |  |  |  | МПа |  | % | [8 empty] | кДж / м2
1619 | 2380 | 2216 | 2216 | Тонколистовая холоднокатаная изотропная сталь, предназначенная для магнитных цепей электрических машин, аппаратов и приборов | [15 empty] | Сталь электротехническая сернистая | Сталь электротехническая сернистая | [25 empty] | 300-450 | 20-35
1620 | 922 | 2311 | 2311 | тонколистовая холоднокатаная изотропная сталь, предназначенная для магнитных цепей электрических машин, аппаратов и приборов | [5 empty] | 1.8 - 2.8 | [9 empty] | Сталь электротехническая сернистая | Сталь электротехническая сернистая |  |  | Химический состав не нормируется
1621 | 923 | 2312 | 2312 | тонколистовая холоднокатаная изотропная сталь, предназначенная для магнитных цепей электрических машин, аппаратов и приборов | [5 empty] | 1.8 - 2.8 | [9 empty] | Сталь электротехническая сернистая | Сталь электротехническая сернистая |  |  | Химический состав не нормируется
1622 | 924 | 2411 | 2411 | тонколистовая холоднокатаная изотропная сталь, предназначенная для магнитных цепей электрических машин, аппаратов и приборов | [5 empty] | 2.8 - 3.8 | [9 empty] | Сталь электротехническая сернистая | Сталь электротехническая сернистая |  |  | Химический состав не нормируется
1623 | 925 | 2412 | 2412 | тонколистовая холоднокатаная изотропная сталь, предназначенная для магнитных цепей электрических машин, аппаратов и приборов | [5 empty] | 2.8 - 3.8 | [9 empty] | Сталь электротехническая сернистая | Сталь электротехническая сернистая |  |  | Химический состав не нормируется
1624 | 2381 | 2413 | 2413 | Тонколистовая холоднокатаная изотропная сталь, предназначенная для магнитных цепей электрических машин, аппаратов и приборов | [15 empty] | Сталь электротехническая сернистая | Сталь электротехническая сернистая | [25 empty] | МПа | % |  |  |  | МПа |  | % | [8 empty] | кДж / м2
1625 | 2381 | 2413 | 2413 | Тонколистовая холоднокатаная изотропная сталь, предназначенная для магнитных цепей электрических машин, аппаратов и приборов | [15 empty] | Сталь электротехническая сернистая | Сталь электротехническая сернистая | [25 empty] | 330-470 | 20-35
1626 | 2382 | 2414 | 2414 | Тонколистовая холоднокатаная изотропная сталь, предназначенная для магнитных цепей электрических машин, аппаратов и приборов | [15 empty] | Сталь электротехническая сернистая | Сталь электротехническая сернистая | [25 empty] | МПа | % |  |  |  | МПа |  | % | [8 empty] | кДж / м2
1627 | 2382 | 2414 | 2414 | Тонколистовая холоднокатаная изотропная сталь, предназначенная для магнитных цепей электрических машин, аппаратов и приборов | [15 empty] | Сталь электротехническая сернистая | Сталь электротехническая сернистая | [25 empty] | 370-600 | 15-30
1628 | 2383 | 2421 | 2421 | Тонколистовая холоднокатаная изотропная сталь, предназначенная для магнитных цепей электрических машин, аппаратов и приборов | [15 empty] | Сталь электротехническая сернистая | Сталь электротехническая сернистая | [25 empty] | МПа | % |  |  |  | МПа |  | % | [8 empty] | кДж / м2
1629 | 2383 | 2421 | 2421 | Тонколистовая холоднокатаная изотропная сталь, предназначенная для магнитных цепей электрических машин, аппаратов и приборов | [15 empty] | Сталь электротехническая сернистая | Сталь электротехническая сернистая | [25 empty] | 370-600 | 15-30
1630 | 2375 | 3311 | 3311 | Тонколистовая холоднокатаная анизотропная сталь, предназначенная для магнитных цепей электрических машин, трансформаторов и приборов |  |  |  | 1.8 - 2.8 | [11 empty] | Сталь электротехническая сернистая | Сталь электротехническая сернистая |  |  | Химический состав не нормируется
1631 | 932 | 3404 | 3404 | тонколистовая холоднокатаная анизотропная сталь, предназначенная для магнитных цепей электрических машин, трансформаторов и приборов | [5 empty] | 2.8 - 3.8 | [9 empty] | Сталь электротехническая сернистая | Сталь электротехническая сернистая |  |  | Химический состав не нормируется
1632 | 933 | 3405 | 3405 | тонколистовая холоднокатаная анизотропная сталь, предназначенная для магнитных цепей электрических машин, трансформаторов и приборов | [5 empty] | 2.8 - 3.8 | [9 empty] | Сталь электротехническая сернистая | Сталь электротехническая сернистая |  |  | Химический состав не нормируется
1633 | 934 | 3406 | 3406 | тонколистовая холоднокатаная анизотропная сталь, предназначенная для магнитных цепей электрических машин, трансформаторов и приборов | [5 empty] | 2.8 - 3.8 | [9 empty] | Сталь электротехническая сернистая | Сталь электротехническая сернистая |  |  | Химический состав не нормируется
1634 | 2373 | 3407 | 3407 | Тонколистовая холоднокатаная анизотропная сталь, предназначенная для магнитных цепей электрических машин, трансформаторов и приборов |  |  |  | 2.8 - 3.8 | [11 empty] | Сталь электротехническая сернистая | Сталь электротехническая сернистая |  |  | Химический состав не нормируется
1635 | 2374 | 3408 | 3408 | Тонколистовая холоднокатаная анизотропная сталь, предназначенная для магнитных цепей электрических машин, трансформаторов и приборов |  |  |  | 2.8 - 3.8 | [11 empty] | Сталь электротехническая сернистая | Сталь электротехническая сернистая |  |  | Химический состав не нормируется
1636 | 2376 | 3409 | 3409 | Тонколистовая холоднокатаная анизотропная сталь, предназначенная для магнитных цепей электрических машин, трансформаторов и приборов |  |  |  | 2.8 - 3.8 | [11 empty] | Сталь электротехническая сернистая | Сталь электротехническая сернистая |  |  | Химический состав не нормируется
1637 | 926 | 3411 | 3411 | холоднокатаная анизотропная лента, предназначенная для магнитных цепей электрических аппаратов и приборов | [5 empty] | 2.8 - 3.8 | [9 empty] | Сталь электротехническая сернистая | Сталь электротехническая сернистая |  |  | Химический состав не нормируется
1638 | 927 | 3412 | 3412 | тонколистовая холоднокатаная анизотропная сталь, предназначенная для магнитных цепей электрических машин, трансформаторов и приборов | [5 empty] | 2.8 - 3.8 | [9 empty] | Сталь электротехническая сернистая | Сталь электротехническая сернистая |  |  | Химический состав не нормируется
1639 | 928 | 3413 | 3413 | тонколистовая холоднокатаная анизотропная сталь, предназначенная для магнитных цепей электрических машин, трансформаторов и приборов | [5 empty] | 2.8 - 3.8 | [9 empty] | Сталь электротехническая сернистая | Сталь электротехническая сернистая |  |  | Химический состав не нормируется
1640 | 929 | 3414 | 3414 | тонколистовая холоднокатаная анизотропная сталь, предназначенная для магнитных цепей электрических машин, трансформаторов и приборов | [5 empty] | 2.8 - 3.8 | [9 empty] | Сталь электротехническая сернистая | Сталь электротехническая сернистая |  |  | Химический состав не нормируется
1641 | 930 | 3415 | 3415 | тонколистовая холоднокатаная анизотропная сталь, предназначенная для магнитных цепей электрических машин, трансформаторов и приборов | [5 empty] | 2.8 - 3.8 | [9 empty] | Сталь электротехническая сернистая | Сталь электротехническая сернистая |  |  | Химический состав не нормируется
1642 | 931 | 3416 | 3416 | тонколистовая холоднокатаная анизотропная сталь, предназначенная для магнитных цепей электрических машин, трансформаторов и приборов | [5 empty] | 2.8 - 3.8 | [9 empty] | Сталь электротехническая сернистая | Сталь электротехническая сернистая |  |  | Химический состав не нормируется
1643 | 935 | 3421 | 3421 | холоднокатаная анизотропная лента, предназначенная для магнитных цепей электрических аппаратов и приборов | [5 empty] | 2.8 - 3.8 | [9 empty] | Сталь электротехническая сернистая | Сталь электротехническая сернистая |  |  | Химический состав не нормируется
1644 | 936 | 3422 | 3422 | холоднокатаная анизотропная лента, предназначенная для магнитных цепей электрических аппаратов и приборов | [5 empty] | 2.8 - 3.8 | [9 empty] | Сталь электротехническая сернистая | Сталь электротехническая сернистая |  |  | Химический состав не нормируется
1645 | 937 | 3423 | 3423 | холоднокатаная анизотропная лента, предназначенная для магнитных цепей электрических аппаратов и приборов | [5 empty] | 2.8 - 3.8 | [9 empty] | Сталь электротехническая сернистая | Сталь электротехническая сернистая |  |  | Химический состав не нормируется
1646 | 938 | 3424 | 3424 | холоднокатаная анизотропная лента, предназначенная для магнитных цепей электрических аппаратов и приборов | [5 empty] | 2.8 - 3.8 | [9 empty] | Сталь электротехническая сернистая | Сталь электротехническая сернистая |  |  | Химический состав не нормируется
1647 | 939 | 3425 | 3425 | холоднокатаная анизотропная лента, предназначенная для магнитных цепей электрических аппаратов и приборов | [5 empty] | 2.8 - 3.8 | [9 empty] | Сталь электротехническая сернистая | Сталь электротехническая сернистая |  |  | Химический состав не нормируется
1648 | 971 | 10832 | 10832 | для применения в магнитных цепях электрических аппаратов и приборов |  |  |  | до 0.04 |  | до 0.3 |  | до 0.3 | [7 empty] | Сталь электротехническая нелегированная | Сталь электротехническая нелегированная
1649 | 975 | 10848 | 10848 | для применения в магнитных цепях электрических аппаратов и приборов |  |  |  | до 0.04 |  | до 0.3 |  | до 0.3 | [7 empty] | Сталь электротехническая нелегированная | Сталь электротехническая нелегированная
1650 | 2369 | 10850 | 10850 | Для применения в магнитных цепях электрических аппаратов и приборов |  | до 0.3 |  | до 0.035 |  | до 0.3 |  | до 0.3 | [7 empty] | Сталь электротехническая нелегированная | Сталь электротехническая нелегированная | [8 empty] | до 0.02 |  |  | до 0.03
1651 | 959 | 10864 | 10864 | для применения в магнитных цепях электрических аппаратов и приборов |  | до 0.3 |  | до 0.035 |  | до 0.3 |  | до 0.3 | [7 empty] | Сталь электротехническая нелегированная | Сталь электротехническая нелегированная | [8 empty] | до 0.02 |  |  | до 0.03
1652 | 2365 | 10860 | 10860 | Для применения в магнитных цепях электрических аппаратов и приборов |  | до 0.3 |  | до 0.035 |  | до 0.3 |  | до 0.3 | [7 empty] | Сталь электротехническая нелегированная | Сталь электротехническая нелегированная | [8 empty] | до 0.02 |  |  | до 0.03
1653 | 963 | 10895 | 10895 | для применения в магнитных цепях электрических аппаратов и приборов |  | до 0.3 |  | до 0.035 |  | до 0.3 |  | до 0.3 | [7 empty] | Сталь электротехническая нелегированная | Сталь электротехническая нелегированная | [8 empty] | до 0.02 |  |  | до 0.03
1654 | 961 | 10880 | 10880 | для применения в магнитных цепях электрических аппаратов и приборов |  | до 0.3 |  | до 0.035 |  | до 0.3 |  | до 0.3 | [7 empty] | Сталь электротехническая нелегированная | Сталь электротехническая нелегированная | [8 empty] | до 0.02 |  |  | до 0.03
1655 | 973 | 11832 | 11832 | для применения в магнитных цепях электрических аппаратов и приборов |  |  |  | до 0.04 |  | до 0.3 |  | до 0.3 | [7 empty] | Сталь электротехническая нелегированная | Сталь электротехническая нелегированная
1656 | 977 | 11848 | 11848 | для применения в магнитных цепях электрических аппаратов и приборов |  |  |  | до 0.04 |  | до 0.3 |  | до 0.3 | [7 empty] | Сталь электротехническая нелегированная | Сталь электротехническая нелегированная
1657 | 2370 | 11850 | 11850 | Для применения в магнитных цепях электрических аппаратов и приборов |  | до 0.3 |  | до 0.035 |  | до 0.3 |  | до 0.3 | [7 empty] | Сталь электротехническая нелегированная | Сталь электротехническая нелегированная | [8 empty] | до 0.02 |  |  | до 0.03
1658 | 2367 | 11860 | 11860 | Для применения в магнитных цепях электрических аппаратов и приборов |  | до 0.3 |  | до 0.035 |  | до 0.3 |  | до 0.3 | [7 empty] | Сталь электротехническая нелегированная | Сталь электротехническая нелегированная | [8 empty] | до 0.02 |  |  | до 0.03
1659 | 965 | 11864 | 11864 | для применения в магнитных цепях электрических аппаратов и приборов |  | до 0.3 |  | до 0.035 |  | до 0.3 |  | до 0.3 | [7 empty] | Сталь электротехническая нелегированная | Сталь электротехническая нелегированная | [8 empty] | до 0.02 |  |  | до 0.03
1660 | 969 | 11895 | 11895 | для применения в магнитных цепях электрических аппаратов и приборов |  | до 0.3 |  | до 0.035 |  | до 0.3 |  | до 0.3 | [7 empty] | Сталь электротехническая нелегированная | Сталь электротехническая нелегированная | [8 empty] | до 0.02 |  |  | до 0.03
1661 | 967 | 11880 | 11880 | для применения в магнитных цепях электрических аппаратов и приборов |  | до 0.3 |  | до 0.035 |  | до 0.3 |  | до 0.3 | [7 empty] | Сталь электротехническая нелегированная | Сталь электротехническая нелегированная | [8 empty] | до 0.02 |  |  | до 0.03
1662 | 972 | 20832 | 20832 | для применения в магнитных цепях электрических аппаратов и приборов |  |  |  | до 0.04 |  | до 0.3 |  | до 0.3 | [7 empty] | Сталь электротехническая нелегированная | Сталь электротехническая нелегированная
1663 | 976 | 20848 | 20848 | для применения в магнитных цепях электрических аппаратов и приборов |  |  |  | до 0.04 |  | до 0.3 |  | до 0.3 | [7 empty] | Сталь электротехническая нелегированная | Сталь электротехническая нелегированная
1664 | 2371 | 20850 | 20850 | Для применения в магнитных цепях электрических аппаратов и приборов |  | до 0.3 |  | до 0.035 |  | до 0.3 |  | до 0.3 | [7 empty] | Сталь электротехническая нелегированная | Сталь электротехническая нелегированная | [8 empty] | до 0.02 |  |  | до 0.03
1665 | 2366 | 20860 | 20860 | Для применения в магнитных цепях электрических аппаратов и приборов |  | до 0.3 |  | до 0.035 |  | до 0.3 |  | до 0.3 | [7 empty] | Сталь электротехническая нелегированная | Сталь электротехническая нелегированная | [8 empty] | до 0.02 |  |  | до 0.03
1666 | 960 | 20864 | 20864 | для применения в магнитных цепях электрических аппаратов и приборов |  | до 0.3 |  | до 0.035 |  | до 0.3 |  | до 0.3 | [7 empty] | Сталь электротехническая нелегированная | Сталь электротехническая нелегированная | [8 empty] | до 0.02 |  |  | до 0.03
1667 | 962 | 20880 | 20880 | для применения в магнитных цепях электрических аппаратов и приборов |  | до 0.3 |  | до 0.035 |  | до 0.3 |  | до 0.3 | [7 empty] | Сталь электротехническая нелегированная | Сталь электротехническая нелегированная | [8 empty] | до 0.02 |  |  | до 0.03
1668 | 964 | 20895 | 20895 | для применения в магнитных цепях электрических аппаратов и приборов |  | до 0.3 |  | до 0.035 |  | до 0.3 |  | до 0.3 | [7 empty] | Сталь электротехническая нелегированная | Сталь электротехническая нелегированная | [8 empty] | до 0.02 |  |  | до 0.03
1669 | 974 | 21832 | 21832 | для применения в магнитных цепях электрических аппаратов и приборов |  |  |  | до 0.04 |  | до 0.3 |  | до 0.3 | [7 empty] | Сталь электротехническая нелегированная | Сталь электротехническая нелегированная
1670 | 978 | 21848 | 21848 | для применения в магнитных цепях электрических аппаратов и приборов |  |  |  | до 0.04 |  | до 0.3 |  | до 0.3 | [7 empty] | Сталь электротехническая нелегированная | Сталь электротехническая нелегированная
1671 | 2372 | 21850 | 21850 | Для применения в магнитных цепях электрических аппаратов и приборов |  | до 0.3 |  | до 0.035 |  | до 0.3 |  | до 0.3 | [7 empty] | Сталь электротехническая нелегированная | Сталь электротехническая нелегированная | [8 empty] | до 0.02 |  |  | до 0.03
1672 | 2368 | 21860 | 21860 | Для применения в магнитных цепях электрических аппаратов и приборов |  | до 0.3 |  | до 0.035 |  | до 0.3 |  | до 0.3 | [7 empty] | Сталь электротехническая нелегированная | Сталь электротехническая нелегированная | [8 empty] | до 0.02 |  |  | до 0.03
1673 | 966 | 21864 | 21864 | для применения в магнитных цепях электрических аппаратов и приборов |  | до 0.3 |  | до 0.035 |  | до 0.3 |  | до 0.3 | [7 empty] | Сталь электротехническая нелегированная | Сталь электротехническая нелегированная | [8 empty] | до 0.02 |  |  | до 0.03
1674 | 968 | 21880 | 21880 | для применения в магнитных цепях электрических аппаратов и приборов |  | до 0.3 |  | до 0.035 |  | до 0.3 |  | до 0.3 | [7 empty] | Сталь электротехническая нелегированная | Сталь электротехническая нелегированная | [8 empty] | до 0.02 |  |  | до 0.03
1675 | 970 | 21895 | 21895 | для применения в магнитных цепях электрических аппаратов и приборов |  | до 0.3 |  | до 0.035 |  | до 0.3 |  | до 0.3 | [7 empty] | Сталь электротехническая нелегированная | Сталь электротехническая нелегированная | [8 empty] | до 0.02 |  |  | до 0.03
1676 | 1790 | 1 | 1 | для изготовления катаных, кованых или литых безбандажных колес |  |  |  | 0.44 - 0.52 |  | 0.4 - 0.65 |  | 0.8 - 1.2 | [6 empty] | 0.08 - 0.15 | Сталь для рельсового транспорта | Сталь для рельсового транспорта | [8 empty] | до 0.035 |  |  | до 0.03
1677 | 1791 | 2 | 2 | для изготовления катаных, кованых или литых безбандажных колес |  |  |  | 0.55 - 0.65 |  | 0.22 - 0.45 |  | 0.5 - 0.9 | [6 empty] | до 0.1 | Сталь для рельсового транспорта | Сталь для рельсового транспорта | [8 empty] | до 0.035 |  |  | до 0.03
1678 | 1792 | 3 | 3 | для изготовления катаных, кованых или литых безбандажных колес |  |  |  | 0.58 - 0.67 |  | 0.22 - 0.45 |  | 0.5 - 0.9 | [6 empty] | 0.08 - 0.15 | Сталь для рельсового транспорта | Сталь для рельсового транспорта | [8 empty] | до 0.03 |  |  | до 0.02
1679 | 1829 | 63 | 63 | для изготовления крановых рельсов специальных профилей типов КР70, КР80, КР100, КР120, КР140, применяемых для путей грузоподъемных кранов. |  | до 0.3 |  | 0.53 - 0.73 | до 0.3 | 0.15 - 0.35 | до 0.3 | 0.6 - 1 | [7 empty] | Сталь для рельсового транспорта | Сталь для рельсового транспорта | [8 empty] | до 0.05 |  |  | до 0.05 | [8 empty] | до 0.08
1680 | 2649 | 76 | 76 | Изготовление железнодорожных рельсов типов РП50, РП65 и РП75 для путей промышленного железнодорожного транспорта широкой колеи | Сталь углеродистая |  |  | 0.71 - 0.84 |  | 0.18 - 0.55 |  | 0.75 - 1.25 | [7 empty] | Сталь для рельсового транспорта | Сталь для рельсового транспорта | [8 empty] | до 0.035 |  |  | до 0.045
1681 | 2651 | 76Т | 76Т | Изготовление железнодорожных рельсов типов РП50, РП65 и РП75 для путей промышленного железнодорожного транспорта широкой колеи | Сталь углеродистая микролегированная |  |  | 0.71 - 0.84 |  | 0.18 - 0.55 |  | 0.75 - 1.25 |  | 0.004 - 0.025 | [5 empty] | Сталь для рельсового транспорта | Сталь для рельсового транспорта | [8 empty] | до 0.035 |  |  | до 0.045
1682 | 2652 | 76Ц | 76Ц | Изготовление железнодорожных рельсов типов РП50, РП65 и РП75 для путей промышленного железнодорожного транспорта широкой колеи | Сталь углеродистая микролегированная |  |  | 0.71 - 0.84 |  | 0.18 - 0.55 |  | 0.75 - 1.25 | [7 empty] | Сталь для рельсового транспорта | Сталь для рельсового транспорта | [8 empty] | до 0.035 | 0.001 - 0.01 |  | до 0.045
1683 | 2650 | 76Ф | 76Ф | Изготовление железнодорожных рельсов типов РП50, РП65 и РП75 для путей промышленного железнодорожного транспорта широкой колеи | Сталь углеродистая микролегированная |  |  | 0.71 - 0.87 |  | 0.18 - 0.55 |  | 0.75 - 1.25 | [6 empty] | 0.03 - 0.1 | Сталь для рельсового транспорта | Сталь для рельсового транспорта | [8 empty] | до 0.035 |  |  | до 0.045
1684 | 1776 | А2 | А2 | для изготовления прокатанных и кованых заготовок квадратного или круглого сечения предназначенных для производства осей локомотивов, электропоездов, дизель- и электропоездов, вагонов железных дорог и вагонов метрополитена железных дорог. |  | до 0.3 |  | до 0.5 |  | до 0.5 | до 0.3 | до 1.2 |  |  |  |  | до 0.08 |  | до 0.05 | Сталь для рельсового транспорта | Сталь для рельсового транспорта | [8 empty] | до 0.04 |  |  | до 0.04
1685 | 1775 | А1 | А1 | для изготовления прокатанных и кованых заготовок квадратного или круглого сечения предназначенных для производства осей локомотивов, электропоездов, дизель- и электропоездов, вагонов железных дорог и вагонов метрополитена железных дорог. | Если по соглашению требуется сталь без термообработки (прокатка или ковка), то применяют обозначение стали А0 вместо А1. | до 0.3 |  | до 0.4 |  | до 0.5 | до 0.3 | до 1.2 |  |  |  |  | до 0.08 |  | до 0.05 | Сталь для рельсового транспорта | Сталь для рельсового транспорта | [8 empty] | до 0.04 |  |  | до 0.04
1686 | 1777 | А3 | А3 | для изготовления прокатанных и кованых заготовок квадратного или круглого сечения предназначенных для производства осей локомотивов, электропоездов, дизель- и электропоездов, вагонов железных дорог и вагонов метрополитена железных дорог. |  | до 0.3 |  | до 0.4 |  | до 0.5 | до 0.5 | до 1.6 |  |  |  |  | до 0.4 |  | до 0.1 | Сталь для рельсового транспорта | Сталь для рельсового транспорта | [8 empty] | до 0.04 |  |  | до 0.04
1687 | 1778 | А4 | А4 | для изготовления прокатанных и кованых заготовок квадратного или круглого сечения предназначенных для производства осей локомотивов, электропоездов, дизель- и электропоездов, вагонов железных дорог и вагонов метрополитена железных дорог. |  | до 0.3 |  | до 0.4 |  | до 0.5 | до 1.2 | до 0.8 |  |  |  |  | до 0.35 |  | до 0.1 | Сталь для рельсового транспорта | Сталь для рельсового транспорта | [8 empty] | до 0.04 |  |  | до 0.04
1688 | 940 | К63 | К63 | для изготовления крановых рельсов |  | до 0.3 |  | 0.53 - 0.73 | до 0.3 | 0.15 - 0.35 | до 0.3 | 0.6 - 1 | [7 empty] | Сталь для рельсового транспорта | Сталь для рельсового транспорта | [8 empty] | до 0.05 |  |  | до 0.05 | [7 empty] | до 0.008 | до 0.08
1689 | 1786 | К76 | К76 | для изготовления железнодорожных рельсов типа Р75, Р65, Р50. Способ выплавки - конвертерная сталь |  |  | до 0.025 | 0.71 - 0.82 |  | 0.25 - 0.6 |  | 0.75 - 1.15 | [7 empty] | Сталь для рельсового транспорта | Сталь для рельсового транспорта | [8 empty] | до 0.025 |  |  | до 0.025
1690 | 1784 | К76Т | К76Т | для изготовления железнодорожных рельсов типа Р75, Р65, Р50. Способ выплавки - конвертерная сталь |  |  | до 0.02 | 0.71 - 0.82 |  | 0.25 - 0.6 |  | 0.75 - 1.15 | [7 empty] | Сталь для рельсового транспорта | Сталь для рельсового транспорта | [8 empty] | до 0.025 |  |  | до 0.025
1691 | 1782 | К76Ф | К76Ф | для изготовления железнодорожных рельсов типа Р75, Р65, Р50. Способ выплавки - конвертерная сталь |  |  | до 0.02 | 0.71 - 0.82 |  | 0.25 - 0.6 |  | 0.75 - 1.15 | [6 empty] | 0.03 - 0.15 | Сталь для рельсового транспорта | Сталь для рельсового транспорта | [8 empty] | до 0.025 |  |  | до 0.025
1692 | 1788 | К86Ф | К86Ф | для изготовления железнодорожных рельсов типа Р75, Р65, Р50. Способ выплавки - конвертерная сталь |  |  | до 0.01 | 0.83 - 0.9 |  | 0.25 - 0.6 | до 0.3 | 0.75 - 1.15 | [6 empty] | 0.03 - 0.15 | Сталь для рельсового транспорта | Сталь для рельсового транспорта | [8 empty] | до 0.025 |  |  | до 0.025
1693 | 1779 | К78ХСФ | К78ХСФ | для изготовления железнодорожных рельсов типа Р75, Р65, Р50. Способ выплавки - конвертерная сталь |  |  | до 0.005 | 0.74 - 0.82 |  | 0.4 - 0.8 | 0.4 - 0.6 | 0.75 - 1.15 | [6 empty] | 0.05 - 0.15 | Сталь для рельсового транспорта | Сталь для рельсового транспорта | [8 empty] | до 0.025 |  |  | до 0.025
1694 | 2605 | М68 | М68 | Для изготовления рельсов контррельсовых типов РК75, РК65, РК50, применяемых в конструкциях верхнего строения пути с железнодорожными рельсами широкой колеи | Способ выплавки мартеновский |  |  | 0.62 - 0.73 |  | 0.13 - 0.28 |  | 0.7 - 1 | [7 empty] | Сталь для рельсового транспорта | Сталь для рельсового транспорта | [8 empty] | до 0.035 |  |  | до 0.045
1695 | 1773 | М54 | М54 | для изготовления двухголовых объемно-закаленных в масле накладок, применяемых для стыковки соединений рельсов железных дорог широкой колеи |  |  |  | 0.45 - 0.62 |  | 0.15 - 0.35 |  | 0.5 - 0.85 | [7 empty] | Сталь для рельсового транспорта | Сталь для рельсового транспорта | [8 empty] | до 0.04 |  |  | до 0.05 | [8 empty] | до 0.08
1696 | 2607 | М73Т | М73Т | Для изготовления рельсов остряковых типов ОР75, ОР65, ОР50, применяемых в конструкциях верхнего строения железнодорожного пути | Способ выплавки мартеновский |  |  | 0.67 - 0.78 |  | 0.18 - 0.45 |  | 0.75 - 1.05 |  | 0.007 - 0.015 | [5 empty] | Сталь для рельсового транспорта | Сталь для рельсового транспорта | [8 empty] | до 0.035 |  |  | до 0.04
1697 | 2606 | М73В | М73В | Для изготовления рельсов остряковых типов ОР75, ОР65, ОР50, применяемых в конструкциях верхнего строения железнодорожного пути | Способ выплавки мартеновский |  |  | 0.67 - 0.78 |  | 0.18 - 0.45 |  | 0.75 - 1.05 | [6 empty] | 0.03 - 0.06 | Сталь для рельсового транспорта | Сталь для рельсового транспорта | [8 empty] | до 0.035 |  |  | до 0.04
1698 | 2608 | М73Ц | М73Ц | Для изготовления рельсов остряковых типов ОР75, ОР65, ОР50, применяемых в конструкциях верхнего строения железнодорожного пути | Способ выплавки мартеновский |  |  | 0.67 - 0.78 |  | 0.18 - 0.45 |  | 0.75 - 1.05 | [7 empty] | Сталь для рельсового транспорта | Сталь для рельсового транспорта | [8 empty] | до 0.035 | 0.001 - 0.05 |  | до 0.04
1699 | 1200 | М74 | М74 | для изготовления железнодорожных рельсов типа Р50 |  |  |  | 0.69 - 0.8 |  | 0.18 - 0.4 |  | 0.75 - 1.05 | [7 empty] | Сталь для рельсового транспорта | Сталь для рельсового транспорта | [8 empty] | до 0.035 |  |  | до 0.045
1700 | 1197 | М74Т | М74Т | для изготовления железнодорожных рельсов типа Р50 |  |  |  | 0.69 - 0.8 |  | 0.18 - 0.4 |  | 0.75 - 1.05 |  | 0.007 - 0.025 | [5 empty] | Сталь для рельсового транспорта | Сталь для рельсового транспорта | [8 empty] | до 0.035 |  |  | до 0.045
1701 | 1198 | М74Ц | М74Ц | для изготовления железнодорожных рельсов типа Р50 |  |  |  | 0.69 - 0.8 |  | 0.18 - 0.4 |  | 0.75 - 1.05 | [7 empty] | Сталь для рельсового транспорта | Сталь для рельсового транспорта | [8 empty] | до 0.035 | 0.001 - 0.05 |  | до 0.045
1702 | 1199 | М76 | М76 | для изготовления железнодорожных рельсов типа Р75, Р65, Р50. Способ выплавки - мартеновская сталь |  |  | до 0.025 | 0.71 - 0.82 |  | 0.25 - 0.6 |  | 0.75 - 1.15 | [7 empty] | Сталь для рельсового транспорта | Сталь для рельсового транспорта | [8 empty] | до 0.035 |  |  | до 0.04
1703 | 1195 | М76ВТ | М76ВТ | для изготовления железнодорожных рельсов типа Р75, Р65 |  |  |  | 0.71 - 0.82 |  | 0.18 - 0.4 |  | 0.75 - 1.05 |  | 0.005 - 0.025 |  |  |  |  | 0.01 - 0.02 | Сталь для рельсового транспорта | Сталь для рельсового транспорта | [8 empty] | до 0.035 |  |  | до 0.045
1704 | 1193 | М76В | М76В | для изготовления железнодорожных рельсов типа Р75, Р65 |  |  |  | 0.71 - 0.82 |  | 0.25 - 0.45 |  | 0.75 - 1.05 | [6 empty] | 0.03 - 0.07 | Сталь для рельсового транспорта | Сталь для рельсового транспорта | [8 empty] | до 0.035 |  |  | до 0.045
1705 | 1194 | М76Т | М76Т | для изготовления железнодорожных рельсов типа Р75, Р65, Р50. Способ выплавки - мартеновская сталь |  |  | до 0.02 | 0.71 - 0.82 |  | 0.25 - 0.6 |  | 0.75 - 1.15 |  | до 0.007 | [5 empty] | Сталь для рельсового транспорта | Сталь для рельсового транспорта | [8 empty] | до 0.035 |  |  | до 0.04
1706 | 1781 | М76Ф | М76Ф | для изготовления железнодорожных рельсов типа Р75, Р65, Р50. Способ выплавки - мартеновская сталь |  |  | до 0.02 | 0.71 - 0.82 |  | 0.25 - 0.6 |  | 0.75 - 1.15 | [6 empty] | 0.03 - 0.15 | Сталь для рельсового транспорта | Сталь для рельсового транспорта | [8 empty] | до 0.035 |  |  | до 0.04
1707 | 1196 | М76Ц | М76Ц | для изготовления железнодорожных рельсов типа Р75, Р65 |  |  |  | 0.71 - 0.82 |  | 0.18 - 0.4 |  | 0.75 - 1.05 | [7 empty] | Сталь для рельсового транспорта | Сталь для рельсового транспорта | [8 empty] | до 0.035 | 0.001 - 0.05 |  | до 0.045
1708 | 1793 | Н50 | Н50 | для изготовления рельсов, предназначенных для укладки на железных дорогах узкой колеи. |  |  |  | 0.4 - 0.55 |  | до 0.13 |  | до 0.5 | [7 empty] | Сталь для рельсового транспорта | Сталь для рельсового транспорта | [8 empty] | до 0.04 |  |  | до 0.045 | [8 empty] | до 0.15
1709 | 1774 | ОС | ОС | для изготовления прокатанных заготовок квадратного или круглого сечения предназначенных для производства осей локомотивов, электропоездов, дизель- и электропоездов, вагонов железных дорог и вагонов метрополитена железных дорог колеи 1520 мм |  | до 0.25 |  | 0.42 - 0.5 | до 0.3 | 0.15 - 0.35 | до 0.3 | 0.6 - 0.9 | [7 empty] | Сталь для рельсового транспорта | Сталь для рельсового транспорта | [8 empty] | до 0.04 |  |  | до 0.04
1710 | 2609 | СтальГОСТ5257-98 | СтальГОСТ5257-98 | Изготовление бандажей для подвижного состава трамвая | В ГОСТ 5257-98 приведен хим. состав стали, но не указано ее обозначение |  |  | 0.57 - 0.67 |  | 0.2 - 0.45 |  | 0.5 - 0.9 | [7 empty] | Сталь для рельсового транспорта | Сталь для рельсового транспорта | [8 empty] | до 0.035 |  |  | до 0.04
1711 | 1795 | ПТ70 | ПТ70 | для изготовления рельсов, предназначенных для укладки на железных дорогах узкой колеи. |  |  |  | 0.67 - 0.82 |  | до 0.13 |  | до 0.5 | [7 empty] | Сталь для рельсового транспорта | Сталь для рельсового транспорта | [8 empty] | до 0.04 |  |  | до 0.045 | [8 empty] | до 0.15
1712 | 1787 | Э76 | Э76 | для изготовления железнодорожных рельсов типа Р75, Р65, Р50. Способ выплавки - электросталь |  |  | до 0.025 | 0.71 - 0.82 |  | 0.25 - 0.6 |  | 0.75 - 1.15 | [7 empty] | Сталь для рельсового транспорта | Сталь для рельсового транспорта | [8 empty] | до 0.025 |  |  | до 0.025
1713 | 1794 | Т60 | Т60 | для изготовления рельсов, предназначенных для укладки на железных дорогах узкой колеи. |  |  |  | 0.56 - 0.66 |  | до 0.13 |  | до 0.5 | [7 empty] | Сталь для рельсового транспорта | Сталь для рельсового транспорта | [8 empty] | до 0.04 |  |  | до 0.045 | [8 empty] | до 0.15
1714 | 1785 | Э76Т | Э76Т | для изготовления железнодорожных рельсов типа Р75, Р65, Р50. Способ выплавки - электросталь |  |  | до 0.02 | 0.71 - 0.82 |  | 0.25 - 0.6 |  | 0.75 - 1.15 |  | до 0.025 | [5 empty] | Сталь для рельсового транспорта | Сталь для рельсового транспорта | [8 empty] | до 0.025 |  |  | до 0.025
1715 | 1783 | Э76Ф | Э76Ф | для изготовления железнодорожных рельсов типа Р75, Р65, Р50. Способ выплавки - электросталь |  |  | до 0.02 | 0.71 - 0.82 |  | 0.25 - 0.6 |  | 0.75 - 1.15 | [6 empty] | 0.03 - 0.15 | Сталь для рельсового транспорта | Сталь для рельсового транспорта | [8 empty] | до 0.025 |  |  | до 0.025
1716 | 1780 | Э78ХСФ | Э78ХСФ | для изготовления железнодорожных рельсов типа Р75, Р65, Р50. Способ выплавки - электросталь |  |  | до 0.005 | 0.74 - 0.82 |  | 0.4 - 0.8 | 0.4 - 0.6 | 0.75 - 1.15 | [6 empty] | 0.05 - 0.15 | Сталь для рельсового транспорта | Сталь для рельсового транспорта | [8 empty] | до 0.025 |  |  | до 0.025
1717 | 1789 | Э86Ф | Э86Ф | для изготовления железнодорожных рельсов типа Р75, Р65, Р50. Способ выплавки - электросталь |  |  | до 0.01 | 0.83 - 0.9 |  | 0.25 - 0.6 | до 0.3 | 0.75 - 1.15 | [6 empty] | 0.03 - 0.15 | Сталь для рельсового транспорта | Сталь для рельсового транспорта | [8 empty] | до 0.025 |  |  | до 0.025
1718 | 1767 | A27S | A27S | Для производства проката, предназначенного для изготовления корпусов или других сварных конструкций судов и плавучих сооружений | Сталь повышенной прочности | до 0.35 | 0.015 - 0.06 | до 0.18 | до 0.4 | 0.15 - 0.35 | до 0.3 | 0.6 - 1.4 | [7 empty] | Сталь для судостроения | Сталь для судостроения | [8 empty] | до 0.04 |  |  | до 0.04 | [7 empty] | до 0.008 | до 0.08
1719 | 2437 | A27SW | A27SW | Для производства проката, предназначенного для изготовления корпусов или других сварных конструкций судов и плавучих сооружений | Сталь повышенной прочности улучшенной свариваемости с гарантией сопротивляемости слоистым разрывам | до 0.35 | 0.02 - 0.06 | до 0.12 | до 0.4 | 0.15 - 0.35 | до 0.2 | 0.6 - 1.4 |  |  |  |  | до 0.08 |  | 0.05 - 0.1 | Сталь для судостроения | Сталь для судостроения | [7 empty] | 0.02 - 0.05 | до 0.01 |  |  | до 0.05
1720 | 2413 | A27SZ25 | A27SZ25 | Для производства проката, предназначенного для изготовления корпусов или других сварных конструкций судов и плавучих сооружений | Сталь повышенной прочности с гарантией сопротивляемости слоистым разрывам | до 0.35 | 0.02 - 0.06 | до 0.18 | до 0.4 | 0.15 - 0.35 | до 0.2 | 0.6 - 1.4 |  |  |  |  | до 0.08 |  | 0.05 - 0.1 | Сталь для судостроения | Сталь для судостроения | [7 empty] | 0.02 - 0.05 | до 0.01 |  |  | до 0.08
1721 | 2416 | A27SZ35 | A27SZ35 | Для производства проката, предназначенного для изготовления корпусов или других сварных конструкций судов и плавучих сооружений | Сталь повышенной прочности с гарантией сопротивляемости слоистым разрывам | до 0.35 | 0.02 - 0.06 | до 0.18 | до 0.4 | 0.15 - 0.35 | до 0.2 | 0.6 - 1.4 |  |  |  |  | до 0.08 |  | 0.05 - 0.1 | Сталь для судостроения | Сталь для судостроения | [7 empty] | 0.02 - 0.05 | до 0.01 |  |  | до 0.05
1722 | 848 | A32 | A32 | Для производства проката, предназначенного для изготовления корпусов или других сварных конструкций судов и плавучих сооружений | Сталь повышенной прочности | до 0.35 | 0.015 - 0.06 | до 0.18 | до 0.4 | 0.15 - 0.5 | до 0.2 | 0.9 - 1.6 |  |  |  |  | до 0.08 |  |  | Сталь для судостроения | Сталь для судостроения | [8 empty] | до 0.035 |  |  | до 0.035 | [7 empty] | до 0.008 | до 0.08
1723 | 2440 | A32W | A32W | Для производства проката, предназначенного для изготовления корпусов или других сварных конструкций судов и плавучих сооружений | Сталь повышенной прочности улучшенной свариваемости с гарантией сопротивляемости слоистым разрывам | до 0.35 | 0.02 - 0.06 | до 0.12 | до 0.4 | 0.15 - 0.35 | до 0.2 | 0.9 - 1.6 |  |  |  |  | до 0.08 |  | 0.05 - 0.1 | Сталь для судостроения | Сталь для судостроения | [7 empty] | 0.02 - 0.05 | до 0.01 |  |  | до 0.05
1724 | 2419 | A32Z25 | A32Z25 | Для производства проката, предназначенного для изготовления корпусов или других сварных конструкций судов и плавучих сооружений | Сталь повышенной прочности с гарантией сопротивляемости слоистым разрывам | до 0.35 | 0.02 - 0.06 | до 0.18 | до 0.4 | 0.15 - 0.35 | до 0.2 | 0.9 - 1.6 |  |  |  |  | до 0.08 |  | 0.05 - 0.1 | Сталь для судостроения | Сталь для судостроения | [7 empty] | 0.02 - 0.05 | до 0.01 |  |  | до 0.08
1725 | 2428 | A32Z35 | A32Z35 | Для производства проката, предназначенного для изготовления корпусов или других сварных конструкций судов и плавучих сооружений | Сталь повышенной прочности с гарантией сопротивляемости слоистым разрывам | до 0.35 | 0.02 - 0.06 | до 0.18 | до 0.4 | 0.15 - 0.35 | до 0.2 | 0.9 - 1.6 |  |  |  |  | до 0.08 |  | 0.05 - 0.1 | Сталь для судостроения | Сталь для судостроения | [7 empty] | 0.02 - 0.05 | до 0.01 |  |  | до 0.05
1726 | 851 | A36 | A36 | Для производства проката, предназначенного для изготовления корпусов или других сварных конструкций судов и плавучих сооружений | Сталь повышенной прочности | до 0.35 | 0.015 - 0.06 | до 0.18 | до 0.4 | 0.15 - 0.5 | до 0.2 | 0.9 - 1.6 |  |  |  |  | до 0.08 |  | до 0.1 | Сталь для судостроения | Сталь для судостроения | [7 empty] | до 0.05 | до 0.035 |  |  | до 0.035 | [7 empty] | до 0.008 | до 0.08
1727 | 2443 | A36W | A36W | Для производства проката, предназначенного для изготовления корпусов или других сварных конструкций судов и плавучих сооружений | Сталь повышенной прочности улучшенной свариваемости с гарантией сопротивляемости слоистым разрывам | до 0.35 | 0.02 - 0.06 | до 0.12 | до 0.4 | 0.15 - 0.35 | до 0.2 | 0.9 - 1.6 |  |  |  |  | до 0.08 |  | 0.05 - 0.1 | Сталь для судостроения | Сталь для судостроения | [7 empty] | 0.02 - 0.05 | до 0.01 |  |  | до 0.05
1728 | 2422 | A36Z25 | A36Z25 | Для производства проката, предназначенного для изготовления корпусов или других сварных конструкций судов и плавучих сооружений | Сталь повышенной прочности с гарантией сопротивляемости слоистым разрывам | до 0.35 | 0.02 - 0.06 | до 0.18 | до 0.4 | 0.15 - 0.35 | до 0.2 | 0.9 - 1.6 |  |  |  |  | до 0.08 |  | 0.05 - 0.1 | Сталь для судостроения | Сталь для судостроения | [7 empty] | 0.02 - 0.05 | до 0.01 |  |  | до 0.08
1729 | 2431 | A36Z35 | A36Z35 | Для производства проката, предназначенного для изготовления корпусов или других сварных конструкций судов и плавучих сооружений | Сталь повышенной прочности с гарантией сопротивляемости слоистым разрывам | до 0.35 | 0.02 - 0.06 | до 0.18 | до 0.4 | 0.15 - 0.35 | до 0.2 | 0.9 - 1.6 |  |  |  |  | до 0.08 |  | 0.05 - 0.1 | Сталь для судостроения | Сталь для судостроения | [7 empty] | 0.02 - 0.05 | до 0.01 |  |  | до 0.05
1730 | 854 | A40 | A40 | Для производства проката, предназначенного для изготовления корпусов или других сварных конструкций судов и плавучих сооружений | Сталь повышенной прочности | до 0.35 | 0.015 - 0.06 | до 0.18 | до 0.4 | 0.15 - 0.5 | до 0.2 | 0.9 - 1.6 |  |  |  |  | до 0.08 |  | 0.05 - 0.1 | Сталь для судостроения | Сталь для судостроения | [7 empty] | 0.02 - 0.05 | до 0.035 |  |  | до 0.035 | [7 empty] | до 0.008 | до 0.08
1731 | 1770 | A40S | A40S | Для производства проката, предназначенного для изготовления корпусов или других сварных конструкций судов и плавучих сооружений | Сталь повышенной прочности | 0.4 - 0.6 | 0.015 - 0.06 | до 0.12 | 0.5 - 0.8 | 0.8 - 1.1 | 0.6 - 0.9 | 0.5 - 0.8 | [7 empty] | Сталь для судостроения | Сталь для судостроения | [8 empty] | до 0.035 |  |  | до 0.035 | [7 empty] | до 0.008 | до 0.08
1732 | 2449 | A40SW | A40SW | Для производства проката, предназначенного для изготовления корпусов или других сварных конструкций судов и плавучих сооружений | Сталь повышенной прочности улучшенной свариваемости с гарантией сопротивляемости слоистым разрывам | 0.4 - 0.6 | 0.02 - 0.06 | до 0.12 | 0.5 - 0.8 | 0.8 - 1.1 | 0.6 - 0.9 | 0.5 - 0.8 |  |  |  |  | до 0.08 |  | 0.05 - 0.1 | Сталь для судостроения | Сталь для судостроения | [7 empty] | 0.02 - 0.05 | до 0.01 |  |  | до 0.05
1733 | 2446 | A40W | A40W | Для производства проката, предназначенного для изготовления корпусов или других сварных конструкций судов и плавучих сооружений | Сталь повышенной прочности улучшенной свариваемости с гарантией сопротивляемости слоистым разрывам | до 0.35 | 0.02 - 0.06 | до 0.12 | до 0.4 | 0.15 - 0.35 | до 0.2 | 0.9 - 1.6 |  |  |  |  | до 0.08 |  | 0.05 - 0.1 | Сталь для судостроения | Сталь для судостроения | [7 empty] | 0.02 - 0.05 | до 0.01 |  |  | до 0.05
1734 | 2425 | A40Z25 | A40Z25 | Для производства проката, предназначенного для изготовления корпусов или других сварных конструкций судов и плавучих сооружений | Сталь повышенной прочности с гарантией сопротивляемости слоистым разрывам | до 0.35 | 0.02 - 0.06 | до 0.18 | до 0.4 | 0.15 - 0.35 | до 0.2 | 0.9 - 1.6 |  |  |  |  | до 0.08 |  | 0.05 - 0.1 | Сталь для судостроения | Сталь для судостроения | [7 empty] | 0.02 - 0.05 | до 0.01 |  |  | до 0.08
1735 | 2434 | A40Z35 | A40Z35 | Для производства проката, предназначенного для изготовления корпусов или других сварных конструкций судов и плавучих сооружений | Сталь повышенной прочности с гарантией сопротивляемости слоистым разрывам | до 0.35 | 0.02 - 0.06 | до 0.18 | до 0.4 | 0.15 - 0.35 | до 0.2 | 0.9 - 1.6 |  |  |  |  | до 0.08 |  | 0.05 - 0.1 | Сталь для судостроения | Сталь для судостроения | [7 empty] | 0.02 - 0.05 | до 0.01 |  |  | до 0.05
1736 | 2409 | BW | BW | Для производства проката, предназначенного для изготовления корпусов или других сварных конструкций судов и плавучих сооружений | Сталь нормальной прочности улучшенной свариваемости с гарантией сопротивляемости слоистым разрывам | до 0.35 | 0.02 - 0.06 | до 0.12 | до 0.4 | 0.15 - 0.35 | до 0.3 | 0.6 - 1 | [7 empty] | Сталь для судостроения | Сталь для судостроения | [8 empty] | до 0.01 |  |  | до 0.005
1737 | 2403 | BZ25 | BZ25 | Для производства проката, предназначенного для изготовления корпусов или других сварных конструкций судов и плавучих сооружений | Сталь нормальной прочности с гарантией сопротивляемости слоистым разрывам | до 0.35 | 0.02 - 0.06 | до 0.21 | до 0.4 | 0.15 - 0.35 | до 0.3 | 0.6 - 1 | [7 empty] | Сталь для судостроения | Сталь для судостроения | [8 empty] | до 0.01 |  |  | до 0.008
1738 | 2405 | BZ35 | BZ35 | Для производства проката, предназначенного для изготовления корпусов или других сварных конструкций судов и плавучих сооружений | Сталь нормальной прочности с гарантией сопротивляемости слоистым разрывам | до 0.35 | 0.02 - 0.06 | до 0.21 | до 0.4 | 0.15 - 0.35 | до 0.3 | 0.6 - 1 | [7 empty] | Сталь для судостроения | Сталь для судостроения | [8 empty] | до 0.01 |  |  | до 0.005
1739 | 846 | D | D | Для производства проката, предназначенного для изготовления корпусов или других сварных конструкций судов и плавучих сооружений | Сталь нормальной прочности | до 0.35 | 0.015 - 0.06 | до 0.21 | до 0.4 | 0.15 - 0.35 | до 0.3 | 0.6 - 1.4 | [7 empty] | Сталь для судостроения | Сталь для судостроения | [8 empty] | до 0.04 |  |  | до 0.04 | [7 empty] | до 0.008 | до 0.08
1740 | 1768 | D27S | D27S | Для производства проката, предназначенного для изготовления корпусов или других сварных конструкций судов и плавучих сооружений | Сталь повышенной прочности | до 0.35 | 0.015 - 0.06 | до 0.18 | до 0.4 | 0.15 - 0.35 | до 0.3 | 0.6 - 1.4 | [7 empty] | Сталь для судостроения | Сталь для судостроения | [8 empty] | до 0.04 |  |  | до 0.04 | [7 empty] | до 0.008 | до 0.08
1741 | 2438 | D27SW | D27SW | Для производства проката, предназначенного для изготовления корпусов или других сварных конструкций судов и плавучих сооружений | Сталь повышенной прочности улучшенной свариваемости с гарантией сопротивляемости слоистым разрывам | до 0.35 | 0.02 - 0.06 | до 0.12 | до 0.4 | 0.15 - 0.35 | до 0.2 | 0.6 - 1.4 |  |  |  |  | до 0.08 |  | 0.05 - 0.1 | Сталь для судостроения | Сталь для судостроения | [7 empty] | 0.02 - 0.05 | до 0.01 |  |  | до 0.05
1742 | 2414 | D27SZ25 | D27SZ25 | Для производства проката, предназначенного для изготовления корпусов или других сварных конструкций судов и плавучих сооружений | Сталь повышенной прочности с гарантией сопротивляемости слоистым разрывам | до 0.35 | 0.02 - 0.06 | до 0.18 | до 0.4 | 0.15 - 0.35 | до 0.2 | 0.6 - 1.4 |  |  |  |  | до 0.08 |  | 0.05 - 0.1 | Сталь для судостроения | Сталь для судостроения | [7 empty] | 0.02 - 0.05 | до 0.01 |  |  | до 0.08
1743 | 2417 | D27SZ35 | D27SZ35 | Для производства проката, предназначенного для изготовления корпусов или других сварных конструкций судов и плавучих сооружений | Сталь повышенной прочности с гарантией сопротивляемости слоистым разрывам | до 0.35 | 0.02 - 0.06 | до 0.18 | до 0.4 | 0.15 - 0.35 | до 0.2 | 0.6 - 1.4 |  |  |  |  | до 0.08 |  | 0.05 - 0.1 | Сталь для судостроения | Сталь для судостроения | [7 empty] | 0.02 - 0.05 | до 0.01 |  |  | до 0.05
1744 | 849 | D32 | D32 | Для производства проката, предназначенного для изготовления корпусов или других сварных конструкций судов и плавучих сооружений | Сталь повышенной прочности | до 0.35 | 0.015 - 0.06 | до 0.18 | до 0.4 | 0.15 - 0.5 | до 0.2 | 0.9 - 1.6 |  |  |  |  | до 0.08 |  |  | Сталь для судостроения | Сталь для судостроения | [8 empty] | до 0.035 |  |  | до 0.035 | [7 empty] | до 0.008 | до 0.08
1745 | 2441 | D32W | D32W | Для производства проката, предназначенного для изготовления корпусов или других сварных конструкций судов и плавучих сооружений | Сталь повышенной прочности улучшенной свариваемости с гарантией сопротивляемости слоистым разрывам | до 0.35 | 0.02 - 0.06 | до 0.12 | до 0.4 | 0.15 - 0.35 | до 0.2 | 0.9 - 1.6 |  |  |  |  | до 0.08 |  | 0.05 - 0.1 | Сталь для судостроения | Сталь для судостроения | [7 empty] | 0.02 - 0.05 | до 0.01 |  |  | до 0.05
1746 | 2429 | D32Z35 | D32Z35 | Для производства проката, предназначенного для изготовления корпусов или других сварных конструкций судов и плавучих сооружений | Сталь повышенной прочности с гарантией сопротивляемости слоистым разрывам | до 0.35 | 0.02 - 0.06 | до 0.18 | до 0.4 | 0.15 - 0.35 | до 0.2 | 0.9 - 1.6 |  |  |  |  | до 0.08 |  | 0.05 - 0.1 | Сталь для судостроения | Сталь для судостроения | [7 empty] | 0.02 - 0.05 | до 0.01 |  |  | до 0.05
1747 | 2420 | D32Z25 | D32Z25 | Для производства проката, предназначенного для изготовления корпусов или других сварных конструкций судов и плавучих сооружений | Сталь повышенной прочности с гарантией сопротивляемости слоистым разрывам | до 0.35 | 0.02 - 0.06 | до 0.18 | до 0.4 | 0.15 - 0.35 | до 0.2 | 0.9 - 1.6 |  |  |  |  | до 0.08 |  | 0.05 - 0.1 | Сталь для судостроения | Сталь для судостроения | [7 empty] | 0.02 - 0.05 | до 0.01 |  |  | до 0.08
1748 | 852 | D36 | D36 | Для производства проката, предназначенного для изготовления корпусов или других сварных конструкций судов и плавучих сооружений | Сталь повышенной прочности | до 0.35 | 0.015 - 0.06 | до 0.18 | до 0.4 | 0.15 - 0.5 | до 0.2 | 0.9 - 1.6 |  |  |  |  | до 0.08 |  | до 0.1 | Сталь для судостроения | Сталь для судостроения | [7 empty] | до 0.05 | до 0.035 |  |  | до 0.035 | [7 empty] | до 0.008 | до 0.08
1749 | 2444 | D36W | D36W | Для производства проката, предназначенного для изготовления корпусов или других сварных конструкций судов и плавучих сооружений | Сталь повышенной прочности улучшенной свариваемости с гарантией сопротивляемости слоистым разрывам | до 0.35 | 0.02 - 0.06 | до 0.12 | до 0.4 | 0.15 - 0.35 | до 0.2 | 0.9 - 1.6 |  |  |  |  | до 0.08 |  | 0.05 - 0.1 | Сталь для судостроения | Сталь для судостроения | [7 empty] | 0.02 - 0.05 | до 0.01 |  |  | до 0.05
1750 | 2432 | D36Z35 | D36Z35 | Для производства проката, предназначенного для изготовления корпусов или других сварных конструкций судов и плавучих сооружений | Сталь повышенной прочности с гарантией сопротивляемости слоистым разрывам | до 0.35 | 0.02 - 0.06 | до 0.18 | до 0.4 | 0.15 - 0.35 | до 0.2 | 0.9 - 1.6 |  |  |  |  | до 0.08 |  | 0.05 - 0.1 | Сталь для судостроения | Сталь для судостроения | [7 empty] | 0.02 - 0.05 | до 0.01 |  |  | до 0.05
1751 | 2423 | D36Z25 | D36Z25 | Для производства проката, предназначенного для изготовления корпусов или других сварных конструкций судов и плавучих сооружений | Сталь повышенной прочности с гарантией сопротивляемости слоистым разрывам | до 0.35 | 0.02 - 0.06 | до 0.18 | до 0.4 | 0.15 - 0.35 | до 0.2 | 0.9 - 1.6 |  |  |  |  | до 0.08 |  | 0.05 - 0.1 | Сталь для судостроения | Сталь для судостроения | [7 empty] | 0.02 - 0.05 | до 0.01 |  |  | до 0.08
1752 | 855 | D40 | D40 | Для производства проката, предназначенного для изготовления корпусов или других сварных конструкций судов и плавучих сооружений | Сталь повышенной прочности | до 0.35 | 0.015 - 0.06 | до 0.18 | до 0.4 | 0.15 - 0.5 | до 0.2 | 0.9 - 1.6 |  |  |  |  | до 0.08 |  | 0.05 - 0.1 | Сталь для судостроения | Сталь для судостроения | [7 empty] | 0.02 - 0.05 | до 0.035 |  |  | до 0.035 | [7 empty] | до 0.008 | до 0.08
1753 | 1771 | D40S | D40S | Для производства проката, предназначенного для изготовления корпусов или других сварных конструкций судов и плавучих сооружений | Сталь повышенной прочности | 0.4 - 0.6 | 0.015 - 0.06 | до 0.12 | 0.5 - 0.8 | 0.8 - 1.1 | 0.6 - 0.9 | 0.5 - 0.8 | [7 empty] | Сталь для судостроения | Сталь для судостроения | [8 empty] | до 0.035 |  |  | до 0.035 | [7 empty] | до 0.008 | до 0.08
1754 | 2450 | D40SW | D40SW | Для производства проката, предназначенного для изготовления корпусов или других сварных конструкций судов и плавучих сооружений | Сталь повышенной прочности улучшенной свариваемости с гарантией сопротивляемости слоистым разрывам | 0.4 - 0.6 | 0.02 - 0.06 | до 0.12 | 0.5 - 0.8 | 0.8 - 1.1 | 0.6 - 0.9 | 0.5 - 0.8 |  |  |  |  | до 0.08 |  | 0.05 - 0.1 | Сталь для судостроения | Сталь для судостроения | [7 empty] | 0.02 - 0.05 | до 0.01 |  |  | до 0.05
1755 | 2447 | D40W | D40W | Для производства проката, предназначенного для изготовления корпусов или других сварных конструкций судов и плавучих сооружений | Сталь повышенной прочности улучшенной свариваемости с гарантией сопротивляемости слоистым разрывам | до 0.35 | 0.02 - 0.06 | до 0.12 | до 0.4 | 0.15 - 0.35 | до 0.2 | 0.9 - 1.6 |  |  |  |  | до 0.08 |  | 0.05 - 0.1 | Сталь для судостроения | Сталь для судостроения | [7 empty] | 0.02 - 0.05 | до 0.01 |  |  | до 0.05
1756 | 2426 | D40Z25 | D40Z25 | Для производства проката, предназначенного для изготовления корпусов или других сварных конструкций судов и плавучих сооружений | Сталь повышенной прочности с гарантией сопротивляемости слоистым разрывам | до 0.35 | 0.02 - 0.06 | до 0.18 | до 0.4 | 0.15 - 0.35 | до 0.2 | 0.9 - 1.6 |  |  |  |  | до 0.08 |  | 0.05 - 0.1 | Сталь для судостроения | Сталь для судостроения | [7 empty] | 0.02 - 0.05 | до 0.01 |  |  | до 0.08
1757 | 2435 | D40Z35 | D40Z35 | Для производства проката, предназначенного для изготовления корпусов или других сварных конструкций судов и плавучих сооружений | Сталь повышенной прочности с гарантией сопротивляемости слоистым разрывам | до 0.35 | 0.02 - 0.06 | до 0.18 | до 0.4 | 0.15 - 0.35 | до 0.2 | 0.9 - 1.6 |  |  |  |  | до 0.08 |  | 0.05 - 0.1 | Сталь для судостроения | Сталь для судостроения | [7 empty] | 0.02 - 0.05 | до 0.01 |  |  | до 0.05
1758 | 2460 | D500W | D500W | Для производства проката, предназначенного для изготовления корпусов или других сварных конструкций судов и плавучих сооружений | Сталь высокой прочности улучшенной свариваемости с гарантией сопротивляемости слоистым разрывам | 0.35 - 0.65 | 0.01 - 0.05 | 0.08 - 0.12 | 1.85 - 2.15 | 0.2 - 0.4 | 1.05 - 1.3 | 0.45 - 0.75 |  |  |  |  | 0.1 - 0.18 |  | 0.02 - 0.06 | Сталь для судостроения | Сталь для судостроения | [7 empty] | 0.02 - 0.05 | до 0.01 |  |  | до 0.005
1759 | 2457 | D460W | D460W | Для производства проката, предназначенного для изготовления корпусов или других сварных конструкций судов и плавучих сооружений | Сталь высокой прочности улучшенной свариваемости с гарантией сопротивляемости слоистым разрывам | 0.3 - 0.6 | 0.02 - 0.06 | 0.08 - 0.11 | 0.65 - 1.05 | 0.1 - 0.4 | до 0.2 | 1.15 - 1.6 |  |  |  |  | до 0.08 |  | 0.02 - 0.06 | Сталь для судостроения | Сталь для судостроения | [7 empty] | 0.02 - 0.05 | до 0.01 |  |  | до 0.005
1760 | 2410 | DW | DW | Для производства проката, предназначенного для изготовления корпусов или других сварных конструкций судов и плавучих сооружений | Сталь нормальной прочности улучшенной свариваемости с гарантией сопротивляемости слоистым разрывам | до 0.35 | 0.02 - 0.06 | до 0.12 | до 0.4 | 0.15 - 0.35 | до 0.3 | 0.6 - 1 | [7 empty] | Сталь для судостроения | Сталь для судостроения | [8 empty] | до 0.01 |  |  | до 0.005
1761 | 2404 | DZ25 | DZ25 | Для производства проката, предназначенного для изготовления корпусов или других сварных конструкций судов и плавучих сооружений | Сталь нормальной прочности с гарантией сопротивляемости слоистым разрывам | до 0.35 | 0.02 - 0.06 | до 0.21 | до 0.4 | 0.15 - 0.35 | до 0.3 | 0.6 - 1 | [7 empty] | Сталь для судостроения | Сталь для судостроения | [8 empty] | до 0.01 |  |  | до 0.008
1762 | 2406 | DZ35 | DZ35 | Для производства проката, предназначенного для изготовления корпусов или других сварных конструкций судов и плавучих сооружений | Сталь нормальной прочности с гарантией сопротивляемости слоистым разрывам | до 0.35 | 0.02 - 0.06 | до 0.21 | до 0.4 | 0.15 - 0.35 | до 0.3 | 0.6 - 1 | [7 empty] | Сталь для судостроения | Сталь для судостроения | [8 empty] | до 0.01 |  |  | до 0.005
1763 | 1769 | E27S | E27S | Для производства проката, предназначенного для изготовления корпусов или других сварных конструкций судов и плавучих сооружений | Сталь повышенной прочности | до 0.35 | 0.015 - 0.06 | до 0.18 | до 0.4 | 0.15 - 0.35 | до 0.3 | 0.6 - 1.4 | [7 empty] | Сталь для судостроения | Сталь для судостроения | [8 empty] | до 0.04 |  |  | до 0.04 | [7 empty] | до 0.008 | до 0.08
1764 | 2439 | E27SW | E27SW | Для производства проката, предназначенного для изготовления корпусов или других сварных конструкций судов и плавучих сооружений | Сталь повышенной прочности улучшенной свариваемости с гарантией сопротивляемости слоистым разрывам | до 0.35 | 0.02 - 0.06 | до 0.12 | до 0.4 | 0.15 - 0.35 | до 0.2 | 0.6 - 1.4 |  |  |  |  | до 0.08 |  | 0.05 - 0.1 | Сталь для судостроения | Сталь для судостроения | [7 empty] | 0.02 - 0.05 | до 0.01 |  |  | до 0.05
1765 | 2415 | E27SZ25 | E27SZ25 | Для производства проката, предназначенного для изготовления корпусов или других сварных конструкций судов и плавучих сооружений | Сталь повышенной прочности с гарантией сопротивляемости слоистым разрывам | до 0.35 | 0.02 - 0.06 | до 0.18 | до 0.4 | 0.15 - 0.35 | до 0.2 | 0.6 - 1.4 |  |  |  |  | до 0.08 |  | 0.05 - 0.1 | Сталь для судостроения | Сталь для судостроения | [7 empty] | 0.02 - 0.05 | до 0.01 |  |  | до 0.08
1766 | 2418 | E27SZ35 | E27SZ35 | Для производства проката, предназначенного для изготовления корпусов или других сварных конструкций судов и плавучих сооружений | Сталь повышенной прочности с гарантией сопротивляемости слоистым разрывам | до 0.35 | 0.02 - 0.06 | до 0.18 | до 0.4 | 0.15 - 0.35 | до 0.2 | 0.6 - 1.4 |  |  |  |  | до 0.08 |  | 0.05 - 0.1 | Сталь для судостроения | Сталь для судостроения | [7 empty] | 0.02 - 0.05 | до 0.01 |  |  | до 0.05
1767 | 850 | E32 | E32 | Для производства проката, предназначенного для изготовления корпусов или других сварных конструкций судов и плавучих сооружений | Сталь повышенной прочности | до 0.35 | 0.015 - 0.06 | до 0.18 | до 0.4 | 0.15 - 0.5 | до 0.2 | 0.9 - 1.6 |  |  |  |  | до 0.08 |  |  | Сталь для судостроения | Сталь для судостроения | [8 empty] | до 0.035 |  |  | до 0.035 | [7 empty] | до 0.008 | до 0.08
1768 | 2442 | E32W | E32W | Для производства проката, предназначенного для изготовления корпусов или других сварных конструкций судов и плавучих сооружений | Сталь повышенной прочности улучшенной свариваемости с гарантией сопротивляемости слоистым разрывам | до 0.35 | 0.02 - 0.06 | до 0.12 | до 0.4 | 0.15 - 0.35 | до 0.2 | 0.9 - 1.6 |  |  |  |  | до 0.08 |  | 0.05 - 0.1 | Сталь для судостроения | Сталь для судостроения | [7 empty] | 0.02 - 0.05 | до 0.01 |  |  | до 0.05
1769 | 2421 | E32Z25 | E32Z25 | Для производства проката, предназначенного для изготовления корпусов или других сварных конструкций судов и плавучих сооружений | Сталь повышенной прочности с гарантией сопротивляемости слоистым разрывам | до 0.35 | 0.02 - 0.06 | до 0.18 | до 0.4 | 0.15 - 0.35 | до 0.2 | 0.9 - 1.6 |  |  |  |  | до 0.08 |  | 0.05 - 0.1 | Сталь для судостроения | Сталь для судостроения | [7 empty] | 0.02 - 0.05 | до 0.01 |  |  | до 0.08
1770 | 2430 | E32Z35 | E32Z35 | Для производства проката, предназначенного для изготовления корпусов или других сварных конструкций судов и плавучих сооружений | Сталь повышенной прочности с гарантией сопротивляемости слоистым разрывам | до 0.35 | 0.02 - 0.06 | до 0.18 | до 0.4 | 0.15 - 0.35 | до 0.2 | 0.9 - 1.6 |  |  |  |  | до 0.08 |  | 0.05 - 0.1 | Сталь для судостроения | Сталь для судостроения | [7 empty] | 0.02 - 0.05 | до 0.01 |  |  | до 0.05
1771 | 853 | E36 | E36 | Для производства проката, предназначенного для изготовления корпусов или других сварных конструкций судов и плавучих сооружений | Сталь повышенной прочности | до 0.35 | 0.015 - 0.06 | до 0.18 | до 0.4 | 0.15 - 0.5 | до 0.2 | 0.9 - 1.6 |  |  |  |  | до 0.08 |  | 0.05 - 0.1 | Сталь для судостроения | Сталь для судостроения | [7 empty] | 0.02 - 0.05 | до 0.035 |  |  | до 0.035 | [7 empty] | до 0.008 | до 0.08
1772 | 2445 | E36W | E36W | Для производства проката, предназначенного для изготовления корпусов или других сварных конструкций судов и плавучих сооружений | Сталь повышенной прочности улучшенной свариваемости с гарантией сопротивляемости слоистым разрывам | до 0.35 | 0.02 - 0.06 | до 0.12 | до 0.4 | 0.15 - 0.35 | до 0.2 | 0.9 - 1.6 |  |  |  |  | до 0.08 |  | 0.05 - 0.1 | Сталь для судостроения | Сталь для судостроения | [7 empty] | 0.02 - 0.05 | до 0.01 |  |  | до 0.05
1773 | 2424 | E36Z25 | E36Z25 | Для производства проката, предназначенного для изготовления корпусов или других сварных конструкций судов и плавучих сооружений | Сталь повышенной прочности с гарантией сопротивляемости слоистым разрывам | до 0.35 | 0.02 - 0.06 | до 0.18 | до 0.4 | 0.15 - 0.35 | до 0.2 | 0.9 - 1.6 |  |  |  |  | до 0.08 |  | 0.05 - 0.1 | Сталь для судостроения | Сталь для судостроения | [7 empty] | 0.02 - 0.05 | до 0.01 |  |  | до 0.08
1774 | 2433 | E36Z35 | E36Z35 | Для производства проката, предназначенного для изготовления корпусов или других сварных конструкций судов и плавучих сооружений | Сталь повышенной прочности с гарантией сопротивляемости слоистым разрывам | до 0.35 | 0.02 - 0.06 | до 0.18 | до 0.4 | 0.15 - 0.35 | до 0.2 | 0.9 - 1.6 |  |  |  |  | до 0.08 |  | 0.05 - 0.1 | Сталь для судостроения | Сталь для судостроения | [7 empty] | 0.02 - 0.05 | до 0.01 |  |  | до 0.05
1775 | 1772 | E40S | E40S | Для производства проката, предназначенного для изготовления корпусов или других сварных конструкций судов и плавучих сооружений | Сталь повышенной прочности | 0.4 - 0.6 | 0.015 - 0.06 | до 0.12 | 0.5 - 0.8 | 0.8 - 1.1 | 0.6 - 0.9 | 0.5 - 0.8 | [7 empty] | Сталь для судостроения | Сталь для судостроения | [8 empty] | до 0.035 |  |  | до 0.035 | [7 empty] | до 0.008 | до 0.08
1776 | 856 | E40 | E40 | Для производства проката, предназначенного для изготовления корпусов или других сварных конструкций судов и плавучих сооружений | Сталь повышенной прочности | до 0.35 | 0.015 - 0.06 | до 0.18 | до 0.4 | 0.15 - 0.5 | до 0.2 | 0.9 - 1.6 |  |  |  |  | до 0.08 |  | 0.05 - 0.1 | Сталь для судостроения | Сталь для судостроения | [7 empty] | 0.02 - 0.05 | до 0.035 |  |  | до 0.035 | [7 empty] | до 0.008 | до 0.08
1777 | 2451 | E40SW | E40SW | Для производства проката, предназначенного для изготовления корпусов или других сварных конструкций судов и плавучих сооружений | Сталь повышенной прочности улучшенной свариваемости с гарантией сопротивляемости слоистым разрывам для конструкций, работающих при низких температурах | 0.4 - 0.6 | 0.02 - 0.06 | до 0.12 | 0.5 - 0.8 | 0.8 - 1.1 | 0.6 - 0.9 | 0.5 - 0.8 |  |  |  |  | до 0.08 |  | 0.05 - 0.1 | Сталь для судостроения | Сталь для судостроения | [7 empty] | 0.02 - 0.05 | до 0.01 |  |  | до 0.05
1778 | 2448 | E40W | E40W | Для производства проката, предназначенного для изготовления корпусов или других сварных конструкций судов и плавучих сооружений | Сталь повышенной прочности улучшенной свариваемости с гарантией сопротивляемости слоистым разрывам | до 0.35 | 0.02 - 0.06 | до 0.12 | до 0.4 | 0.15 - 0.35 | до 0.2 | 0.9 - 1.6 |  |  |  |  | до 0.08 |  | 0.05 - 0.1 | Сталь для судостроения | Сталь для судостроения | [7 empty] | 0.02 - 0.05 | до 0.01 |  |  | до 0.05
1779 | 2427 | E40Z25 | E40Z25 | Для производства проката, предназначенного для изготовления корпусов или других сварных конструкций судов и плавучих сооружений | Сталь повышенной прочности с гарантией сопротивляемости слоистым разрывам | до 0.35 | 0.02 - 0.06 | до 0.18 | до 0.4 | 0.15 - 0.35 | до 0.2 | 0.9 - 1.6 |  |  |  |  | до 0.08 |  | 0.05 - 0.1 | Сталь для судостроения | Сталь для судостроения | [7 empty] | 0.02 - 0.05 | до 0.01 |  |  | до 0.08
1780 | 2436 | E40Z35 | E40Z35 | Для производства проката, предназначенного для изготовления корпусов или других сварных конструкций судов и плавучих сооружений | Сталь повышенной прочности с гарантией сопротивляемости слоистым разрывам | до 0.35 | 0.02 - 0.06 | до 0.18 | до 0.4 | 0.15 - 0.35 | до 0.2 | 0.9 - 1.6 |  |  |  |  | до 0.08 |  | 0.05 - 0.1 | Сталь для судостроения | Сталь для судостроения | [7 empty] | 0.02 - 0.05 | до 0.01 |  |  | до 0.05
1781 | 2458 | E460W | E460W | Для производства проката, предназначенного для изготовления корпусов или других сварных конструкций судов и плавучих сооружений | Сталь высокой прочности улучшенной свариваемости с гарантией сопротивляемости слоистым разрывам | 0.3 - 0.6 | 0.02 - 0.06 | 0.08 - 0.11 | 0.65 - 1.05 | 0.1 - 0.4 | до 0.2 | 1.15 - 1.6 |  |  |  |  | до 0.08 |  | 0.02 - 0.06 | Сталь для судостроения | Сталь для судостроения | [7 empty] | 0.02 - 0.05 | до 0.01 |  |  | до 0.005
1782 | 2461 | E500W | E500W | Для производства проката, предназначенного для изготовления корпусов или других сварных конструкций судов и плавучих сооружений | Сталь высокой прочности улучшенной свариваемости с гарантией сопротивляемости слоистым разрывам | 0.35 - 0.65 | 0.01 - 0.05 | 0.08 - 0.12 | 1.85 - 2.15 | 0.2 - 0.4 | 1.05 - 1.3 | 0.45 - 0.75 |  |  |  |  | 0.1 - 0.18 |  | 0.02 - 0.06 | Сталь для судостроения | Сталь для судостроения | [7 empty] | 0.02 - 0.05 | до 0.01 |  |  | до 0.005
1783 | 2407 | EZ25 | EZ25 | Для производства проката, предназначенного для изготовления корпусов или других сварных конструкций судов и плавучих сооружений | Сталь нормальной прочности с гарантией сопротивляемости слоистым разрывам | до 0.35 | 0.02 - 0.06 | до 0.18 | до 0.4 | 0.15 - 0.35 | до 0.3 | 0.6 - 1 | [7 empty] | Сталь для судостроения | Сталь для судостроения | [8 empty] | до 0.01 |  |  | до 0.008
1784 | 2411 | EW | EW | Для производства проката, предназначенного для изготовления корпусов или других сварных конструкций судов и плавучих сооружений | Сталь нормальной прочности улучшенной свариваемости с гарантией сопротивляемости слоистым разрывам | до 0.35 | 0.02 - 0.06 | до 0.12 | до 0.4 | 0.15 - 0.35 | до 0.3 | 0.6 - 1 | [7 empty] | Сталь для судостроения | Сталь для судостроения | [8 empty] | до 0.01 |  |  | до 0.005
1785 | 2408 | EZ35 | EZ35 | Для производства проката, предназначенного для изготовления корпусов или других сварных конструкций судов и плавучих сооружений | Сталь нормальной прочности с гарантией сопротивляемости слоистым разрывам | до 0.35 | 0.02 - 0.06 | до 0.18 | до 0.4 | 0.15 - 0.35 | до 0.3 | 0.6 - 1 | [7 empty] | Сталь для судостроения | Сталь для судостроения | [8 empty] | до 0.01 |  |  | до 0.008
1786 | 2452 | F32W | F32W | Для производства проката, предназначенного для изготовления корпусов или других сварных конструкций судов и плавучих сооружений | Сталь повышенной прочности улучшенной свариваемости с гарантией сопротивляемости слоистым разрывам для конструкций, работающих при низких температурах | до 0.35 | 0.02 - 0.06 | 0.07 - 0.12 | до 0.4 | 0.15 - 0.35 | до 0.3 | 0.6 - 0.9 |  |  |  |  | до 0.08 |  | 0.02 - 0.05 | Сталь для судостроения | Сталь для судостроения | [7 empty] | 0.02 - 0.05 | до 0.01 |  |  | до 0.05
1787 | 2453 | F36W | F36W | Для производства проката, предназначенного для изготовления корпусов или других сварных конструкций судов и плавучих сооружений | Сталь повышенной прочности улучшенной свариваемости с гарантией сопротивляемости слоистым разрывам для конструкций, работающих при низких температурах | до 0.35 | 0.02 - 0.06 | 0.07 - 0.11 | до 0.8 | 0.1 - 0.4 | до 0.2 | 1.15 - 1.6 |  |  |  |  | до 0.08 |  | 0.02 - 0.1 | Сталь для судостроения | Сталь для судостроения | [7 empty] | 0.02 - 0.05 | до 0.01 |  |  | до 0.05
1788 | 2455 | F36SW | F36SW | Для производства проката, предназначенного для изготовления корпусов или других сварных конструкций судов и плавучих сооружений | Сталь повышенной прочности улучшенной свариваемости с гарантией сопротивляемости слоистым разрывам для конструкций, работающих при низких температурах | до 0.25 | 0.02 - 0.06 | 0.08 - 0.11 | 0.65 - 1.05 | 0.1 - 0.4 | до 0.2 | 1.15 - 1.6 |  |  |  |  | до 0.08 |  | 0.02 - 0.1 | Сталь для судостроения | Сталь для судостроения | [7 empty] | 0.02 - 0.05 | до 0.01 |  |  | до 0.05
1789 | 2456 | F40SW | F40SW | Для производства проката, предназначенного для изготовления корпусов или других сварных конструкций судов и плавучих сооружений | Сталь повышенной прочности улучшенной свариваемости с гарантией сопротивляемости слоистым разрывам | до 0.25 | 0.02 - 0.06 | 0.08 - 0.11 | 0.65 - 1.05 | 0.1 - 0.4 | до 0.2 | 1.15 - 1.6 |  |  |  |  | до 0.08 |  | 0.02 - 0.1 | Сталь для судостроения | Сталь для судостроения | [7 empty] | 0.02 - 0.05 | до 0.01 |  |  | до 0.05
1790 | 2454 | F40W | F40W | Для производства проката, предназначенного для изготовления корпусов или других сварных конструкций судов и плавучих сооружений | Сталь повышенной прочности улучшенной свариваемости с гарантией сопротивляемости слоистым разрывам для конструкций, работающих при низких температурах | до 0.35 | 0.02 - 0.06 | 0.07 - 0.11 | до 0.8 | 0.1 - 0.4 | до 0.2 | 1.15 - 1.6 |  |  |  |  | до 0.08 |  | 0.02 - 0.1 | Сталь для судостроения | Сталь для судостроения | [7 empty] | 0.02 - 0.05 | до 0.01 |  |  | до 0.05
1791 | 2462 | F500W | F500W | Для производства проката, предназначенного для изготовления корпусов или других сварных конструкций судов и плавучих сооружений | Сталь высокой прочности улучшенной свариваемости с гарантией сопротивляемости слоистым разрывам для конструкций, работающих при низких температурах | 0.35 - 0.65 | 0.01 - 0.05 | 0.08 - 0.12 | 1.85 - 2.15 | 0.2 - 0.4 | 1.05 - 1.3 | 0.45 - 0.75 |  |  |  |  | 0.1 - 0.18 |  | 0.02 - 0.06 | Сталь для судостроения | Сталь для судостроения | [7 empty] | 0.02 - 0.05 | до 0.01 |  |  | до 0.005
1792 | 2459 | F460W | F460W | Для производства проката, предназначенного для изготовления корпусов или других сварных конструкций судов и плавучих сооружений | Сталь высокой прочности улучшенной свариваемости с гарантией сопротивляемости слоистым разрывам для конструкций, работающих при низких температурах | 0.3 - 0.6 | 0.02 - 0.06 | 0.08 - 0.11 | 0.65 - 1.05 | 0.1 - 0.4 | до 0.2 | 1.15 - 1.6 |  |  |  |  | до 0.08 |  | 0.02 - 0.06 | Сталь для судостроения | Сталь для судостроения | [7 empty] | 0.02 - 0.05 | до 0.01 |  |  | до 0.005
1793 | 2412 | FW | FW | Для производства проката, предназначенного для изготовления корпусов или других сварных конструкций судов и плавучих сооружений | Сталь нормальной прочности улучшенной свариваемости с гарантией сопротивляемости слоистым разрывам для конструкций, работающих при низких температурах | до 0.35 | 0.02 - 0.06 | до 0.12 | до 0.4 | 0.15 - 0.35 | до 0.3 | 0.6 - 1 | [7 empty] | Сталь для судостроения | Сталь для судостроения | [8 empty] | до 0.01 |  |  | до 0.005
1794 | 844 | А | А | Для производства проката, предназначенного для изготовления корпусов или других сварных конструкций судов и плавучих сооружений | Сталь нормальной прочности | до 0.35 |  | до 0.21 | до 0.4 | 0.15 - 0.35 | до 0.3 | 0.4 - 1 | [7 empty] | Сталь для судостроения | Сталь для судостроения | [8 empty] | до 0.04 |  |  | до 0.04 | [7 empty] | до 0.008 | до 0.08
1795 | 847 | Е | Е | Для производства проката, предназначенного для изготовления корпусов или других сварных конструкций судов и плавучих сооружений | Сталь нормальной прочности | до 0.35 | 0.015 - 0.06 | до 0.18 | до 0.4 | 0.15 - 0.35 | до 0.3 | 0.7 - 1.4 | [7 empty] | Сталь для судостроения | Сталь для судостроения | [8 empty] | до 0.04 |  |  | до 0.04 | [7 empty] | до 0.008 | до 0.08
1796 | 845 | В | В | Для производства проката, предназначенного для изготовления корпусов или других сварных конструкций судов и плавучих сооружений | Сталь нормальной прочности | до 0.35 | 0.015 - 0.06 | до 0.21 | до 0.4 | 0.15 - 0.35 | до 0.3 | 0.6 - 1 | [7 empty] | Сталь для судостроения | Сталь для судостроения | [8 empty] | до 0.04 |  |  | до 0.04 | [7 empty] | до 0.008 | до 0.08
1797 | 881 | С235 | С235 | изготовления проката, предназначенного для строительных стальных конструкций со сварными и другими соединениями |  | до 0.3 |  | до 0.22 | до 0.3 | до 0.05 | до 0.3 | до 0.6 |  |  |  | Ст3кп2 |  |  |  | Сталь для строительных конструкций | Сталь для строительных конструкций | [8 empty] | до 0.04 |  |  | до 0.05 | [7 empty] | до 0.012
1798 | 882 | С245 | С245 | изготовления проката, предназначенного для строительных стальных конструкций со сварными и другими соединениями |  | до 0.3 |  | до 0.22 | до 0.3 | 0.05 - 0.15 | до 0.3 | до 0.65 |  |  |  | Ст3пс5, Ст3сп5 |  |  |  | Сталь для строительных конструкций | Сталь для строительных конструкций | [8 empty] | до 0.04 |  |  | до 0.05 | [7 empty] | до 0.012
1799 | 884 | С255 | С255 | изготовления проката, предназначенного для строительных стальных конструкций со сварными и другими соединениями |  | до 0.3 |  | до 0.22 | до 0.3 | 0.15 - 0.3 | до 0.3 | до 0.65 |  |  |  | Ст3Гпс, Ст3Гсп |  |  |  | Сталь для строительных конструкций | Сталь для строительных конструкций | [8 empty] | до 0.04 |  |  | до 0.05 | [7 empty] | до 0.012
1800 | 883 | С275 | С275 | изготовления проката, предназначенного для строительных стальных конструкций со сварными и другими соединениями |  | до 0.3 |  | до 0.22 | до 0.3 | 0.05 - 0.15 | до 0.3 | до 0.65 |  |  |  | Ст3пс |  |  |  | Сталь для строительных конструкций | Сталь для строительных конструкций | [8 empty] | до 0.04 |  |  | до 0.05 | [7 empty] | до 0.012
1801 | 943 | С285 | С285 | изготовления проката, предназначенного для строительных стальных конструкций со сварными и другими соединениями |  | до 0.3 |  | до 0.22 | до 0.3 | 0.15 - 0.3 | до 0.3 | до 0.65 |  |  |  | Ст3сп, Ст3Гпс, Ст3Гсп |  |  |  | Сталь для строительных конструкций | Сталь для строительных конструкций | [8 empty] | до 0.04 |  |  | до 0.05 | [7 empty] | до 0.012
1802 | 893 | С345Д | С345Д | изготовления проката, предназначенного для строительных стальных конструкций со сварными и другими соединениями |  | 0.15 - 0.3 |  | до 0.15 | до 0.3 | до 0.8 | до 0.3 | 1.3 - 1.7 |  |  |  | 12Г2СД, 09Г2СД |  |  |  | Сталь для строительных конструкций | Сталь для строительных конструкций | [8 empty] | до 0.035 |  |  | до 0.04 | [7 empty] | до 0.012
1803 | 885 | С345 | С345 | изготовления проката, предназначенного для строительных стальных конструкций со сварными и другими соединениями |  | до 0.3 |  | до 0.15 | до 0.3 | до 0.8 | до 0.3 | 1.3 - 1.7 |  |  |  | 12Г2С, 09Г2С |  |  |  | Сталь для строительных конструкций | Сталь для строительных конструкций | [8 empty] | до 0.035 |  |  | до 0.04 | [7 empty] | до 0.012
1804 | 1796 | С345Т | С345Т | изготовления проката, предназначенного для строительных стальных конструкций со сварными и другими соединениями |  | до 0.3 |  | до 0.22 | до 0.3 | 0.05 - 0.15 | до 0.3 | 0.8 - 1.1 | [7 empty] | Сталь для строительных конструкций | Сталь для строительных конструкций | [8 empty] | до 0.04 |  |  | до 0.05 | [7 empty] | до 0.012
1805 | 887 | С345К | С345К | изготовления проката, предназначенного для строительных стальных конструкций со сварными и другими соединениями |  | 0.3 - 0.5 | 0.08 - 0.15 | до 0.12 | 0.3 - 0.6 | 0.17 - 0.37 | 0.5 - 0.8 | 0.3 - 0.6 |  |  |  | 10ХНДП |  |  |  | Сталь для строительных конструкций | Сталь для строительных конструкций | [8 empty] | 0.07 - 0.12 |  |  | до 0.04 | [7 empty] | до 0.012
1806 | 894 | С375Д | С375Д | изготовления проката, предназначенного для строительных стальных конструкций со сварными и другими соединениями |  | 0.15 - 0.3 |  | до 0.15 | до 0.3 | до 0.8 | до 0.3 | 1.3 - 1.7 |  |  |  | 12Г2СД |  |  |  | Сталь для строительных конструкций | Сталь для строительных конструкций | [8 empty] | до 0.035 |  |  | до 0.04 | [7 empty] | до 0.012
1807 | 886 | С375 | С375 | изготовления проката, предназначенного для строительных стальных конструкций со сварными и другими соединениями |  | до 0.3 |  | до 0.15 | до 0.3 | до 0.8 | до 0.3 | 1.3 - 1.7 |  |  |  | 12Г2С |  |  |  | Сталь для строительных конструкций | Сталь для строительных конструкций | [8 empty] | до 0.035 |  |  | до 0.04 | [7 empty] | до 0.012
1808 | 1797 | С375Т | С375Т | изготовления проката, предназначенного для строительных стальных конструкций со сварными и другими соединениями |  | до 0.3 |  | до 0.2 | до 0.3 | 0.15 - 0.3 | до 0.3 | 0.8 - 1.1 | [7 empty] | Сталь для строительных конструкций | Сталь для строительных конструкций | [8 empty] | до 0.04 |  |  | до 0.05 | [7 empty] | до 0.012
1809 | 895 | С390Д | С390Д | изготовления проката, предназначенного для строительных стальных конструкций со сварными и другими соединениями |  | 0.15 - 0.3 |  | до 0.18 | до 0.3 | до 0.6 | до 0.4 | 1.2 - 1.6 |  |  |  | 14Г2АФД |  |  | 0.07 - 0.12 | Сталь для строительных конструкций | Сталь для строительных конструкций | [8 empty] | до 0.035 |  |  | до 0.04 | [7 empty] | 0.015 - 0.025
1810 | 889 | С390К | С390К | изготовления проката, предназначенного для строительных стальных конструкций со сварными и другими соединениями |  | 0.2 - 0.4 |  | до 0.18 | до 0.3 | до 0.17 | до 0.3 | 1.2 - 1.6 |  |  |  | 15Г2АФДпс |  |  | 0.08 - 0.15 | Сталь для строительных конструкций | Сталь для строительных конструкций | [8 empty] | до 0.035 |  |  | до 0.04 | [7 empty] | 0.015 - 0.025
1811 | 888 | С390 | С390 | изготовления проката, предназначенного для строительных стальных конструкций со сварными и другими соединениями |  | до 0.3 |  | до 0.18 | до 0.3 | до 0.6 | до 0.4 | 1.2 - 1.6 |  |  |  | 14Г2АФ |  |  | 0.07 - 0.12 | Сталь для строительных конструкций | Сталь для строительных конструкций | [8 empty] | до 0.035 |  |  | до 0.04 | [7 empty] | 0.015 - 0.025
1812 | 1798 | С390Т | С390Т | изготовления проката, предназначенного для строительных стальных конструкций со сварными и другими соединениями |  | до 0.3 |  | до 0.15 | до 0.3 | до 0.8 | до 0.3 | 1.3 - 1.7 | [7 empty] | Сталь для строительных конструкций | Сталь для строительных конструкций | [8 empty] | до 0.035 |  |  | до 0.04
1813 | 890 | С440 | С440 | изготовления проката, предназначенного для строительных стальных конструкций со сварными и другими соединениями |  | до 0.3 |  | до 0.2 | до 0.3 | до 0.6 | до 0.4 | 1.3 - 1.7 |  |  |  | 16Г2АФ |  |  | 0.08 - 0.14 | Сталь для строительных конструкций | Сталь для строительных конструкций | [8 empty] | до 0.035 |  |  | до 0.04 | [7 empty] | 0.015 - 0.025
1814 | 896 | С440Д | С440Д | изготовления проката, предназначенного для строительных стальных конструкций со сварными и другими соединениями |  | 0.15 - 0.3 |  | до 0.2 | до 0.3 | до 0.6 | до 0.4 | 1.3 - 1.7 |  |  |  | 16Г2АФД |  |  | 0.08 - 0.14 | Сталь для строительных конструкций | Сталь для строительных конструкций | [8 empty] | до 0.035 |  |  | до 0.04 | [7 empty] | 0.015 - 0.025
1815 | 891 | С590 | С590 | изготовления проката, предназначенного для строительных стальных конструкций со сварными и другими соединениями |  | до 0.3 |  | до 0.15 | до 0.3 | 0.4 - 0.7 | до 0.3 | 1.3 - 1.7 |  |  |  | 12Г2СМФ | 0.15 - 0.25 |  | 0.07 - 0.15 | Сталь для строительных конструкций | Сталь для строительных конструкций | [8 empty] | до 0.035 |  |  | до 0.035 | [7 empty] | до 0.012
1816 | 892 | С590К | С590К | изготовления проката, предназначенного для строительных стальных конструкций со сварными и другими соединениями |  | до 0.3 | 0.05 - 0.1 | до 0.14 | 1.4 - 1.75 | 0.2 - 0.5 | 0.2 - 0.5 | 0.9 - 1.4 |  |  |  | 12ГН2МФАЮ | 0.15 - 0.25 |  | 0.05 - 0.1 | Сталь для строительных конструкций | Сталь для строительных конструкций | [8 empty] | до 0.035 |  |  | до 0.035 | [7 empty] | 0.02 - 0.03
1817 | 1799 | С590КШ | С590КШ | изготовления проката, предназначенного для строительных стальных конструкций со сварными и другими соединениями |  | до 0.3 | 0.05 - 0.1 | до 0.14 | 1.4 - 1.75 | 0.2 - 0.5 | 0.2 - 0.5 | 0.9 - 1.4 |  |  |  |  | 0.15 - 0.25 |  | 0.05 - 0.1 | Сталь для строительных конструкций | Сталь для строительных конструкций | [8 empty] | до 0.02 |  |  | до 0.01 | [7 empty] | 0.02 - 0.03
1818 | 443 | Л1 | Л1 | для дальнейшей переплавки в чугунолитейных цехах при производстве отливок | [5 empty] | 3.2 - 3.6 |  | до 1.5 | [7 empty] | Чугун литейный | Чугун литейный | [8 empty] | до 1.2 |  |  | до 0.04
1819 | 444 | Л2 | Л2 | для дальнейшей переплавки в чугунолитейных цехах при производстве отливок | [5 empty] | 2.8 - 3.2 |  | до 1.5 | [7 empty] | Чугун литейный | Чугун литейный | [8 empty] | до 1.2 |  |  | до 0.04
1820 | 445 | Л3 | Л3 | для дальнейшей переплавки в чугунолитейных цехах при производстве отливок | [5 empty] | 2.4 - 2.8 |  | до 1.5 | [7 empty] | Чугун литейный | Чугун литейный | [8 empty] | до 1.2 |  |  | до 0.04
1821 | 446 | Л4 | Л4 | для дальнейшей переплавки в чугунолитейных цехах при производстве отливок | [5 empty] | 2 - 2.4 |  | до 1.5 | [7 empty] | Чугун литейный | Чугун литейный | [8 empty] | до 1.2 |  |  | до 0.05
1822 | 448 | Л6 | Л6 | для дальнейшей переплавки в чугунолитейных цехах при производстве отливок | [5 empty] | 1.2 - 1.6 |  | до 1.5 | [7 empty] | Чугун литейный | Чугун литейный | [8 empty] | до 1.2 |  |  | до 0.05
1823 | 447 | Л5 | Л5 | для дальнейшей переплавки в чугунолитейных цехах при производстве отливок | [5 empty] | 1.6 - 2 |  | до 1.5 | [7 empty] | Чугун литейный | Чугун литейный | [8 empty] | до 1.2 |  |  | до 0.05
1824 | 450 | ЛР2 | ЛР2 | Для дальнейшей переплавки в чугунолитейных цехах при производстве отливок | Чугун литейный рафинированный магнием |  | до 0.005 |  |  | 2.8 - 3.2 | до 0.04 | до 1 |  | до 0.06 |  |  |  | до 0.019 | до 0.05 | Чугун литейный | Чугун литейный | до 0.005 | [7 empty] | до 0.12 |  |  | до 0.01
1825 | 449 | ЛР1 | ЛР1 | Для дальнейшей переплавки в чугунолитейных цехах при производстве отливок | Чугун литейный рафинированный магнием |  | до 0.005 |  |  | 3.2 - 3.6 | до 0.04 | до 1 |  | до 0.06 |  |  |  | до 0.019 | до 0.05 | Чугун литейный | Чугун литейный | до 0.005 | [7 empty] | до 0.12 |  |  | до 0.01
1826 | 451 | ЛР3 | ЛР3 | Для дальнейшей переплавки в чугунолитейных цехах при производстве отливок | Чугун литейный рафинированный магнием |  | до 0.005 |  |  | 2.4 - 2.8 | до 0.04 | до 1 |  | до 0.05 |  |  |  | до 0.019 | до 0.05 | Чугун литейный | Чугун литейный | до 0.005 | [7 empty] | до 0.12 |  |  | до 0.01
1827 | 452 | ЛР4 | ЛР4 | Для дальнейшей переплавки в чугунолитейных цехах при производстве отливок | Чугун литейный рафинированный магнием |  | до 0.005 |  |  | 2 - 2.4 | до 0.04 | до 1 |  | до 0.05 |  |  |  | до 0.019 | до 0.05 | Чугун литейный | Чугун литейный | до 0.005 | [7 empty] | до 0.12 |  |  | до 0.01
1828 | 454 | ЛР6 | ЛР6 | Для дальнейшей переплавки в чугунолитейных цехах при производстве отливок | Чугун литейный рафинированный магнием |  | до 0.005 |  |  | 1.2 - 1.6 | до 0.04 | до 1 |  | до 0.05 |  |  |  | до 0.019 | до 0.05 | Чугун литейный | Чугун литейный | до 0.005 | [7 empty] | до 0.12 |  |  | до 0.01
1829 | 453 | ЛР5 | ЛР5 | Для дальнейшей переплавки в чугунолитейных цехах при производстве отливок | Чугун литейный рафинированный магнием |  | до 0.005 |  |  | 1.6 - 2 | до 0.04 | до 1 |  | до 0.05 |  |  |  | до 0.019 | до 0.05 | Чугун литейный | Чугун литейный | до 0.005 | [7 empty] | до 0.12 |  |  | до 0.01
1830 | 433 | П1 | П1 | передельный чугун для сталеплавильного производства предназначен для дальнейшего передела в сталь или переплавки в чугунолитейных цехах при производстве отливок | [5 empty] | 0.5 - 0.9 |  | до 1.5 | [7 empty] | Чугун передельный | Чугун передельный | [8 empty] | до 0.3 |  |  | до 0.05
1831 | 455 | ЛР7 | ЛР7 | Для дальнейшей переплавки в чугунолитейных цехах при производстве отливок | Чугун литейный рафинированный магнием |  | до 0.005 |  |  | 0.8 - 1.2 | до 0.04 | до 1 |  | до 0.05 |  |  |  | до 0.019 | до 0.05 | Чугун литейный | Чугун литейный | до 0.005 | [7 empty] | до 0.12 |  |  | до 0.01
1832 | 440 | ПВК1 | ПВК1 | передельный высококачественный чугун предназначен для дальнейшего передела в сталь или переплавки в чугунолитейных цехах при производстве отливок | [5 empty] | 0.9 - 1.2 |  | до 1.5 | [7 empty] | Чугун передельный | Чугун передельный | [8 empty] | до 0.05 |  |  | до 0.025
1833 | 434 | П2 | П2 | передельный чугун для сталеплавильного производства предназначен для дальнейшего передела в сталь или переплавки в чугунолитейных цехах при производстве отливок | [5 empty] | до 0.5 |  | до 1.5 | [7 empty] | Чугун передельный | Чугун передельный | [8 empty] | до 0.3 |  |  | до 0.05
1834 | 442 | ПВК3 | ПВК3 | передельный высококачественный чугун предназначен для дальнейшего передела в сталь или переплавки в чугунолитейных цехах при производстве отливок | [5 empty] | до 0.5 |  | до 1.5 | [7 empty] | Чугун передельный | Чугун передельный | [8 empty] | до 0.05 |  |  | до 0.025
1835 | 441 | ПВК2 | ПВК2 | передельный высококачественный чугун предназначен для дальнейшего передела в сталь или переплавки в чугунолитейных цехах при производстве отливок | [5 empty] | 0.5 - 0.9 |  | до 1.5 | [7 empty] | Чугун передельный | Чугун передельный | [8 empty] | до 0.05 |  |  | до 0.025
1836 | 435 | ПЛ1 | ПЛ1 | передельный чугун для литейного производства предназначен для дальнейшего передела в сталь или переплавки в чугунолитейных цехах при производстве отливок | [5 empty] | 0.9 - 1.2 |  | до 1.5 | [7 empty] | Чугун передельный | Чугун передельный | [8 empty] | до 0.3 |  |  | до 0.05
1837 | 436 | ПЛ2 | ПЛ2 | передельный чугун для литейного производства предназначен для дальнейшего передела в сталь или переплавки в чугунолитейных цехах при производстве отливок | [5 empty] | 0.5 - 0.9 |  | до 1.5 | [7 empty] | Чугун передельный | Чугун передельный | [8 empty] | до 0.3 |  |  | до 0.05
1838 | 438 | ПФ2 | ПФ2 | передельный фосфористый чугун предназначен для дальнейшего передела в сталь или переплавки в чугунолитейных цехах при производстве отливок | [5 empty] | 0.5 - 0.9 |  | до 2 | [7 empty] | Чугун передельный | Чугун передельный | [8 empty] | 0.3 - 2 |  |  | до 0.07 | [8 empty] | до 0.2
1839 | 437 | ПФ1 | ПФ1 | передельный фосфористый чугун предназначен для дальнейшего передела в сталь или переплавки в чугунолитейных цехах при производстве отливок | [5 empty] | 0.9 - 1.2 |  | до 2 | [7 empty] | Чугун передельный | Чугун передельный | [8 empty] | 0.3 - 2 |  |  | до 0.07 | [8 empty] | до 0.2
1840 | 456 | СЧ10 | СЧ10 | для изготовления отливок |  |  |  | 3.5 - 3.7 |  | 2.2 - 2.6 |  | 0.5 - 0.8 | [7 empty] | Чугун серый | Чугун серый | [8 empty] | до 0.3 |  |  | до 0.15
1841 | 439 | ПФ3 | ПФ3 | передельный фосфористый чугун предназначен для дальнейшего передела в сталь или переплавки в чугунолитейных цехах при производстве отливок. | [5 empty] | до 0.5 |  | до 2 | [7 empty] | Чугун передельный | Чугун передельный | [8 empty] | 0.3 - 2 |  |  | до 0.07 | [8 empty] | до 0.2
1842 | 458 | СЧ20 | СЧ20 | для изготовления отливок |  |  |  | 3.3 - 3.5 |  | 1.4 - 2.4 |  | 0.7 - 1 | [7 empty] | Чугун серый | Чугун серый | [8 empty] | до 0.2 |  |  | до 0.15
1843 | 457 | СЧ15 | СЧ15 | для изготовления отливок |  |  |  | 3.5 - 3.7 |  | 2 - 2.4 |  | 0.5 - 0.8 | [7 empty] | Чугун серый | Чугун серый | [8 empty] | до 0.2 |  |  | до 0.15
1844 | 459 | СЧ25 | СЧ25 | для изготовления отливок |  |  |  | 3.2 - 3.4 |  | 1.4 - 2.2 |  | 0.7 - 1 | [7 empty] | Чугун серый | Чугун серый | [8 empty] | до 0.2 |  |  | до 0.15
1845 | 460 | СЧ30 | СЧ30 | для изготовления отливок |  |  |  | 3 - 3.2 |  | 1.3 - 1.9 |  | 0.7 - 1 | [7 empty] | Чугун серый | Чугун серый | [8 empty] | до 0.2 |  |  | до 0.12
1846 | 461 | СЧ35 | СЧ35 | для изготовления отливок |  |  |  | 2.9 - 3 |  | 1.2 - 1.5 |  | 0.7 - 1.1 | [7 empty] | Чугун серый | Чугун серый | [8 empty] | до 0.2 |  |  | до 0.12
1847 | 422 | КЧ30-6 | КЧ30-6 | детали, работающие при низких статических и динамических нагрузках; сантехническое и строительное оборудование | Чугун ферритного класса, способ выплавки - вагранка |  |  | 2.6 - 2.9 |  | 1 - 1.6 | до 0.08 | 0.4 - 0.6 | [7 empty] | Чугун ковкий | Чугун ковкий |  |  | C+Si = 3.7 - 4.2 | [5 empty] | до 0.18 |  |  | до 0.2
1848 | 423 | КЧ33-8 | КЧ33-8 | детали, работающие при средних статических и динамических нагрузках | Чугун ферритного класса, способ выплавки - вагранка |  |  | 2.5 - 2.9 |  | 1 - 1.6 | до 0.08 | 0.4 - 0.6 | [7 empty] | Чугун ковкий | Чугун ковкий |  |  | C+Si = 3.7 - 4.2 | [5 empty] | до 0.18 |  |  | до 0.2
1849 | 424 | КЧ35-10 | КЧ35-10 | детали, работающие при высоких статических и динамических нагрузках | Чугун ферритного класса, способ выплавки вагранка - электропечь |  |  | 2.5 - 2.8 |  | 1.1 - 1.3 | до 0.06 | 0.3 - 0.6 | [7 empty] | Чугун ковкий | Чугун ковкий |  |  | C+Si = 3.6 - 4 | [5 empty] | до 0.12 |  |  | до 0.2
1850 | 425 | КЧ37-12 | КЧ37-12 | детали, работающие при высоких статических и динамических нагрузках | Чугун ферритного класса, способ выплавки электропечь - электропечь |  |  | 2.4 - 2.7 |  | 1.2 - 1.4 | до 0.06 | 0.2 - 0.4 | [7 empty] | Чугун ковкий | Чугун ковкий |  |  | C+Si = 3.6 - 4 | [5 empty] | до 0.12 |  |  | до 0.06
1851 | 1505 | КЧ50-5 | КЧ50-5 | для изготовления деталей машин, требующих высокой прочности и пластичности | Чугун перлитного класса, способ выплавки вагранка - электропечь |  |  | 2.5 - 2.8 |  | 1.1 - 1.3 | до 0.08 | 0.3 - 1 | [7 empty] | Чугун ковкий | Чугун ковкий |  |  | C+Si = 3.6 - 3.9 | [5 empty] | до 0.1 |  |  | до 0.2
1852 | 499 | КЧ45-7 | КЧ45-7 | детали, работающие при высоких статических и динамических нагрузках | Чугун перлитного класса, способ выплавки вагранка - электропечь |  |  | 2.5 - 2.8 |  | 1.1 - 1.3 | до 0.08 | 0.3 - 1 | [7 empty] | Чугун ковкий | Чугун ковкий |  |  | C+Si = 3.6 - 3.9 | [5 empty] | до 0.1 |  |  | до 0.2
1853 | 1507 | КЧ60-3 | КЧ60-3 | для изготовления деталей машин, требующих высокой прочности и пластичности | Чугун перлитного класса, способ выплавки вагранка - электропечь |  |  | 2.5 - 2.8 |  | 1.1 - 1.3 | до 0.08 | 0.3 - 1 | [7 empty] | Чугун ковкий | Чугун ковкий |  |  | C+Si = 3.6 - 3.9 | [5 empty] | до 0.1 |  |  | до 0.2
1854 | 1506 | КЧ55-4 | КЧ55-4 | для изготовления деталей машин, требующих высокой прочности и пластичности | Чугун перлитного класса, способ выплавки вагранка - электропечь |  |  | 2.5 - 2.8 |  | 1.1 - 1.3 | до 0.08 | 0.3 - 1 | [7 empty] | Чугун ковкий | Чугун ковкий |  |  | C+Si = 3.6 - 3.9 | [5 empty] | до 0.1 |  |  | до 0.2
1855 | 500 | КЧ65-3 | КЧ65-3 | детали, работающие при высоких статических и динамических нагрузках | Чугун перлитного класса, способ выплавки электропечь - электропечь |  |  | 2.4 - 2.7 |  | 1.2 - 1.4 | до 0.08 | 0.3 - 1 | [7 empty] | Чугун ковкий | Чугун ковкий |  |  | C+Si = 3.6 - 3.9 | [5 empty] | до 0.1 |  |  | до 0.06
1856 | 1508 | КЧ70-2 | КЧ70-2 | для изготовления деталей машин, требующих высокой прочности и пластичности | Чугун перлитного класса, способ выплавки электропечь - электропечь |  |  | 2.4 - 2.7 |  | 1.2 - 1.4 | до 0.08 | 0.3 - 1 | [7 empty] | Чугун ковкий | Чугун ковкий |  |  | C+Si = 3.6 - 3.9 | [5 empty] | до 0.1 |  |  | до 0.06
1857 | 492 | ЧН2Х | ЧН2Х | для деталей с высокими механическими свойствами, сопротивлением износу и коррозии в слабощелочных, газовых средах (продукты сгорания топлива, технический кислород), водных растворах и расплавах каустика. | Чугун никелевый низколегированный износостойкий |  |  | 3 - 3.6 | 1.5 - 2 | 1.2 - 2 | 0.4 - 0.6 | 0.6 - 1 | [7 empty] | Чугун низколегированный | Чугун низколегированный | [8 empty] | до 0.25 |  |  | до 0.12
1858 | 1509 | КЧ80-1.5 | КЧ80-1.5 | для изготовления деталей машин, требующих высокой прочности и пластичности | Чугун перлитного класса, способ выплавки электропечь - электропечь |  |  | 2.4 - 2.7 |  | 1.2 - 1.4 | до 0.08 | 0.3 - 1 | [7 empty] | Чугун ковкий | Чугун ковкий |  |  | C+Si = 3.6 - 3.9 | [5 empty] | до 0.1 |  |  | до 0.06
1859 | 493 | ЧН3ХМДШ | ЧН3ХМДШ | для деталей с высокими механическими свойствами, сопротивлением износу и коррозии в слабощелочных, газовых средах (продукты сгорания топлива, технический кислород), водных растворах и расплавах каустика. | Чугун никелевый низколегированный износостойкий, повышенной прочности | 0.7 - 1.5 |  | 3 - 3.6 | 2.5 - 4.5 | 2 - 2.8 | 0.2 - 0.5 | до 0.8 |  |  |  |  | 0.4 - 1 |  |  | Чугун низколегированный | Чугун низколегированный | [8 empty] | до 0.08 |  |  | до 0.03
1860 | 491 | ЧНМШ | ЧНМШ | для деталей с повышенными механическими свойствами и термостойкостью при температуре до 500 град.С | Чугун никелевый низколегированный, коррозионностойкий в газовых средах двигателей внутреннего сгорания |  |  | 2.8 - 3.8 | 0.8 - 1.5 | 1.7 - 3.2 | до 0.1 | 0.8 - 1.2 |  |  |  |  | 0.3 - 0.7 |  |  | Чугун низколегированный | Чугун низколегированный | [8 empty] | до 0.1 |  |  | до 0.03
1861 | 490 | ЧНХМД | ЧНХМД | для деталей с высокими механическими свойствами, сопротивлением износу и коррозии в слабощелочных, газовых средах (продукты сгорания топлива, технический кислород) и водных растворах. | Чугун никелевый низколегированный, коррозионностойкий в газовых средах двигателей внутреннего сгорания | 0.2 - 0.5 |  | 2.8 - 3.2 | 0.7 - 1.6 | 1.6 - 2 | 0.2 - 0.7 | 0.8 - 1.2 |  |  |  |  | 0.2 - 0.7 |  |  | Чугун низколегированный | Чугун низколегированный | [8 empty] | до 0.15 |  |  | до 0.12
1862 | 822 | ЧНХМДШ | ЧНХМДШ | Для деталей с высокими механическими свойствами, сопротивлением износу и коррозии в слабощелочных, газовых средах и водных растворах | Чугун никелевый низколегированный, повышенной прочности, коррозионностойкий в газовых средах | 0.5 - 0.8 |  | 3 - 3.6 | 0.6 - 1 | 2 - 2.8 | 0.2 - 0.4 | до 0.6 |  |  |  |  | 0.2 - 0.6 |  |  | Чугун низколегированный | Чугун низколегированный | [8 empty] | до 0.08 |  |  | до 0.03
1863 | 426 | ЧНХТ | ЧНХТ | для деталей с высокими механическими свойствами, сопротивлением износу и коррозии в слабощелочных, газовых средах (продукты сгорания топлива, технический кислород) и водных растворах. | Чугун никелевый низколегированный, коррозионностойкий в газовых средах двигателей внутреннего сгорания |  |  | 2.7 - 3.4 | 0.3 - 0.7 | 1.4 - 2 | 0.2 - 0.6 | 0.8 - 1.6 |  | 0.05 - 0.12 | [5 empty] | Чугун низколегированный | Чугун низколегированный | [8 empty] | 0.3 - 0.6 |  |  | до 0.15
1864 | 475 | ЧС5 | ЧС5 | для деталей с жаростойкостью в топочных газах и воздушной среде до 700 град.С | Чугун кремнистый низколегированный жаростойкий |  |  | 2.5 - 3.2 |  | 4.5 - 6 | 0.5 - 1 | до 0.8 | [7 empty] | Чугун низколегированный | Чугун низколегированный | [8 empty] | до 0.3 |  |  | до 0.12
1865 | 476 | ЧС5Ш | ЧС5Ш | для деталей с жаростойкостью в топочных газах и воздушной среде до 800 град.С | Чугун кремнистый низколегированный жаростойкий |  | 0.1 - 0.3 | 2.7 - 3.3 |  | 4.5 - 5.5 | до 0.2 | до 0.8 | [7 empty] | Чугун низколегированный | Чугун низколегированный | [8 empty] | до 0.1 |  |  | до 0.03
1866 | 462 | ЧХ1 | ЧХ1 | для деталей с повышенной коррозионной стойкостью в газовой, воздушной, щелочной средах в условиях трения и износа; жаростойкий в воздушной среде до 500 град.С | Чугун хромистый низколегированный жаростойкий |  |  | 3 - 3.8 |  | 1.5 - 2.5 | 0.4 - 1 | до 1 | [7 empty] | Чугун низколегированный | Чугун низколегированный | [8 empty] | до 0.3 |  |  | до 0.12
1867 | 463 | ЧХ2 | ЧХ2 | для деталей с повышенной коррозионной стойкостью в газовой, воздушной, щелочной средах в условиях трения и износа; жаростойкий в воздушной среде до 600 град.С | Чугун хромистый низколегированный жаростойкий |  |  | 3 - 3.8 |  | 2 - 3 | 1.01 - 2 | до 1 | [7 empty] | Чугун низколегированный | Чугун низколегированный | [8 empty] | до 0.3 |  |  | до 0.12
1868 | 464 | ЧХ3 | ЧХ3 | для деталей с повышенной коррозионной стойкостью в газовой, воздушной, щелочной средах в условиях трения и износа; жаростойкий в воздушной среде до 700 град.С | Чугун хромистый низколегированный жаростойкий, износостойкий |  |  | 3 - 3.8 |  | 2.8 - 3.8 | 2.01 - 3 | до 1 | [7 empty] | Чугун низколегированный | Чугун низколегированный | [8 empty] | до 0.3 |  |  | до 0.12
1869 | 465 | ЧХ3Т | ЧХ3Т | для деталей с повышенной стойкостью против абразивного износа и истирания в пульпо- и пылепроводах, насосах. | Чугун хромистый низколегированный износостойкий | 0.5 - 0.8 |  | 2.6 - 3.6 |  | 0.7 - 1.5 | 2.01 - 3 | до 1 |  | 0.7 - 1 | [5 empty] | Чугун низколегированный | Чугун низколегированный | [8 empty] | до 0.3 |  |  | до 0.12
1870 | 482 | ЧЮХШ | ЧЮХШ | для деталей с жаростойкостью в воздушной среде до 700 град.С, стойких против истирания. | Чугун алюминиевый низколегированный жаростойкий |  | 0.6 - 1.5 | 3 - 3.8 |  | 2 - 3 | 0.4 - 1 | до 0.5 | [7 empty] | Чугун низколегированный | Чугун низколегированный | [8 empty] | до 0.1 |  |  | до 0.03
1871 | 487 | ЧГ6С3Ш | ЧГ6С3Ш | для деталей с повышенной стойкостью против абразивного износа и истирания в пульпо- и пылепроводах, мельницах и т.д. | Чугун марганцевый высоколегированный износостойкий |  | 0.5 - 1.5 | 2.2 - 3 |  | 2 - 3.5 | до 0.15 | 4 - 7 |  |  |  |  | 0.5 - 1 |  |  | Чугун высоколегированный | Чугун высоколегированный | [8 empty] | до 0.06 |  |  | до 0.03
1872 | 488 | ЧГ7Х4 | ЧГ7Х4 | для деталей с повышенной стойкостью против абразивного износа и истирания в пульпо- и пылепроводах, мельницах и т.д. | Чугун марганцевый высоколегированный износостойкий |  |  | 3 - 3.8 |  | 1.4 - 2 | 3 - 5 | 6 - 8 | [7 empty] | Чугун высоколегированный | Чугун высоколегированный | [8 empty] | до 0.1 |  |  | до 0.05
1873 | 489 | ЧГ8Д3 | ЧГ8Д3 | для немагнитных износостойких деталей, эксплуатирующихся в условиях повышенных температур. | Чугун марганцевый высоколегированный износостойкий, маломагнитный | 2.5 - 3.5 | 0.5 - 1 | 3 - 3.8 | 0.8 - 1.5 | 2 - 2.5 |  | 7 - 9 | [7 empty] | Чугун высоколегированный | Чугун высоколегированный | [8 empty] | до 0.3 |  |  | до 0.1
1874 | 495 | ЧН11Г7Ш | ЧН11Г7Ш | для деталей с высокой коррозионной и эрозионной стойкостью в щелочах, слабых растворах кислот, серных кислотах любой концентрации до 50 град.С, в морской воде, в среде перегретых водяных паров; жаропрочный при температурах до 600 град.С | Чугун никелевый высоколегированный жаропрочный, маломагнитный |  |  | 2.3 - 3 | 10 - 12 | 1.8 - 2.5 | 1.5 - 2.5 | 5 - 8 | [7 empty] | Чугун высоколегированный | Чугун высоколегированный | [8 empty] | до 0.08 |  |  | до 0.03
1875 | 467 | ЧХ16 | ЧХ16 | для деталей с жаростойкостью в воздушной среде до 900 град.С, износостойких при нормальной и повышенной температурах, устойчивых против воздействия неорганических кислот большой концентрации | Чугун хромистый высоколегированный износостойкий, жаростойкий |  |  | 1.6 - 2.4 |  | 1.5 - 2.2 | 13 - 19 | до 1 | [7 empty] | Чугун высоколегированный | Чугун высоколегированный | [8 empty] | до 0.1 |  |  | до 0.05
1876 | 481 | ЧС17М3 | ЧС17М3 | для деталей с особо высокой коррозионной стойкостью в серной, азотной, соляной кислотах разной концентрации и температуры, водных растворах щелочей и солей при местном перепаде температур до 30 град в теле детали при отсутствии динамических, а также переменных и пульсирующих нагрузок. | Чугун кремнистый высоколегированный, коррозионностойкий в жидкой среде |  |  | 0.3 - 0.6 |  | 16 - 18 |  | до 1 |  |  |  |  | 2 - 3 |  |  | Чугун высоколегированный | Чугун высоколегированный | [8 empty] | до 0.3 |  |  | до 0.1
1877 | 480 | ЧС17 | ЧС17 | для деталей с высокой коррозионной стойкостью к воздействию концентрированных кислот, растворов щелочей, солей (кроме фтористоводородных и фтористых соединений) при температуре до 200 град.С; не допускает резко переменных, а также ударных нагрузок и перепада температур. | Чугун кремнистый высоколегированный, коррозионностойкий в жидкой среде |  |  | 0.3 - 0.5 |  | 16.1 - 18 |  | до 0.8 | [7 empty] | Чугун высоколегированный | Чугун высоколегированный | [8 empty] | до 0.1 |  |  | до 0.07
1878 | 431 | ЧН19Х3Ш | ЧН19Х3Ш | для деталей, работающих под нагрузкой при повышенных температурах (до 600 град.); для деталей с высокой коррозионной и эрозионной стойкостью в щелочах, слабых растворах кислот, серных кислотах любой концентрации до 50 град, в морской воде, в среде перегретых водяных паров. | Чугун никелевый высоколегированный жаропрочный, маломагнитный |  |  | 2.3 - 3 | 18 - 20 | 1.8 - 2.5 | 1.5 - 3 | 1 - 1.6 | [7 empty] | Чугун высоколегированный | Чугун высоколегированный | [8 empty] | до 0.1 |  |  | до 0.03
1879 | 477 | ЧС13 | ЧС13 | для деталей с высокой коррозионной стойкостью к воздействию концентрированных кислот, растворов щелочей, солей (кроме фтористоводородных и фтористых соединений) при температуре до 200 град.С; не допускает резко переменных, а также ударных нагрузок и перепада температур. | Чугун кремнистый высоколегированный, коррозионностойкий в жидкой среде |  |  | 0.6 - 1.4 |  | 12 - 14 |  | до 0.8 | [7 empty] | Чугун высоколегированный | Чугун высоколегированный | [8 empty] | до 0.1 |  |  | до 0.07
1880 | 479 | ЧС15М4 | ЧС15М4 | для деталей с особо высокой коррозионной стойкостью в серной, азотной, соляной кислотах разной концентрации и температуры, водных растворах щелочей и солей при местном перепаде температур до 30 град в теле детали при отсутствии динамических, а также переменных и пульсирующих нагрузок. | Чугун кремнистый высоколегированный, коррозионностойкий в жидкой среде |  |  | 0.5 - 0.9 |  | 14 - 16 |  | до 0.8 |  |  |  |  | 3 - 4 |  |  | Чугун высоколегированный | Чугун высоколегированный | [8 empty] | до 0.1 |  |  | до 0.1
1881 | 494 | ЧН4Х2 | ЧН4Х2 | для деталей с высокой стойкостью против абразивного износа и истирания. | Чугун никелевый износостойкий |  |  | 2.8 - 3.6 | 3.5 - 5 | до 1 | 0.8 - 2.5 | 0.8 - 1.3 | [7 empty] | Чугун высоколегированный | Чугун высоколегированный | [8 empty] | до 0.3 |  |  | до 0.15
1882 | 468 | ЧХ16М2 | ЧХ16М2 | для деталей с высокой стойкостью против ударно-абразивного износа и истирания в мельницах, дробеметных и дробеструйных камерах | Чугун хромистый высоколегированный износостойкий | 1 - 1.5 |  | 2.4 - 3.6 |  | 0.5 - 1.5 | 13 - 19 | 1.5 - 2.5 |  |  |  |  | 0.5 - 2 |  |  | Чугун высоколегированный | Чугун высоколегированный | [8 empty] | до 0.1 |  |  | до 0.05
1883 | 497 | ЧН15Д3Ш | ЧН15Д3Ш | для деталей с высокой коррозионной и эрозионной стойкостью в щелочах, слабых растворах кислот, серных кислотах любой концентрации до 50 град.С, в морской воде, в среде перегретых водяных паров. | Чугун никелевый высоколегированный жаропрочный, маломагнитный | 3 - 3.5 |  | 2.5 - 3 | 14 - 16 | 1.4 - 3 | 0.6 - 1 | 1.3 - 1.8 | [7 empty] | Чугун высоколегированный | Чугун высоколегированный | [8 empty] | до 0.08 |  |  | до 0.03
1884 | 498 | ЧН20Д2Ш | ЧН20Д2Ш | для деталей с высокими механическими свойствами при температуре до -100 град.С | Чугун никелевый высоколегированный жаропрочный, маломагнитный, хладостойкий | 1.5 - 2 | до 0.3 | 1.8 - 2.5 | 19 - 21 | 3 - 3.5 | 0.5 - 1 | 1.5 - 2 | [7 empty] | Чугун высоколегированный | Чугун высоколегированный | [8 empty] | до 0.03 |  |  | до 0.01
1885 | 470 | ЧХ22С | ЧХ22С | для деталей с повышенной коррозионной стойкостью в запыленных газовых средах при температуре до 1000 град.С, высокой кислотостойкостью и сопротивлением межкристаллитной коррозии | Чугун хромистый высоколегированный коррозионностойкий, жаростойкий |  |  | 0.6 - 1 |  | 3 - 4 | 19 - 25 | до 1 | [7 empty] | Чугун высоколегированный | Чугун высоколегированный | [8 empty] | до 0.1 |  |  | до 0.08
1886 | 496 | ЧН15Д7 | ЧН15Д7 | для деталей с высокой коррозионной и эрозионной стойкостью в щелочах, слабых растворах кислот, серных кислотах любой концентрации до 50 град.С, в морской воде, в среде перегретых водяных паров; | Чугун никелевый высоколегированный маломагнитный, износостойкий в двигателях | 5 - 8 |  | 2.2 - 3 | 14 - 16 | 2 - 2.7 | 1.5 - 3 | 0.5 - 1.6 | [7 empty] | Чугун высоколегированный | Чугун высоколегированный | [8 empty] | до 0.3 |  |  | до 0.1
1887 | 478 | ЧС15 | ЧС15 | для деталей с высокой коррозионной стойкостью к воздействию концентрированных кислот, растворов щелочей, солей (кроме фтористоводородных и фтористых соединений) при температуре до 200 град.С; не допускает резко переменных, а также ударных нагрузок и перепада температур. | Чугун кремнистый высоколегированный, коррозионностойкий в жидкой среде |  |  | 0.3 - 0.8 |  | 14.1 - 16 |  | до 0.8 | [7 empty] | Чугун высоколегированный | Чугун высоколегированный | [8 empty] | до 0.1 |  |  | до 0.07
1888 | 469 | ЧХ22 | ЧХ22 | для деталей с высокой стойкостью против абразивного износа и истирания в условиях размольного оборудования, грохотов и склизов, агломашин и песко- и дробеструйных камер при повышенных температурах. | Чугун хромистый высоколегированный износостойкий |  |  | 2.4 - 3.6 |  | 0.2 - 1 | 19 - 25 | 1.5 - 2.5 |  | 0.15 - 0.35 |  |  |  |  | 0.15 - 0.35 | Чугун высоколегированный | Чугун высоколегированный | [8 empty] | до 0.1 |  |  | до 0.08
1889 | 471 | ЧХ28 | ЧХ28 | для деталей с высокой коррозионной стойкостью в растворах кислот, щелочей и солей, в газах. содержащих серу или углекислый газ; с высоким сопротивлением абразивному износу; жаростойкий до 1100-1300 град.С | Чугун хромистый высоколегированный коррозионностойкий, жаростойкий |  |  | 0.5 - 1.6 |  | 0.5 - 1.5 | 25 - 30 | до 1 | [7 empty] | Чугун высоколегированный | Чугун высоколегированный | [8 empty] | до 0.1 |  |  | до 0.08
1890 | 473 | ЧХ28Д2 | ЧХ28Д2 | для деталей с высокой стойкостью против абразивного износа и истирания в условиях размольного оборудования, грохотов и склизов, агломашин и песко- и дробеструйных камер при повышенных температурах. | Чугун хромистый высоколегированный износостойкий, коррозионностойкий | 1.5 - 2.5 |  | 2.2 - 3 | 0.4 - 0.8 | 0.5 - 1.5 | 25 - 30 | 1.5 - 2.5 | [7 empty] | Чугун высоколегированный | Чугун высоколегированный | [8 empty] | до 0.1 |  |  | до 0.08
1891 | 472 | ЧХ28П | ЧХ28П | для деталей с высокой стойкостью после окислительного отжига в цинковых расплавах при температуре до 600 град.С | Чугун хромистый высоколегированный, стойкий в цинковом расплаве |  |  | 1.8 - 3 |  | 1.5 - 2.5 | 25 - 30 | до 1 | [7 empty] | Чугун высоколегированный | Чугун высоколегированный | [8 empty] | 0.8 - 1.5 |  |  | до 0.08
1892 | 474 | ЧХ32 | ЧХ32 | для деталей с высокой коррозионной стойкостью в растворах кислот, щелочей и солей, в газах. содержащих серу или углекислый газ; с высоким сопротивлением абразивному износу; жаростойкий до 1100-1300 град.С | Чугун хромистый высоколегированный износостойкий, жаростойкий |  |  | 1.6 - 3.2 |  | 1.5 - 2.5 | 30 - 34 | до 1 |  | 0.1 - 0.3 | [5 empty] | Чугун высоколегированный | Чугун высоколегированный | [8 empty] | до 0.1 |  |  | до 0.08
1893 | 466 | ЧХ9Н5 | ЧХ9Н5 | для деталей с высокой стойкостью против абразивного износа и истирания в мельницах, пескометах и дробеметах | Чугун хромистый высоколегированный износостойкий |  |  | 2.8 - 3.6 | 4 - 6 | 1.2 - 2 | 8 - 9.5 | 0.5 - 1.5 |  |  |  |  | до 0.4 |  |  | Чугун высоколегированный | Чугун высоколегированный | [8 empty] | до 0.06 |  |  | до 0.1
1894 | 485 | ЧЮ22Ш | ЧЮ22Ш | для деталей с жаростойкостью в воздушной среде до 1100 град.С; жаростойких в среде, содержащей серу, сернистый газ, окислы ванадия, пары воды; высокая прочность при нормальной и повышенной температурах. | Чугун алюминиевый высоколегированный жаростойкий, износостойкий при высокой температуре |  | 19 - 25 | 1.6 - 2.5 |  | 1 - 2 |  | до 0.8 | [7 empty] | Чугун высоколегированный | Чугун высоколегированный | [8 empty] | до 0.2 |  |  | до 0.03
1895 | 486 | ЧЮ30 | ЧЮ30 | для деталей с жаростойкостью в воздушной среде до 1100 град.С, стойких против износа. | Чугун алюминиевый высоколегированный жаростойкий, износостойкий при высокой температуре |  | 29 - 31 | 1 - 1.2 |  | до 0.5 |  | до 0.7 |  | 0.05 - 0.12 | [5 empty] | Чугун высоколегированный | Чугун высоколегированный | [8 empty] | до 0.04 |  |  | до 0.08
1896 | 483 | ЧЮ6С5 | ЧЮ6С5 | для деталей с жаростойкостью в воздушной среде до 800 град.С; коррозионностойких в среде, содержащей соединения серы; стойких к резким сменам температуры. | Чугун алюминиевый высоколегированный жаростойкий, износостойкий |  | 5.5 - 7 | 1.8 - 2.4 |  | 4.5 - 6 |  | до 0.8 | [7 empty] | Чугун высоколегированный | Чугун высоколегированный | [8 empty] | до 0.3 |  |  | до 0.12
1897 | 484 | ЧЮ7Х2 | ЧЮ7Х2 | для деталей с жаростойкостью в воздушной среде до 800 град.С, стойких против истирания. | Чугун алюминиевый высоколегированный жаростойкий, износостойкий |  | 5 - 9 | 2.5 - 3 |  | 1.5 - 3 | 1.5 - 3 | до 1 | [7 empty] | Чугун высоколегированный | Чугун высоколегированный | [8 empty] | до 0.3 |  |  | до 0.02
1898 | 1014 | АЧВ-1 | АЧВ-1 | для работы в узлах трения с повышенными окружными скоростями в паре с термически обработанным (закаленным или нормализованным) валом. | Чугун антифрикционный высокопрочный с шаровидным графитом | до 0.7 |  | 2.8 - 3.5 |  | 1.8 - 2.7 |  | 0.6 - 1.2 | [5 empty] | 0.03 - 0.08 |  | Чугун антифрикционный | Чугун антифрикционный | [8 empty] | до 0.2 |  |  | до 0.03
1899 | 1015 | АЧВ-2 | АЧВ-2 | для работы в узлах трения с повышенными окружными скоростями в паре с валом, не подвергающимся термической обработке. | Чугун антифрикционный высокопрочный с шаровидным графитом |  |  | 2.8 - 3.5 |  | 2.2 - 2.7 |  | 0.4 - 0.8 | [5 empty] | 0.03 - 0.08 |  | Чугун антифрикционный | Чугун антифрикционный | [8 empty] | до 0.2 |  |  | до 0.03
1900 | 1016 | АЧК-1 | АЧК-1 | для работы в паре с термически обработанным (закаленным или нормализованным) валом. | Чугун антифрикционный ковкий с компактным графитом | 1 - 1.5 |  | 2.3 - 3 |  | 0.5 - 1 |  | 0.6 - 1.2 | [7 empty] | Чугун антифрикционный | Чугун антифрикционный | [8 empty] | до 0.2 |  |  | до 0.12
1901 | 1017 | АЧК-2 | АЧК-2 | для работы в паре валом, не подвергающимся термической обработке. | Чугун антифрикционный ковкий с компактным графитом |  |  | 2.6 - 3 |  | 0.8 - 1.3 |  | 0.2 - 0.6 | [7 empty] | Чугун антифрикционный | Чугун антифрикционный | [8 empty] | до 0.25 |  |  | до 0.12
1902 | 1008 | АЧС-1 | АЧС-1 | для работы в паре с термически обработанным (закаленным или нормализованным) валом | Чугун антифрикционный серый с пластинчатым графитом | 0.8 - 1.6 |  | 3.2 - 3.6 |  | 1.3 - 2 | 0.2 - 0.5 | 0.6 - 1.2 | [7 empty] | Чугун антифрикционный | Чугун антифрикционный | [8 empty] | 0.15 - 0.4 |  |  | до 0.12
1903 | 1009 | АЧС-2 | АЧС-2 | для работы в паре с термически обработанным (закаленным или нормализованным) валом | Чугун антифрикционный серый с пластинчатым графитом | 0.2 - 0.5 |  | 3 - 3.8 | 0.2 - 0.5 | 1.4 - 2.2 | 0.2 - 0.5 | 0.3 - 1 |  | 0.03 - 0.1 | [5 empty] | Чугун антифрикционный | Чугун антифрикционный | [8 empty] | 0.15 - 0.4 |  |  | до 0.12
1904 | 1010 | АЧС-3 | АЧС-3 | для работы в паре с сырым (в состоянии поставки) или термически обработанным (закаленным или нормализованным) валом. | Чугун антифрикционный серый с пластинчатым графитом | 0.2 - 0.5 |  | 3.2 - 3.8 | до 0.3 | 1.7 - 2.6 | до 0.3 | 0.3 - 0.7 |  | 0.03 - 0.1 | [5 empty] | Чугун антифрикционный | Чугун антифрикционный | [8 empty] | 0.15 - 0.4 |  |  | до 0.12
1905 | 1013 | АЧС-4 | АЧС-4 | для работы в паре с термически обработанным (закаленным или нормализованным) валом | Чугун антифрикционный серый с пластинчатым графитом |  |  | 3 - 3.5 |  | 1.4 - 2.2 |  | 0.4 - 0.8 | [7 empty] | Чугун антифрикционный | Чугун антифрикционный | [8 empty] | до 0.3 |  | 0.04 - 0.4 | 0.12 - 0.2
1906 | 1011 | АЧС-5 | АЧС-5 | для работы в особо нагруженных узлах трения в паре с термически обработанным (закаленным или нормализованным) валом | Чугун антифрикционный серый с пластинчатым графитом |  | 0.4 - 0.8 | 3.5 - 4.3 |  | 2.5 - 3.5 |  | 7.5 - 12.5 | [7 empty] | Чугун антифрикционный | Чугун антифрикционный | [8 empty] | до 0.2 |  |  | до 0.05
1907 | 1012 | АЧС-6 | АЧС-6 | для работы в узлах трения с температурой до 300 град. в паре с валом, не подвергающимся термической обработке. | Чугун антифрикционный серый с пластинчатым графитом |  |  | 2.2 - 2.8 |  | 3 - 4 |  | 0.2 - 0.6 | [7 empty] | Чугун антифрикционный | Чугун антифрикционный | 0.5 - 1 | [7 empty] | 0.5 - 1 |  |  | до 0.12
1908 | 869 | L-Ni35 | L-Ni35 | Для деталей, обладающих способностью сохранять размеры (например, в станках); для научных приборов; для стеклянных форм | Обладает стойкостью тепловому напряжению и низкой степенью термического расширения. | до 0.5 |  | до 2.4 | 34 - 36 | 1 - 2 | до 0.2 | 0.5 - 1.5 | [7 empty] | Чугун высоконикелевый | Чугун высоконикелевый
1909 | 864 | L-NiCr20-2 | L-NiCr20-2 | Для насосов для перекачки щелочи,для сосудов, в которых хранятся едкие щелочи; деталей оборудования мыловаренной и пищевой промышленности, отраслей промышленности по производству искусственного шелка и пластмасс; пригоден в тех случаях, когда требуются материалы, не содержащие медь. | Обладает хорошим сопротивлением коррозии, особенно в щелочных средах; хорошей теплостойкостью, хорошими несущими свойствами; высоким коэффициентом термического расширения | до 0.5 |  | до 3 | 18 - 22 | 1 - 2.8 | 1 - 2.5 | 0.5 - 1.5 | [7 empty] | Чугун высоконикелевый | Чугун высоконикелевый
1910 | 865 | L-NiCr20-3 | L-NiCr20-3 | для изготовления деталей насосов, перекачивающих щелочь; для сосудов, в которых хранятся едкие щелочи, работающих в условиях высоких температур: | Обладает хорошим сопротивлением коррозии, особенно в щелочных средах, повышенной теплостойкостью, высоким тепловым расширением | до 0.5 |  | до 3 | 18 - 22 | 1 - 2.8 | 2.5 - 3.5 | 0.5 - 1.5 | [7 empty] | Чугун высоконикелевый | Чугун высоконикелевый
1911 | 867 | L-NiCr30-3 | L-NiCr30-3 | Для изготовления деталей насосов, сосудов под давлением, клапанов, деталей фильтрующих устройств, выхлопных трубопроводов и корпусов турбозагрузочных устройств. | Обладает стойкостью к нагреванию и термическому удару до температуры 800°С, хорошим сопротивлением к коррозии при высоких температурах, высоким сопротивлением эррозии в условиях мокрого пара и соляной суспензии, средней степенью термического расширения. | до 0.5 |  | до 2.5 | 28 - 32 | 1 - 2 | 2.5 - 3.5 | 0.5 - 1.5 | [7 empty] | Чугун высоконикелевый | Чугун высоконикелевый
1912 | 862 | L-NiCuCr15-6-2 | L-NiCuCr15-6-2 | насосы, клапаны, составляющие печи, втулки для кольцевых даржателей поршня и т.д.; | Высоконикелевый чугун. Обладает хорошим сопротивлением коррозии, в особенности в щелочных средах, в разбавленных растворах кислот, в морской воде и в солевых растворах. Обладает хорошей теплостойкостью, хорошими несущими свойствами, высоким тепловым расширением, не обладает магнитными свойствами при низких содержаниях хрома | 5.5 - 7.5 |  | до 3 | 13.5 - 17.5 | 1 - 2.8 | 1 - 2.5 | 0.5 - 1.5 | [7 empty] | Чугун высоконикелевый | Чугун высоконикелевый
1913 | 863 | L-NiCuCr15-6-3 | L-NiCuCr15-6-3 | насосы, клапаны, составляющие печи, втулки для кольцевых даржателей поршня и т.д.; | Высоконикелевый чугун. Обладает хорошим сопротивлением коррозии, в особенности в щелочных средах, в разбавленных растворах кислот, в морской воде и в солевых растворах. Обладает хорошей теплостойкостью, хорошими несущими свойствами, высоким тепловым расширением, не обладает магнитными свойствами при низких содержаниях хрома | 5.5 - 7.5 |  | до 3 | 13.5 - 17.5 | 1 - 2.8 | 2.5 - 3.5 | 0.5 - 1.5 | [7 empty] | Чугун высоконикелевый | Чугун высоконикелевый
1914 | 861 | L-NiMn13-7 | L-NiMn13-7 | кожухи распределительных устройств, фланцы изоляторов, зажимы и трубы; | Не обладает магнитными свойствами | до 0.5 |  | до 3 | 12 - 14 | 1.5 - 3 | до 0.2 | 6 - 7 | [7 empty] | Чугун высоконикелевый | Чугун высоконикелевый
1915 | 866 | L-NiSiCr20-5-3 | L-NiSiCr20-5-3 | Составные части насосов; отливки клапанов,применяемых в промышленных печах; | обладает хорошим сопротивлением коррозии, даже в условиях разбавленной серной кислоты; повышенной теплостойкостью | до 0.5 |  | до 2.5 | 18 - 22 | 4.5 - 5.5 | 1.5 - 4.5 | 0.5 - 1.5 | [7 empty] | Чугун высоконикелевый | Чугун высоконикелевый
1916 | 868 | L-NiSiCr30-5-5 | L-NiSiCr30-5-5 | Для составных частей насосов; для клапанов, применяемых в промышленных печах. | Хорошее сопротивление коррозии, эррозии и теплостойкость; средняя степень теплового расширения. | до 0.5 |  | до 2.5 | 29 - 32 | 5 - 6 | 4.5 - 5.5 | 0.5 - 1.5 | [7 empty] | Чугун высоконикелевый | Чугун высоконикелевый
1917 | 874 | S-Ni22 | S-Ni22 | Для деталей насосов, клапанов, компрессоров, втулок, корпусов турбонагнетателей, деталей выхлопных трубопроводов. | Высокий коэффициент теплового расширения; хорошие характеристики динамического воздействия вплоть до минус 100 °С. Магнитными свойствами не обладает. | до 0.5 |  | до 3 | 21 - 24 | 1 - 3 | до 0.5 | 1.5 - 2.5 | [7 empty] | Чугун высоконикелевый | Чугун высоконикелевый | [8 empty] | до 0.08
1918 | 879 | S-Ni35 | S-Ni35 | Для деталей, обладающих способностью сохранять размеры (например, в станках); для научных приборов; для стеклянных форм | Имеет небольшой коэффициент теплового расширения | до 0.5 |  | до 2.4 | 34 - 36 | 1.5 - 3 | до 0.2 | 0.5 - 1.5 | [7 empty] | Чугун высоконикелевый | Чугун высоконикелевый | [8 empty] | до 0.08
1919 | 871 | S-NiCr20-2 | S-NiCr20-2 | Для деталей насосов, клапанов, компрессоров, втулок, корпусов турбонагнетателей, выхлопных трубопроводов. | Обладает хорошим сопротивлением коррозии, особенно в щелочных средах; хорошей теплостойкостью, хорошими несущими свойствами; высоким коэффициентом термического расширения | до 0.5 |  | до 3 | 18 - 22 | 1.5 - 3 | 1 - 2.5 | 0.5 - 1.5 | [7 empty] | Чугун высоконикелевый | Чугун высоконикелевый | [8 empty] | до 0.08
1920 | 872 | S-NiCr20-3 | S-NiCr20-3 | Для деталей насосов, клапанов, компрессоров, втулок, корпусов турбонагнетателей, выхлопных трубопроводов. | Обладает хорошим сопротивлением коррозии, особенно в щелочных средах; хорошей теплостойкостью, хорошими несущими свойствами; высоким коэффициентом термического расширения | до 0.5 |  | до 3 | 18 - 22 | 1.5 - 3 | 2.5 - 3.5 | 0.5 - 1.5 | [7 empty] | Чугун высоконикелевый | Чугун высоконикелевый | [8 empty] | до 0.08
1921 | 876 | S-NiCr30-1 | S-NiCr30-1 | Для изготовления отливок деталей насосов, котлов, клапанов, деталей фильтрующих устройств, выхлопных трубопроводов, корпусов турбонагнетателей. | Обладает повышенным сопротивлением ползучести, при добавлении 1 % по массе молибдена. Обладает стойкостью к нагреванию и термическому удару до температуры 800°С, хорошим сопротивлением к коррозии при высоких температурах, высоким сопротивлением эррозии в условиях мокрого пара и соляной суспензии, средней степенью термического расширения. Хорошие опорные характеристики | до 0.5 |  | до 2.6 | 28 - 32 | 1.5 - 3 | 1 - 1.5 | 0.5 - 1.5 | [7 empty] | Чугун высоконикелевый | Чугун высоконикелевый | [8 empty] | до 0.08
1922 | 877 | S-NiCr30-3 | S-NiCr30-3 | Для деталей насосов, котлов, клапанов, деталей фильтрующих устройств, выхлопных трубопроводов, корпусов турбонагнетателей. | Обладает повышенным сопротивлением ползучести, при добавлении 1 % по массе молибдена. Обладает стойкостью к нагреванию и термическому удару до температуры 800°С, хорошим сопротивлением к коррозии при высоких температурах, высоким сопротивлением эррозии в условиях мокрого пара и соляной суспензии, средней степенью термического расширения. | до 0.5 |  | до 2.6 | 28 - 32 | 1.5 - 3 | 2.5 - 3.5 | 0.5 - 1.5 | [7 empty] | Чугун высоконикелевый | Чугун высоконикелевый | [8 empty] | до 0.08
1923 | 880 | S-NiCr35-3 | S-NiCr35-3 | Составные части корпусов газовых турбин; формы стекольного производства. | Имеет небольшой коэффициент теплового расширения; обладает повышенным сопротивлением ползучести при добавлении 1 % по массе молибдена. | до 0.5 |  | до 2.4 | 34 - 36 | 1.5 - 3 | 2 - 3 | 0.5 - 1.5 | [7 empty] | Чугун высоконикелевый | Чугун высоконикелевый | [8 empty] | до 0.08
1924 | 870 | S-NiMn13-7 | S-NiMn13-7 | Крышки, создающие давление в турбогенераторных установках; кожухи распределительных устройств,фланцы изоляторов, зажимы и трубы; | Не обладает магнитными свойствами | до 0.5 |  | до 3 | 12 - 14 | 2 - 3 | до 0.2 | 6 - 7 | [7 empty] | Чугун высоконикелевый | Чугун высоконикелевый | [8 empty] | до 0.08
1925 | 875 | S-NiMn23-4 | S-NiMn23-4 | Отливки в холодильной технике для использования до температуры -196 °С | Очень высокий коэффициент теплового расширения, хорошие характеристики динамического воздействия вплоть до минус 196 °С. Магнитными свойствами не обладает. | до 0.5 |  | до 2.6 | 22 - 24 | 1.5 - 2.5 | до 0.2 | 4 - 4.5 | [7 empty] | Чугун высоконикелевый | Чугун высоконикелевый | [8 empty] | до 0.08
1926 | 873 | S-NiSiCr20-5-2 | S-NiSiCr20-5-2 | Для отливок деталей клапанов, насосов; отливок, применяемых в промышленных печах, которые подвергаются высокому механическому напряжению. | Обладает хорошим сопротивлением коррозии даже в разбавленной серной кислоте, хорошей теплостойкостью. | до 0.5 |  | до 3 | 18 - 22 | 4.5 - 5.5 | 1 - 2.5 | 0.5 - 1.5 | [7 empty] | Чугун высоконикелевый | Чугун высоконикелевый | [8 empty] | до 0.08
1927 | 878 | S-NiSiCr30-5-5 | S-NiSiCr30-5-5 | Для деталей насосов, клапанов, промышленных печей, подвергаемых высокому механическому напряжению. | Хорошее сопротивление коррозии, эррозии и теплостойкость; средняя степень теплового расширения. Обладает повышенным сопротивлением ползучести при добавлении 1 % по массе молибдена | до 0.5 |  | до 2.6 | 28 - 32 | 5 - 6 | 4.5 - 5.5 | 0.5 - 1.5 | [7 empty] | Чугун высоконикелевый | Чугун высоконикелевый | [8 empty] | до 0.08
1928 | 1504 | ВЧ100 | ВЧ100 | для изделий с высокой прочностью и удовлетворительной пластичностью |  | до 0.6 |  | 3.2 - 3.6 | до 0.8 | 3 - 3.8 | до 0.15 | 0.4 - 0.7 | [7 empty] | Чугун с шаровидным графитом | Чугун с шаровидным графитом | [8 empty] | до 0.1 |  |  | до 0.01
1929 | 1497 | ВЧ35 | ВЧ35 | для изделий с высокой прочностью и удовлетворительной пластичностью |  |  |  | 2.7 - 3.8 |  | 0.8 - 2.9 | до 0.05 | 0.2 - 0.6 | [7 empty] | Чугун с шаровидным графитом | Чугун с шаровидным графитом | [8 empty] | до 0.1 |  |  | до 0.02
1930 | 1498 | ВЧ40 | ВЧ40 | для изделий с высокой прочностью и удовлетворительной пластичностью |  |  |  | 2.7 - 3.8 |  | 0.5 - 2.9 | до 0.1 | 0.2 - 0.6 | [7 empty] | Чугун с шаровидным графитом | Чугун с шаровидным графитом | [8 empty] | до 0.1 |  |  | до 0.02
1931 | 1500 | ВЧ50 | ВЧ50 | для изделий с высокой прочностью и удовлетворительной пластичностью |  |  |  | 2.7 - 3.7 |  | 0.8 - 2.9 | до 0.15 | 0.3 - 0.7 | [7 empty] | Чугун с шаровидным графитом | Чугун с шаровидным графитом | [8 empty] | до 0.1 |  |  | до 0.02
1932 | 1499 | ВЧ45 | ВЧ45 | для изделий с высокой прочностью и удовлетворительной пластичностью |  |  |  | 2.7 - 3.8 |  | 0.5 - 2.9 | до 0.1 | 0.3 - 0.7 | [7 empty] | Чугун с шаровидным графитом | Чугун с шаровидным графитом | [8 empty] | до 0.1 |  |  | до 0.02
1933 | 1501 | ВЧ60 | ВЧ60 | для изделий с высокой прочностью и удовлетворительной пластичностью |  | до 0.3 |  | 3 - 3.6 | до 0.4 | 2.4 - 2.8 | до 0.15 | 0.4 - 0.7 | [7 empty] | Чугун с шаровидным графитом | Чугун с шаровидным графитом | [8 empty] | до 0.1 |  |  | до 0.02
1934 | 1502 | ВЧ70 | ВЧ70 | для изделий с высокой прочностью и удовлетворительной пластичностью |  | до 0.4 |  | 3 - 3.6 | до 0.6 | 2.6 - 2.9 | до 0.15 | 0.4 - 0.7 | [7 empty] | Чугун с шаровидным графитом | Чугун с шаровидным графитом | [8 empty] | до 0.1 |  |  | до 0.015
1935 | 1503 | ВЧ80 | ВЧ80 | для изделий с высокой прочностью и удовлетворительной пластичностью |  | до 0.6 |  | 3.2 - 3.6 | до 0.6 | 2.6 - 2.9 | до 0.15 | 0.4 - 0.7 | [7 empty] | Чугун с шаровидным графитом | Чугун с шаровидным графитом | [8 empty] | до 0.1 |  |  | до 0.01
1936 | 857 | ЧВГ30 | ЧВГ30 | детали общего машиностроения, работающие при повышенных циклических механических нагрузках; детали ДВС, работающих при переменных повышенных температурах и механических нагрузках | Временное сопротивление при сжатии 450 МПа |  |  | 3.5 - 3.8 |  | 2.2 - 3 | до 0.15 | 0.2 - 0.6 | [5 empty] | 0.015 - 0.028 |  | Чугун с вермикулярным графитом для отливок | Чугун с вермикулярным графитом для отливок | [8 empty] | до 0.08 |  |  | до 0.025 | [36 empty] | 0.1 - 0.2
1937 | 859 | ЧВГ40 | ЧВГ40 | детали общего машиностроения, работающие при повышенных циклических механических нагрузках; детали ДВС, работающих при переменных повышенных температурах и механических нагрузках | Временное сопротивление при сжатии 1000 МПа | 0.4 - 0.6 |  | 3.1 - 3.5 |  | 2 - 2.5 | до 0.2 | 0.4 - 1 | [5 empty] | 0.02 - 0.028 |  | Чугун с вермикулярным графитом для отливок | Чугун с вермикулярным графитом для отливок | [8 empty] | до 0.08 |  |  | до 0.025 | [36 empty] | 0.1 - 0.2
1938 | 858 | ЧВГ35 | ЧВГ35 | детали общего машиностроения, работающие при повышенных циклических механических нагрузках; детали ДВС, работающих при переменных повышенных температурах и механических нагрузках | Временное сопротивление при сжатии 700 МПа |  |  | 3.5 - 3.8 |  | 2.2 - 2.8 | до 0.15 | 0.2 - 0.6 | [5 empty] | 0.02 - 0.028 |  | Чугун с вермикулярным графитом для отливок | Чугун с вермикулярным графитом для отливок | [8 empty] | до 0.08 |  |  | до 0.025 | [36 empty] | 0.1 - 0.2
1939 | 860 | ЧВГ45 | ЧВГ45 | детали, работающие при значительных механических нагрузках, в условиях трения, износа, гидрокавитации и при переменных повышенных термоциклических нагрузках | Временное сопротивление при сжатии 1400 МПа | 0.8 - 1 |  | 3.1 - 3.5 | 0.8 - 1.2 | 2 - 2.5 | до 0.3 | 0.8 - 1.2 |  |  |  |  | 0.2 - 0.4 | 0.02 - 0.028 |  | Чугун с вермикулярным графитом для отливок | Чугун с вермикулярным графитом для отливок | [8 empty] | до 0.05 |  |  | до 0.025 | [36 empty] | 0.1 - 0.2
1940 | 2899 | ПЖВ1 | ПЖВ1 | Порошок получен методом восстановления, предназначен для изготовления изделий методом порошковой металлургии, сварочных материалов и других целей. При давлении 400 МПа плотность не менее 6.4 г/см ³. При давлении 700 МПа плотность не менее 7.1 г/см ³ (класс крупности 160 и 200) |  |  |  | до 0.02 |  | до 0.08 |  | до 0.1 | [7 empty] | Порошок железный | Порошок железный | [8 empty] | до 0.15 |  |  | до 0.015
1941 | 2900 | ПЖВ2 | ПЖВ2 | Порошок получен методом восстановления, предназначен для изготовления изделий методом порошковой металлургии, сварочных материалов и других целей. При давлении 400 МПа плотность не менее 6.2 г/см ³. При давлении 700 МПа плотность не менее 7.0 г/см ³ (класс крупности 160 и 200) |  |  |  | до 0.02 |  | до 0.1 |  | до 0.35 | [7 empty] | Порошок железный | Порошок железный | [8 empty] | до 0.02 |  |  | до 0.02
1942 | 2902 | ПЖВ4 | ПЖВ4 | Порошок получен методом восстановления, предназначен для изготовления изделий методом порошковой металлургии, сварочных материалов и других целей. При давлении 400 МПа плотность не менее 5.7 г/см ³. При давлении 700 МПа плотность не менее 6.4 г/см ³ (класс крупности 160 и 200) |  |  |  | до 0.12 |  | до 0.15 |  | до 0.45 | [7 empty] | Порошок железный | Порошок железный | [8 empty] | до 0.03 |  |  | до 0.03
1943 | 2901 | ПЖВ3 | ПЖВ3 | Порошок получен методом восстановления, предназначен для изготовления изделий методом порошковой металлургии, сварочных материалов и других целей. При давлении 400 МПа плотность не менее 6.1 г/см ³. При давлении 700 МПа плотность не менее 6.8 г/см ³ (класс крупности 160 и 200) |  |  |  | до 0.05 |  | до 0.15 |  | до 0.4 | [7 empty] | Порошок железный | Порошок железный | [8 empty] | до 0.02 |  |  | до 0.02
1944 | 2904 | ПЖР2 | ПЖР2 | Порошок получен методом распыления расплава металла водой высокого давления или сжатым воздухом, предназначен для изготовления изделий методом порошковой металлургии, сварочных материалов и других целей. При давлении 400 МПа плотность не менее 6.3 г/см ³. При давлении 700 МПа плотность не менее 7.0 г/см ³ (класс крупности 160 и 200) |  |  |  | до 0.02 |  | до 0.05 |  | до 0.15 | [7 empty] | Порошок железный | Порошок железный | [8 empty] | до 0.02 |  |  | до 0.02
1945 | 2906 | ПЖР5 | ПЖР5 | Порошок получен методом распыления расплава металла водой высокого давления или сжатым воздухом, предназначен для изготовления изделий методом порошковой металлургии, сварочных материалов и других целей. |  |  |  | до 0.1 |  | до 0.1 |  | до 0.3 | [7 empty] | Порошок железный | Порошок железный | [8 empty] | до 0.03 |  |  | до 0.03
1946 | 2905 | ПЖР3 | ПЖР3 | Порошок получен методом распыления расплава металла водой высокого давления или сжатым воздухом, предназначен для изготовления изделий методом порошковой металлургии, сварочных материалов и других целей. При давлении 400 МПа плотность не менее 6.2 г/см ³. При давлении 700 МПа плотность не менее 6.9 г/см ³ (класс крупности 160 и 200) |  |  |  | до 0.05 |  | до 0.08 |  | до 0.2 | [7 empty] | Порошок железный | Порошок железный | [8 empty] | до 0.02 |  |  | до 0.02
1947 | 2903 | ПЖВ5 | ПЖВ5 | Порошок получен методом восстановления, предназначен для изготовления изделий методом порошковой металлургии, сварочных материалов и других целей. |  |  |  | до 0.25 |  | до 0.25 |  | до 0.45 | [7 empty] | Порошок железный | Порошок железный | [8 empty] | до 0.05 |  |  | до 0.05
1948 | 3225 | ПО2 | ПО2 | Для производства электроугольных изделий и других металлокерамических композиций в различных отраслях промышленности |  | до 0.03 | [8 empty] | до 0.02 |  |  |  |  | Порошок оловянный | Порошок оловянный | до 0.25 |  |  |  | min 99 | [5 empty] | до 0.05 | до 0.016 | [6 empty] | до 0.05 |  | до 0.015 | до 0.5
1949 | 3224 | ПО1 | ПО1 | Для производства электроугольных изделий и других металлокерамических композиций в различных отраслях промышленности |  | до 0.03 | [8 empty] | до 0.02 |  |  |  |  | Порошок оловянный | Порошок оловянный | до 0.15 |  |  |  | min 99.1 | [5 empty] | до 0.05 | до 0.016 | [6 empty] | до 0.05 |  | до 0.015 | до 0.5
1950 | 3227 | ПО4 | ПО4 | Для производства электроугольных изделий и других металлокерамических композиций в различных отраслях промышленности |  | до 0.1 | [8 empty] | до 0.05 |  |  |  |  | Порошок оловянный | Порошок оловянный | до 1 |  |  |  | min 98.1 | [5 empty] | до 0.3 | до 0.04 | [6 empty] | до 0.06 |  | до 0.05 | до 0.1
1951 | 3226 | ПО3 | ПО3 | Для производства электроугольных изделий и других металлокерамических композиций в различных отраслях промышленности |  | до 0.03 | [8 empty] | до 0.02 |  |  |  |  | Порошок оловянный | Порошок оловянный | до 0.25 |  |  |  | min 99 | [5 empty] | до 0.05 | до 0.016 | [6 empty] | до 0.05 |  | до 0.015 | до 0.5
1952 | 3223 | ПОЭ | ПОЭ | Для производства электроугольных изделий и других металлокерамических композиций в различных отраслях промышленности |  | до 0.03 | [8 empty] | до 0.02 |  |  |  |  | Порошок оловянный | Порошок оловянный | до 0.25 |  |  |  | min 99 | [5 empty] | до 0.05 | до 0.016 | [6 empty] | до 0.05 |  | до 0.015 | до 0.5
1953 | 3215 | ПА-БрО | ПА-БрО | Подшипники узлов трения приборов магнитной записи и воспроизведения, малогабаритных редукторов, электродвигателей, акустических приборов, машин по обработке пищевых продуктов, бытовых приборов, текстильных машин и др. Применяются с целью замены подшипников качения, литых сплавов на основе цветных металлов (бронз, баббитов и др.) |  | 89.25 - 90.5 |  | до 0.25 | [11 empty] | Материалы антифрикционные порошковые на основе меди | Материалы антифрикционные порошковые на основе меди |  |  | Cu - basis |  | 9.5 - 10.5
1954 | 3216 | ПА-БрОГр | ПА-БрОГр | Подшипники узлов трения швейных машин, аппаратов я приборов бытовой техники, соковыжималок, фенов, магнитофонов, электрических двигателей малой мощности, конвейеров, счетно-вычислительных машин, плат малогабаритных редукторов, автомобилей, тракторов, комбайнов, мотоциклов и т.п. Заменяют оловянные литые бронзы, латуни, подшипники качения |  | 88.5 - 90 |  | 0.5 - 1 | [11 empty] | Материалы антифрикционные порошковые на основе меди | Материалы антифрикционные порошковые на основе меди |  |  | Cu - basis |  | 9.5 - 10.5
1955 | 3217 | ПА-БрОГр2 | ПА-БрОГр2 | Подшипники узлов трения швейных машин, аппаратов я приборов бытовой техники, соковыжималок, фенов, магнитофонов, электрических двигателей малой мощности, конвейеров, счетно-вычислительных машин, плат малогабаритных редукторов, автомобилей, тракторов, комбайнов, мотоциклов и т.п. Заменяют оловянные литые бронзы, латуни, подшипники качения |  | 86.5 - 89.5 |  | 1.5 - 2.5 | [11 empty] | Материалы антифрикционные порошковые на основе меди | Материалы антифрикционные порошковые на основе меди |  |  | Cu - basis |  | 9 - 11
1956 | 3218 | ПА-БрОГр4 | ПА-БрОГр4 | Подшипники узлов трения швейных машин, аппаратов я приборов бытовой техники, соковыжималок, фенов, магнитофонов, электрических двигателей малой мощности, конвейеров, счетно-вычислительных машин, плат малогабаритных редукторов, автомобилей, тракторов, комбайнов, мотоциклов и т.п. Заменяют оловянные литые бронзы, латуни, подшипники качения |  | 84.5 - 88 |  | 3 - 4.5 | [11 empty] | Материалы антифрикционные порошковые на основе меди | Материалы антифрикционные порошковые на основе меди |  |  | Cu - basis |  | 9 - 11
1957 | 3219 | ПА-БрОЖГр | ПА-БрОЖГр ( другое обозначение Бр72Ж2008Гр0.5-65 Бр72Ж2008Гр0.5-69 ) | Подшипники узлов трения швейных машин, аппаратов я приборов бытовой техники, соковыжималок, фенов, магнитофонов, электрических двигателей малой мощности, конвейеров, счетно-вычислительных машин, плат малогабаритных редукторов, автомобилей, тракторов, комбайнов, мотоциклов и т.п. Заменяют оловянные литые бронзы, латуни, подшипники качения |  | 69.5 - 73 |  | 0.5 - 1 | [6 empty] | 19 - 21 |  |  |  |  | Материалы антифрикционные порошковые на основе меди | Материалы антифрикционные порошковые на основе меди |  |  | Cu - basis |  | 7.5 - 8.5
1958 | 3220 | ПА-БрОХ | ПА-БрОХ ( другое обозначение БрОХ5-10 ) | Детали узлов трения для машиностроения, автостроения, приборостроения, гидронасосов, судостроения и др., заменяют баббиты, литые бронзы типа марок Бр05Ц5С5; Бр012; Бр030; БрАЖ9-4, БрАЖМц10-3-1,5 и др. |  | 84 - 86 |  |  |  |  | 9.5 - 10.5 | [8 empty] | Материалы антифрикционные порошковые на основе меди | Материалы антифрикционные порошковые на основе меди |  |  | Cu - basis |  | 4.5 - 5.5
1959 | 3221 | ПА-БрОХН | ПА-БрОХН ( другое обозначение БрОХН5-10-7 ) | Детали узлов трения для машиностроения, автостроения, приборостроения, гидронасосов, судостроения и др., заменяют баббиты, литые бронзы типа марок Бр05Ц5С5; Бр012; Бр030; БрАЖ9-4, БрАЖМц10-3-1,5 и др. |  | 76.5 - 79.5 |  |  | 6.5 - 7.5 |  | 9.5 - 10.5 | [8 empty] | Материалы антифрикционные порошковые на основе меди | Материалы антифрикционные порошковые на основе меди |  |  | Cu - basis |  | 4.5 - 5.5
1960 | 3222 | ПА-ДГр10 | ПА-ДГр10 ( другое обозначение МГ-10 ДГр-10 ) | Узлы трения насосов, приборов и др. механизмов, торцевые уплотнения быстровращающихся валов |  | 89 - 91 |  | 9 - 11 | [11 empty] | Материалы антифрикционные порошковые на основе меди | Материалы антифрикционные порошковые на основе меди |  |  | Cu - basis
1961 | 3052 | В-3 | В-3 | Чистовая и получистовая обработка без ударов закаленных конструкционных сталей HRC 30-50, серых ковких и легированных чугунов HB 190-340, графита, цветных металлов на основе меди с высокими скоростями резания (в 2-3 раза большими, чем для наиболее износостойких марок твердых сплавов) с малыми сечениями среза | [15 empty] | Материалы керамические инструментальные | Материалы керамические инструментальные |  |  | Не указан
1962 | 3054 | ВО-13 | ВО-13 | Токарная обработка чугуна и стали при получистовом и чистовом точении | [15 empty] | Материалы керамические инструментальные | Материалы керамические инструментальные |  |  | Не указан
1963 | 3053 | ВОК-60 | ВОК-60 | Чистовая и получистовая токарная обработка закаленных конструкционных сталей HRC 45-60 и более, серых ковких легированных чугунов с высокими скоростями резания с малыми сечениями среза | [15 empty] | Материалы керамические инструментальные | Материалы керамические инструментальные |  |  | Не указан
1964 | 3048 | АПС-1А | АПС-1А | Применяется для изготовления теплопрочного деформируемого материала типа САП | [10 empty] | до 0.2 |  |  |  |  | Пудра алюминиевая комкованная | Пудра алюминиевая комкованная |  |  | Окись Al 6-8%; влага 0.1%; жировые добавки 0.25%
1965 | 3049 | АПС-1Б | АПС-1Б | Применяется для изготовления теплопрочного деформируемого материала типа САП | [10 empty] | до 0.25 |  |  |  |  | Пудра алюминиевая комкованная | Пудра алюминиевая комкованная |  |  | Окись Al 6-8%; влага 0.1%; жировые добавки 0.25%
1966 | 3050 | АПС-2 | АПС-2 | Применяется для изготовления теплопрочного деформируемого материала типа САП | [10 empty] | до 0.25 |  |  |  |  | Пудра алюминиевая комкованная | Пудра алюминиевая комкованная |  |  | Окись Al 9-12%; влага 0.1%; жировые добавки 0.3%
1967 | 3051 | АПС-3 | АПС-3 | Применяется для изготовления теплопрочного деформируемого материала типа САП | [10 empty] | до 0.25 |  |  |  |  | Пудра алюминиевая комкованная | Пудра алюминиевая комкованная |  |  | Окись Al 13-17%; влага 0.1%; жировые добавки 0.3%
1968 | 3044 | ПМС-11 | ПМС-11 | Для производства спеченных изделий в автомобильной, металлургической, электротехнической (в том числе взамен фасонного проката), авиационной, машиностроительной промышленности для изготовления колец, втулок, подшипников, электрических контактов, электродов, щеток электрических машин, товаров народного потребления и фильтров для тонкой очистки масел |  | min 99.5 | [8 empty] | до 0.018 |  |  |  |  | Порошок медный электролитический | Порошок медный электролитический | до 0.05 | [9 empty] | до 0.005 | [9 empty] | до 0.003 | до 0.2
1969 | 3043 | ПМС-1 | ПМС-1 | Применяется в качестве легирующих добавок, катализаторов, для изготовления реактивов в металлургической, химической промышленности; в обработке оптических стекол, линз; для смешения с железным порошком в машиностроении; Для производства спеченных изделий в автомобильной, металлургической, электротехнической (в том числе взамен фасонного проката), авиационной, машиностроительной промышленности для изготовления колец, втулок, подшипников, электрических контактов, электродов, щеток электрических машин, товаров народного потребления и фильтров для тонкой очистки масел; Для производства антифрикционных деталей, фрикционных колодок, алмазных фрез, отрезных алмазных кругов в автомобильной, машиностроительной промышленности; Для производства изделий из дисперсно-упрочненных композиционных материалов - токопроводящих наконечников и электродов для сварки, жал паяльников, тяжело нагруженных сухих подшипников скольжения |  | min 99.5 | [8 empty] | до 0.018 |  |  |  |  | Порошок медный электролитический | Порошок медный электролитический | до 0.05 | [9 empty] | до 0.005 | [9 empty] | до 0.003 | до 0.2
1970 | 3045 | ПМС-А | ПМС-А | Для производства спеченных изделий в автомобильной, металлургической, электротехнической (в том числе взамен фасонного проката), авиационной, машиностроительной промышленности для изготовления колец, втулок, подшипников, электрических контактов, электродов, щеток электрических машин, товаров народного потребления и фильтров для тонкой очистки масел; Для производства антифрикционных деталей, фрикционных колодок, алмазных фрез, отрезных алмазных кругов в автомобильной, машиностроительной промышленности |  | min 99.5 | [8 empty] | до 0.018 |  |  |  |  | Порошок медный электролитический | Порошок медный электролитический | до 0.05 | [9 empty] | до 0.005 | [9 empty] | до 0.003 | до 0.3
1971 | 3042 | ПМС-В | ПМС-В | Для производства спеченных изделий в автомобильной, металлургической, электротехнической (в том числе взамен фасонного проката), авиационной, машиностроительной промышленности для изготовления колец, втулок, подшипников, электрических контактов, электродов, щеток электрических машин, товаров народного потребления и фильтров для тонкой очистки масел; Для производства антифрикционных деталей, фрикционных колодок, алмазных фрез, отрезных алмазных кругов в автомобильной, машиностроительной промышленности |  | min 99.5 | [8 empty] | до 0.018 |  |  |  |  | Порошок медный электролитический | Порошок медный электролитический | до 0.05 | [9 empty] | до 0.005 | [9 empty] | до 0.003 | до 0.1
1972 | 3046 | ПМС-К | ПМС-К | Для производства спеченных изделий в автомобильной, металлургической, электротехнической (в том числе взамен фасонного проката), авиационной, машиностроительной промышленности для изготовления колец, втулок, подшипников, электрических контактов, электродов, щеток электрических машин, товаров народного потребления и фильтров для тонкой очистки масел; В электроугольной промышленности для заделки контактов, для производства угольных электродов |  | min 99.5 | [8 empty] | до 0.06 |  |  |  |  | Порошок медный электролитический | Порошок медный электролитический | до 0.05 | [9 empty] | до 0.005 | [9 empty] | до 0.003 | до 0.5
1973 | 3047 | ПМС-Н | ПМС-Н | Для производства спеченных изделий в автомобильной, металлургической, электротехнической (в том числе взамен фасонного проката), авиационной, машиностроительной промышленности для изготовления колец, втулок, подшипников, электрических контактов, электродов, щеток электрических машин, товаров народного потребления и фильтров для тонкой очистки масел; Для производства антифрикционных деталей, фрикционных колодок, алмазных фрез, отрезных алмазных кругов в автомобильной, машиностроительной промышленности; Для производства изделий из дисперсно-упрочненных композиционных материалов - токопроводящих наконечников и электродов для сварки, жал паяльников, тяжело нагруженных сухих подшипников скольжения; В металлокерамической промышленности для изготовления менее ответственных деталей |  | min 99.5 | [8 empty] | до 0.06 |  |  |  |  | Порошок медный электролитический | Порошок медный электролитический | до 0.05 | [9 empty] | до 0.005 | [9 empty] | до 0.003 | до 0.5
1974 | 3039 | ПР0Х18Н10 | ПР0Х18Н10 | Предназначен для изготовления фильтрующих элементов и различных изделий методом порошковой металлургии. Порошок получен из нержавеющей хромоникелевой стали 0Х18Н10 распылением воздухом или инертным газом. |  |  |  | до 0.08 | 8 - 11 | до 0.8 | 16 - 20 | до 1 | [7 empty] | Порошки распыленные из нержавеющих хромоникелевых сталей и никеля | Порошки распыленные из нержавеющих хромоникелевых сталей и никеля |  |  | Fe - basis | [5 empty] | до 0.035 |  |  | до 0.02
1975 | 3040 | ПРХ18Н9 | ПРХ18Н9 | Предназначен для изготовления фильтрующих элементов и различных изделий методом порошковой металлургии. Порошок получен из нержавеющей хромоникелевой стали Х18Н9 распылением воздухом или инертным газом. |  |  |  | до 0.12 | 8 - 11 | до 0.8 | 16 - 20 | до 1 | [7 empty] | Порошки распыленные из нержавеющих хромоникелевых сталей и никеля | Порошки распыленные из нержавеющих хромоникелевых сталей и никеля |  |  | Fe - basis | [5 empty] | до 0.035 |  |  | до 0.02
1976 | 3038 | М-МП | М-МП | Для изготовления горячекатаных и холоднокатаных листов, а также горячекатаных прутков и поковок, предназначенных для дальнейшей механической обработки. |  |  | до 0.005 |  | до 0.005 | до 0.005 |  |  |  |  | до 0.014 |  |  | до 0.003 |  | Порошковой материал на основе молибдена | Порошковой материал на основе молибдена |  |  | K = | до 0.4 | [17 empty] | до 0.3 | до 0.007 | [12 empty] | до 0.015
1977 | 3037 | Р12М3К5Ф2-МП | Р12М3К5Ф2-МП ( другое обозначение ДИ103-МП ) | Фасонные резцы, сверла, развертки, зенкеры, метчики, протяжки. фрезы (червячные, дисковые, концевые, специальные), долбяки, шеверы для обработки высокопрочных сталей, жаропрочных сталей и сплавов |  | до 0.25 |  | 1.05 - 1.15 | до 0.4 | до 0.6 | 3.8 - 4.3 | до 0.5 |  |  |  |  | 2.5 - 3 |  | 1.8 - 2.3 | Быстрорежущая сталь, полученная методом порошковой металлургии | Быстрорежущая сталь, полученная методом порошковой металлургии |  |  |  | 11.5 - 12.5 |  | 5 - 5.5 |  |  | до 0.03 |  |  | до 0.03 | [7 empty] | 0.02 - 0.06 |  | до 0.02
1978 | 3034 | Р12МФ5-МП | Р12МФ5-МП ( другое обозначение ДИ70-МП ) | Фасонные резцы для обработки среднелегированных сталей. Метчики, протяжки, фрезы для чистовой обработки среднелегированных, легированных, коррозионно-стойких и высокопрочных сталей. |  | до 0.25 |  | 1.45 - 1.55 | до 0.4 | до 0.6 | 3.8 - 4.3 | до 0.5 |  |  |  |  | 1 - 1.5 |  | 4 - 4.6 | Быстрорежущая сталь, полученная методом порошковой металлургии | Быстрорежущая сталь, полученная методом порошковой металлургии |  |  |  | 11.5 - 12.5 |  | до 0.5 |  |  | до 0.03 |  |  | до 0.03 | [7 empty] | 0.02 - 0.06 |  | до 0.02
1979 | 3041 | ПРН | ПРН | Предназначен для изготовления фильтрующих элементов и различных изделий методом порошковой металлургии. Порошок получен из никеля марок Н1, Н2 и Н3 распылением воздухом или инертным газом. |  | до 0.6 |  | до 0.1 | min 95 | [10 empty] | Порошки распыленные из нержавеющих хромоникелевых сталей и никеля | Порошки распыленные из нержавеющих хромоникелевых сталей и никеля | [11 empty] | до 0.03
1980 | 3035 | Р6М5К5-МП | Р6М5К5-МП ( другое обозначение ДИ101-МП ) | Фасонные резцы, сверла, развертки, зенкеры, фрезы, долбяки, шеверы для обработки среднелегированных, легированных, коррозионно-стойких сталей, жаропрочных сталей и сплавов |  | до 0.25 |  | 1.02 - 1.09 | до 0.4 | до 0.6 | 3.8 - 4.3 | до 0.5 |  |  |  |  | 4.8 - 5.3 |  | 1.7 - 2.2 | Быстрорежущая сталь, полученная методом порошковой металлургии | Быстрорежущая сталь, полученная методом порошковой металлургии |  |  |  | 6 - 7 |  | 4.8 - 5.3 |  |  | до 0.03 |  |  | до 0.03 | [7 empty] | 0.02 - 0.06 |  | до 0.02
1981 | 3032 | Р6М5Ф3-МП | Р6М5Ф3-МП ( другое обозначение ДИ99-МП ) | Фасонные резцы, сверла, развертки, зенкеры, метчики, протяжки, фрезы, долбяки, шеверы для обработки низко и средне-легированных сталей. Инструменты для холодного и полугорячего выдавливания легированных сталей и сплавов |  | до 0.25 |  | 1.25 - 1.35 | до 0.4 | до 0.6 | 3.8 - 4.3 | до 0.5 |  |  |  |  | 5.5 - 6 |  | 3.1 - 3.7 | Быстрорежущая сталь, полученная методом порошковой металлургии | Быстрорежущая сталь, полученная методом порошковой металлургии |  |  |  | 5.7 - 6.7 |  | до 0.5 |  |  | до 0.03 |  |  | до 0.03 | [7 empty] | 0.02 - 0.06 |  | до 0.02
1982 | 3033 | Р7М2Ф6-МП | Р7М2Ф6-МП ( другое обозначение ДИ100-МП ) | Протяжки, метчики, концевые фрезы, развертки, фасонные резцы для чистовой обработки среднелегированных конструкционных, коррозионно-стойких сталей и жаропрочных сталей и сплавов. Инструменты для холодного деформирования (вырубки, высадки, выдавливания)углеродистых и легированных сталей |  | до 0.25 |  | 1.65 - 1.75 | до 0.4 | до 0.6 | 3.8 - 4.3 | до 0.5 |  |  |  |  | 1.8 - 2.3 |  | 5.5 - 6.2 | Быстрорежущая сталь, полученная методом порошковой металлургии | Быстрорежущая сталь, полученная методом порошковой металлургии |  |  |  | 6.5 - 7.5 |  | до 0.5 |  |  | до 0.03 |  |  | до 0.03 | [7 empty] | 0.02 - 0.06 |  | до 0.02
1983 | 3036 | Р9М4К8-МП | Р9М4К8-МП ( другое обозначение ДИ102-МП ) | Фасонные резцы,сверла, развертки, зенкеры, фрезы (червячные, концевые, дисковые, специальные), долбяки, шеверы для обработки высокопрочных сталей и жаропрочных сталей и сплавов. |  | до 0.25 |  | 1.1 - 1.2 | до 0.4 | до 0.6 | 3 - 3.6 | до 0.5 |  |  |  |  | 3.8 - 4.3 |  | 2.3 - 2.7 | Быстрорежущая сталь, полученная методом порошковой металлургии | Быстрорежущая сталь, полученная методом порошковой металлургии |  |  |  | 8.5 - 9.5 |  | 7.5 - 8.5 |  |  | до 0.03 |  |  | до 0.03 | [7 empty] | 0.02 - 0.06 |  | до 0.02
1984 | 3030 | КНТ16 | КНТ16 | Для обработки материалов резанием: Получистовое и получерновое точение при непрерывном резании углеродистых низколегированных конструкционных сталей, цветных металлов на основе меди, низколегированных сплавов никеля, в том числе, при неравномерном сечении среза. Чистовое и получерновое фрезерование деталей из серого и ковкого чугуна, чистовое фрезерование углеродистых, низколегированных и конструкционных легированных сталей Для бесстружковой обработки металлов, изготовления быстроизнашивающихся деталей машин и механизмов, приборов, торцевых уплотнительных колец химических насосов |  |  |  |  | до 19.5 | [7 empty] | до 6.5 |  |  | Сплавы твердые спеченные безвольфрамовые | Сплавы твердые спеченные безвольфрамовые |  |  | TiCN=74 %
1985 | 3029 | ТН20 | ТН20 | Для обработки материалов резанием: Чистовое и получистовое точение при непрерывном резании углеродистых низколегированных конструкционных сталей, цветных металлов на основе меди, низколегированных сплавов никеля, серых чугунов и полиэтилена. Чистовое и получистовое торцевое фрезерование деталей из чугуна Получистовое и чистовое точение и фрезерование углеродистых и легированных сталей с HRC 30-42, хромистых и коррозионно-стойких и жаропрочных сталей с пределом прочности 600-800 МПа |  |  |  |  | до 15 | [7 empty] | до 6 |  |  | Сплавы твердые спеченные безвольфрамовые | Сплавы твердые спеченные безвольфрамовые |  |  | TiC= 79%; |  |  |  |  | 0.05 - 0.1
1986 | 3010 | ВК10 | ВК10 | Для бесстружковой обработки металлов, быстроизнашивающихся деталей машин, приборов и приспособлений: Волочения и калибровки прутков и труб из стали, цветных металлов и их сплавов при средней степени обжатия. Быстроизнашивающихся деталей машин, приборов и измерительного инструмента, работающих при ударных нагрузках средней интенсивности. | Вольфрамовая группа | [14 empty] | Сплавы твердые спеченные | Сплавы твердые спеченные |  |  | Carbide: WC= 90 % |  |  | до 10
1987 | 3014 | ВК10-КС | ВК10-КС ( другое обозначение ВК10КС ) | Для бесстружковой обработки металлов, быстроизнашивающихся деталей машин, приборов и приспособлений: Штамповки, высадки, вытяжки легированных и специальных сталей при ударных нагрузках малой интенсивности. | Вольфрамовая группа | [14 empty] | Сплавы твердые спеченные | Сплавы твердые спеченные |  |  | Carbide: WC= 90 % |  |  | до 10
1988 | 3011 | ВК10-ХОМ | ВК10-ХОМ ( другое обозначение ВК10ХОМ ) | Для обработки материалов резанием: Сверления, зенкерования, развертывания, фрезерования и зубофрезерования стали, чугуна, некоторых труднообрабатываемых материалов и неметаллов цельнотвердосплавным, мелкоразмерным инструментом. | Вольфрамовая группа | [14 empty] | Сплавы твердые спеченные | Сплавы твердые спеченные |  |  | Carbides: WC= 88 %; TaC= 2 % |  |  | до 10
1989 | 3013 | ВК11-В | ВК11-В ( другое обозначение ВК11В ) | Для оснащения горного инструмента: Ударно-поворотного, ударно-вращательного, вращательно-ударного бурения шпуров и скважин в очень крепких и абразивных горных породах с коэффициентом крепости по шкале Протодьяконова до f = 18. | Вольфрамовая группа | [14 empty] | Сплавы твердые спеченные | Сплавы твердые спеченные |  |  | Carbide: WC= 89 % |  |  | до 11
1990 | 3016 | ВК11-ВК | ВК11-ВК ( другое обозначение ВК11ВК ) | Для оснащения горного инструмента: Шарошечного бурения геологоразведочных, эксплуатационных и взрывных шпуров и скважин в вязких, средней твердости и твердых абразивных горных породах с коэффициентом крепости по шкале Протодьяконова f = 10. | Вольфрамовая группа | [14 empty] | Сплавы твердые спеченные | Сплавы твердые спеченные |  |  | Carbide: WC= 89 % |  |  | до 11
1991 | 3017 | ВК15 | ВК15 | Для обработки материалов резанием: Режущего инструмента для обработки дерева. Для оснащения горного инструмента: Ударно-поворотного, ударно-вращательного бурения шпуров и скважин в высшей степени крепких горных пород с коэффициентом крепости по шкале Протодьяконова до f = 20.Обработка гранита и других горных пород при работе пневматическими молотками. Для бесстружковой обработки металлов, быстроизнашивающихся деталей машин, приборов и приспособлений: Волочения и прессования прутков и труб из стали при повышенной степени обжатия. Штамповки, высадки, обрезки, вытяжки углеродистых и качественных сталей при ударных нагрузках малой интенсивности. | Вольфрамовая группа | [14 empty] | Сплавы твердые спеченные | Сплавы твердые спеченные |  |  | Carbide: WC= 85 % |  |  | до 15
1992 | 3015 | ВК20 | ВК20 | Для бесстружковой обработки металлов, быстроизнашивающихся деталей машин, приборов и приспособлений: Штамповки, высадки, обрезки углеродистых и качественных сталей при ударных нагрузках средней и высокой интенсивности. | Вольфрамовая группа | [14 empty] | Сплавы твердые спеченные | Сплавы твердые спеченные |  |  | Carbide: WC= 80 % |  |  | до 20
1993 | 3018 | ВК20-КС | ВК20-КС ( другое обозначение ВК20КС ) | Для бесстружковой обработки металлов, быстроизнашивающихся деталей машин, приборов и приспособлений: Штамповки, высадки, обрезки легированных и специальных сталей и сплавов при ударных нагрузках средней интенсивности. | Вольфрамовая группа | [14 empty] | Сплавы твердые спеченные | Сплавы твердые спеченные |  |  | Carbide: WC= 80 % |  |  | до 20
1994 | 3002 | ВК3 | ВК3 | Для обработки материалов резанием: Чистового точения с малым сечением среза, окончательного нарезания резьбы, развертывания отверстий и других аналогичных видов обработки серого чугуна, цветных металлов и их сплавов и неметаллических материалов (резины, фибры, пластмассы, стекла, стеклопластиков и т.д.). Резки листового стекла Для бесстружковой обработки металлов, быстроизнашивающихся деталей машин, приборов и приспособлений: Сухого волочения проволоки из стали, цветных металлов и их сплавов при небольшой степени обжатия. Быстроизнашивающихся деталей машин, приборов и измерительного инструмента, работающих без ударных нагрузок. | Вольфрамовая группа | [14 empty] | Сплавы твердые спеченные | Сплавы твердые спеченные |  |  | Carbide: WC= 97 % |  |  | до 3
1995 | 3012 | ВК4-В | ВК4-В ( другое обозначение ВК4В ) | Для оснащения горного инструмента: Бурения электро- и пневмосверлами углей, антрацитов, неокварцованных сланцев, калийных и каменных солей; бурения ручными и колонковыми электросверлами горных пород с коэффициентом крепости по шкале Протодьяконова до f = 8. Армирования шарошечных долот | Вольфрамовая группа | [14 empty] | Сплавы твердые спеченные | Сплавы твердые спеченные |  |  | Carbide: WC= 96 % |  |  | до 4
1996 | 3003 | ВК6 | ВК6 ( другое обозначение ВП3115 ) | Для обработки материалов резанием: Чернового и получернового точения, предварительного нарезания резьбы токарными резцами, получистового фрезерования сплошных поверхностей, рассверливания и растачивания отверстий, зенкерования серого чугуна, цветных металлов и их сплавов и неметаллических материалов. Для оснащения горного инструмента: Вращательного бурения геологоразведочных, эксплуатационных и взрывных шпуров и скважин в монолитных и абразивных горных породах с коэффициентом крепости по шкале Протодьяконова до f = 8. Для бесстружковой обработки металлов, быстроизнашивающихся деталей машин, приборов и приспособлений: Сухого волочения проволоки из стали, цветных металлов и их сплавов при небольшой степени обжатия. Быстроизнашивающихся деталей машин, приборов и измерительного инструмента, работающих без ударных нагрузок. На его основе изготовляют сплав с износостойким покрытием ВП3115 | Вольфрамовая группа | [14 empty] | Сплавы твердые спеченные | Сплавы твердые спеченные |  |  | Carbide: WC= 94 % |  |  | до 6
1997 | 3019 | ВК3-М | ВК3-М ( другое обозначение ВК3М ) | Для обработки материалов резанием: Чистовой обработки (точения, растачивания, нарезания резьбы, развертывания) твердых, легированных и отбеленных чугунов, цементированных и закаленных сталей, а также высокоабразивных неметаллических материалов. Для бесстружковой обработки металлов, быстроизнашивающихся деталей машин, приборов и приспособлений: Сухого волочения проволоки из стали, цветных металлов и их сплавов при небольшой степени обжатия. Быстроизнашивающихся деталей машин, приборов и измерительного инструмента, работающих без ударных нагрузок. | Вольфрамовая группа | [14 empty] | Сплавы твердые спеченные | Сплавы твердые спеченные |  |  | Carbide: WC= 97 % |  |  | до 3
1998 | 3006 | ВК6-В | ВК6-В ( другое обозначение ВК6В ) | Для оснащения горного инструмента: Ударно-поворотного бурения шпуров в горных породах с коэффициентом крепости по шкале Протодьяконова f = 8. Зарубки крепких каменных углей с незначительным включением твердых пород. | Вольфрамовая группа | [14 empty] | Сплавы твердые спеченные | Сплавы твердые спеченные |  |  | Carbide: WC= 94 % |  |  | до 6
1999 | 3004 | ВК6-М | ВК6-М ( другое обозначение ВК6М ) | Для обработки материалов резанием: Получистовой обработки паропрочных сталей и сплавов, нержавеющих сталей аустенитного класса, специальных твердых чугунов, закаленного чугуна, твердой бронзы, сплавов легких металлов, абразивных неметаллических материалов, пластмасс, бумаги, стекла. Обработки закаленных сталей, а также сырых углеродистых и легированных сталей при тонких сечениях среза на весьма малых скоростях резания. Для бесстружковой обработки металлов, быстроизнашивающихся деталей машин, приборов и приспособлений: Сухого волочения проволоки из стали, цветных металлов и их сплавов при небольшой степени обжатия. Быстроизнашивающихся деталей машин, приборов и измерительного инструмента, работающих без ударных нагрузок. | Вольфрамовая группа | [14 empty] | Сплавы твердые спеченные | Сплавы твердые спеченные |  |  | Carbide: WC= 94 % |  |  | до 6
2000 | 3005 | ВК6-ОМ | ВК6-ОМ ( другое обозначение ВК6ОМ ) | Для обработки материалов резанием: Чистовой и получистовой обработки твердых, легированных и отбеленных чугунов, закаленных сталей и некоторых марок нержавеющих высокопрочных и жаропрочных сталей и сплавов, особенно сплавов на основе титана, вольфрама и молибдена (точения, растачивания, развертывания, нарезания резьбы, шабровки). | Вольфрамовая группа | [14 empty] | Сплавы твердые спеченные | Сплавы твердые спеченные |  |  | Carbides: WC= 92 %; TaC= 2 % |  |  | до 6
2001 | 3007 | ВК8 | ВК8 ( другое обозначение ВП3325 ) | Для обработки материалов резанием: Чернового точения при неравномерном сечении среза и прерывистом резании, строгании, чернового фрезерования, сверления, чернового рассверливания, чернового зенкерования серого чугуна, цветных металлов и их сплавов и неметаллических материалов. Обработки нержавеющих, высокопрочных и жаропрочных труднообрабатываемых сталей и сплавов, в том числе сплавов титана. Для оснащения горного инструмента: Вращательного бурения геологоразведочных, эксплуатационных и взрывных шпуров и скважин в трещиноватых образивных горных породах с коэффициентом крепости по шкале Протодьяконова до f = 8. Распиловки мрамора и известняка, а также в камнерезных машинах. Для бесстружковой обработки металлов, быстроизнашивающихся деталей машин, приборов и приспособлений: Волочения, калибровки и прессования прутков и труб из стали цветных металлов и их сплавов. Быстроизнашивающихся деталей машин, приборов и измерительного инструмента, работающих при небольших ударных нагрузках. На его основе изготовляют сплав с износостойким покрытием ВП3325 | Вольфрамовая группа | [14 empty] | Сплавы твердые спеченные | Сплавы твердые спеченные |  |  | Carbide: WC= 92 % |  |  | до 8
2002 | 3008 | ВК8-В | ВК8-В ( другое обозначение ВК8В ) | Для оснащения горного инструмента: Ударно-поворотного, ударно-вращательного и вращательно-ударного бурения шпуров и скважин в крепких горных породах с коэффициентом крепости по шкале Протодьяконова до f = 14. Зарубки крепких каменных углей с включением твердых пород. Обработки гранитов и подобных по крепости горных пород. | Вольфрамовая группа | [14 empty] | Сплавы твердые спеченные | Сплавы твердые спеченные |  |  | Carbide: WC= 92 % |  |  | до 8
2003 | 3009 | ВК8-ВК | ВК8-ВК ( другое обозначение ВК8ВК ) | Для оснащения горного инструмента: Шарошечного бурения геологоразведочных, эксплуатационных и взрывных скважин в крепких и очень крепких абразивных горных породах с коэффициентом крепости по шкале Протодьяконова до f = 18. | Вольфрамовая группа | [14 empty] | Сплавы твердые спеченные | Сплавы твердые спеченные |  |  | Carbide: WC= 92 % |  |  | до 8
2004 | 3022 | Т14К8 | Т14К8 | Для обработки материалов резанием: Чернового точения при неравномерном сечении среза и непрерывном резании, получистового и чистового точения при прерывистом резании; чернового фрезерования сплошных поверхностей; рассверливания литых и кованых отверстий, чернового зенкерования и других подобных видов обработки углеродистых и легированных сталей. | Титановольфрамовая группа | [14 empty] | Сплавы твердые спеченные | Сплавы твердые спеченные |  |  | Carbides: WC= 78 %; TiC= 14 % |  |  | до 8
2005 | 3021 | Т15К6 | Т15К6 | Для обработки материалов резанием: Получернового точения при непрерывном резании, чистового точения при прерывистом резании, нарезания резьбы товарными резцами и вращающимися головками, получистового и чистового фрезерования сплошных поверхностей, рассверливания и растачивания предварительно обработанных отверстий, чистового зенкерования, развертывания и других аналогичных видов обработки углеродистых и легированных сталей. | Титановольфрамовая группа | [14 empty] | Сплавы твердые спеченные | Сплавы твердые спеченные |  |  | Carbides: WC= 79 %; TiC= 15 % |  |  | до 6
2006 | 3020 | Т30К4 | Т30К4 | Для обработки материалов резанием: Чистового точения с малым сечением среза (типа алмазной обработки); нарезания резьбы и развертывания отверстий незакаленных и закаленных углеродистых сталей. | Титановольфрамовая группа | [14 empty] | Сплавы твердые спеченные | Сплавы твердые спеченные |  |  | Carbides: WC= 66 %; TiC= 30 % |  |  | до 4
2007 | 3023 | Т5К10 | Т5К10 | Для обработки материалов резанием: Чернового точения при неравномерном сечении среза и прерывистом резании, фасонного точения, отрезки токарными резцами; чистового строгания; чернового фрезерования прерывистых поверхностей и других видов обработки углеродистых и легированных сталей, преимущественно в виде поковок, штамповок и отливок по корке и окалине. | Титановольфрамовая группа | [14 empty] | Сплавы твердые спеченные | Сплавы твердые спеченные |  |  | Carbides: WC= 85 %; TiC= 6 % |  |  | до 9
2008 | 3028 | Т8К7 | Т8К7 | Для обработки материалов резанием: При фрезеровании труднообрабатываемых чугунов. | Титанотантало­вольфрамовая группа | [14 empty] | Сплавы твердые спеченные | Сплавы твердые спеченные |  |  | Carbides: WC= 85 %; TiC= 8 % |  |  | до 7
2009 | 3026 | ТТ10К8Б | ТТ10К8Б ( другое обозначение ТТ10К8-Б ) | Для обработки материалов резанием: Черновой и получистовой обработки некоторых марок труднообрабатываемых материалов, нержавеющих сталей аустенитного класса, маломагнитных сталей и жаропрочных сталей и сплавов, в том числе титановых. | Титанотантало­вольфрамовая группа | [14 empty] | Сплавы твердые спеченные | Сплавы твердые спеченные |  |  | Carbides: WC= 82 %; TiC= 3 %; TaC= 7 % |  |  | до 8
2010 | 3027 | ТТ20К9 | ТТ20К9 | Для обработки материалов резанием: Фрезерования стали, особенно фрезерования глубоких пазов и других видов обработки, предъявляющих повышенные требования к сопротивлению сплава тепловым и механическим циклическим нагрузкам. | Титанотантало­вольфрамовая группа | [14 empty] | Сплавы твердые спеченные | Сплавы твердые спеченные |  |  | Carbides: WC= 71 %; TiC= 8 %; TaC= 12 % |  |  | до 9
2011 | 3024 | ТТ7К12 | ТТ7К12 ( другое обозначение ВП1255 ) | Для обработки материалов резанием: Тяжелого чернового точения стальных поковок, штамповок и отливок по корке с раковинами при наличии песка, шлака и различных неметаллических включений, при неравномерном сечении среза и наличии ударов. Всех видов строгания углеродистых и легированных сталей. Сверления отверстий в стали. На его основе изготовляют сплав с износостойким покрытием ВП1255 | Титанотантало­вольфрамовая группа | [14 empty] | Сплавы твердые спеченные | Сплавы твердые спеченные |  |  | Carbides: WC= 81 %; TiC= 4 %; TaC= 3 % |  |  | до 12
2012 | 3025 | ТТ8К6 | ТТ8К6 | Для обработки материалов резанием: Чистового и получистового точения, растачивания, фрезерования и сверления серого и ковкого чугуна, а также отбеленного чугуна. Непрерывного точения с небольшими сечениями среза стального литья, высокопрочных, нержавеющих сталей, в том числе и закаленных. Обработки сплавов цветных металлов и некоторых марок титановых сплавов при резании с малыми и средними сечениями среза. | Титанотантало­вольфрамовая группа | [14 empty] | Сплавы твердые спеченные | Сплавы твердые спеченные |  |  | Carbides: WC= 84 %; TiC= 8 %; TaC= 2 % |  |  | до 6
2013 | 2968 | ПА-Ж | ПА-Ж ( другое обозначение Жпор ЖГр0.5 Ж-6.0 ) | Прецизионные подшипники приборов, бытовой аппаратуры, текстильного оборудования | Пористость 17-34 %; Твердость HB 200 МПа |  |  | до 0.3 | [11 empty] | Материалы антифрикционные порошковые на основе железа | Материалы антифрикционные порошковые на основе железа |  |  | Fe - basis
2014 | 2973 | ПА-ЖГр | ПА-ЖГр ( другое обозначение ЖГр1 ЖГр1.2 ЖГр1.5 ) | Подшипники и детали узлов трения тракторов, сельхозмашин, станков, приборов, аппаратов бытовой техники, автомобилей, например, деталей телескопических амортизаторов, редукторов лебедки и др. | Пористость 15-25 %; Твердость HB 500 МПа |  |  | 0.5 - 1.2 | [11 empty] | Материалы антифрикционные порошковые на основе железа | Материалы антифрикционные порошковые на основе железа |  |  | Fe - basis
2015 | 2974 | ПА-ЖГр2 | ПА-ЖГр2 ( другое обозначение ЖГр2 ЖГр2-20 Ж50-58 ) | Подшипники и детали узлов трения тракторов, сельхозмашин, станков, приборов, аппаратов бытовой техники, автомобилей, например, деталей телескопических амортизаторов, редукторов лебедки и др. | Пористость 15-25 %; Твердость HB 500 МПа |  |  | 1.4 - 2 | [11 empty] | Материалы антифрикционные порошковые на основе железа | Материалы антифрикционные порошковые на основе железа |  |  | Fe - basis
2016 | 2980 | ПА-ЖГр2К | ПА-ЖГр2К ( другое обозначение ЖГр3К0.8 ЖГр3К1 ЖГр2К1 ) | Подшипники скольжения и другие детали узлов трения автомобилей, станков, различных машин и механизмов. Например, втулки направляющей клапана, компрессора бытового холодильника и др. | Пористость 17-25 %; Твердость HB 600 МПа |  |  | 2 - 2.8 | [11 empty] | Материалы антифрикционные порошковые на основе железа | Материалы антифрикционные порошковые на основе железа |  |  | Fe - basis | [8 empty] | 0.6 - 1
2017 | 2977 | ПА-ЖГр2Д | ПА-ЖГр2Д ( другое обозначение ЖГр2Д2.5 ЖГр3Д3 ЖГр3Д3-5.5 ) | Подшипники и детали узлов трения тракторов, сельхозмашин, станков, приборов, аппаратов бытовой техники, автомобилей, например, деталей телескопических амортизаторов, редукторов лебедки и др. | Пористость 13-23 %; Твердость HB 600 МПа | 2.5 - 3 |  | 1.5 - 2.8 | [11 empty] | Материалы антифрикционные порошковые на основе железа | Материалы антифрикционные порошковые на основе железа |  |  | Fe - basis
2018 | 2975 | ПА-ЖГр3 | ПА-ЖГр3 ( другое обозначение ЖГр3-20 ЖГр3-5.5 ЖГр3 ) | Подшипники и детали узлов трения тракторов, сельхозмашин, станков, приборов, аппаратов бытовой техники, автомобилей, например, деталей телескопических амортизаторов, редукторов лебедки и др. | Пористость 15-25 %; Твердость HB 450 МПа |  |  | 2.2 - 3.2 | [11 empty] | Материалы антифрикционные порошковые на основе железа | Материалы антифрикционные порошковые на основе железа |  |  | Fe - basis
2019 | 2993 | ПА-ЖГр3М | ПА-ЖГр3М ( другое обозначение ЖГр3М15 ) | Подшипники верхних опор скольжения шпинделя барабанов хлопкоуборочных машин, электромоторов, уплотнения безсмазочных компрессоров, приборов и др. | Пористость 15-23 %; Твердость HB 600 МПа |  |  | 1.8 - 3 | [8 empty] | 13 - 16 |  |  | Материалы антифрикционные порошковые на основе железа | Материалы антифрикционные порошковые на основе железа |  |  | Fe - basis
2020 | 2986 | ПА-ЖГр3Цс | ПА-ЖГр3Цс ( другое обозначение ЖГрЦс4У ЖГр3Цс4 ) | Подшипники, втулки, вкладыши, торцовые уплотнения быстровращающихся валов различных машин, двигателей, электроверетен, приборов и т.д. | Пористость 10-20 %; Твердость HB 600 МПа |  |  | 2.2 - 3.2 |  |  |  |  | до 2.7 | [6 empty] | Материалы антифрикционные порошковые на основе железа | Материалы антифрикционные порошковые на основе железа |  |  | Fe - basis | [8 empty] | 0.6 - 1.3
2021 | 2976 | ПА-ЖГрД | ПА-ЖГрД ( другое обозначение ЖГр0.5Д2.5 ЖГр0.8Д3 Ж40Д3-58 ) | Подшипники и детали узлов трения тракторов, сельхозмашин, станков, приборов, аппаратов бытовой техники, автомобилей, например, деталей телескопических амортизаторов, редукторов лебедки и др. | Пористость 15-25 %; Твердость HB 600 МПа | 2.3 - 3.5 |  | 0.5 - 1.2 | [11 empty] | Материалы антифрикционные порошковые на основе железа | Материалы антифрикционные порошковые на основе железа |  |  | Fe - basis
2022 | 2978 | ПА-ЖГрД5 | ПА-ЖГрД5 ( другое обозначение ЖГр1.5Д10 МЖГ1 ЖГр1.5Д5 ) | Подшипники и детали узлов трения тракторов, сельхозмашин, станков, приборов, аппаратов бытовой техники, автомобилей, например, деталей телескопических амортизаторов, редукторов лебедки и др. | Пористость 16-27 %; Твердость HB 500 МПа | 4.8 - 10 |  | 0.7 - 1.3 | [11 empty] | Материалы антифрикционные порошковые на основе железа | Материалы антифрикционные порошковые на основе железа |  |  | Fe - basis
2023 | 2981 | ПА-ЖГрДК | ПА-ЖГрДК ( другое обозначение ЖГр1Д2.5К0.4 ЖГр1.5Д2.5К0.4 ЖГр1.2Д2.5К0.4 ) | Подшипники скольжения и другие детали узлов трения автомобилей, станков, различных машин и механизмов. Например, втулки направляющей клапана, компрессора бытового холодильника и др. | Пористость 15-25 %; Твердость HB 600 МПа | 2.3 - 3.5 |  | 0.8 - 1.5 | [11 empty] | Материалы антифрикционные порошковые на основе железа | Материалы антифрикционные порошковые на основе железа |  |  | Fe - basis | [8 empty] | 0.2 - 0.5
2024 | 2983 | ПА-ЖГрДК6 | ПА-ЖГрДК6 ( другое обозначение ЖГр1.5Д3 ) | Подшипники скольжения и другие детали узлов трения автомобилей, станков, различных машин и механизмов. Например, втулки направляющей клапана, компрессора бытового холодильника и др. | Пористость 18-25 %; Твердость HB 600 МПа | 2.7 - 3.5 |  | 0.6 - 1.5 | [11 empty] | Материалы антифрикционные порошковые на основе железа | Материалы антифрикционные порошковые на основе железа |  |  | Fe - basis | [8 empty] | 1.6 - 6
2025 | 2982 | ПА-ЖГрДК1 | ПА-ЖГрДК1 ( другое обозначение ЖГр0.5Д3К0.8 ЖГр1Д2.5К ЖГр1.2Д2.5К0.8 ) | Подшипники скольжения и другие детали узлов трения автомобилей, станков, различных машин и механизмов. Например, втулки направляющей клапана, компрессора бытового холодильника и др. | Пористость 17-25 %; Твердость HB 600 МПа | 2.3 - 3.5 |  | 0.5 - 1.2 | [11 empty] | Материалы антифрикционные порошковые на основе железа | Материалы антифрикционные порошковые на основе железа |  |  | Fe - basis | [8 empty] | 0.6 - 1
2026 | 2992 | ПА-ЖГрДМс | ПА-ЖГрДМс | Детали узлов трения автомобилей - шайбы, сухари, втулки. | Пористость 15-25 %; Твердость HB 700 МПа | 2.5 - 3.5 |  | 0.6 - 1.3 | до 1.5 | [7 empty] | 1.5 - 3.6 |  |  | Материалы антифрикционные порошковые на основе железа | Материалы антифрикционные порошковые на основе железа |  |  | Fe - basis | [8 empty] | 1.5 - 2.4
2027 | 2990 | ПА-ЖГрДФК | ПА-ЖГрДФК ( другое обозначение ЖГр0.6Д2.8К0.3Ф0.3 ) | Детали узлов трения автомобилей - шайбы, сухари, втулки. | Пористость 17-25 %; Твердость HB 600 МПа | 2.5 - 3.5 |  | 0.2 - 0.6 | [11 empty] | Материалы антифрикционные порошковые на основе железа | Материалы антифрикционные порошковые на основе железа |  |  | Fe - basis | [5 empty] | 0.1 - 0.5 |  |  | 0.1 - 0.4
2028 | 2991 | ПА-ЖГрДФМс | ПА-ЖГрДФМс | Детали узлов трения автомобилей - шайбы, сухари, втулки. | Пористость 18-23 %; Твердость HB 500 МПа | 2.5 - 3.5 |  | 0.2 - 0.6 | [8 empty] | 1.5 - 2 |  |  | Материалы антифрикционные порошковые на основе железа | Материалы антифрикционные порошковые на основе железа |  |  | Fe - basis | [5 empty] | 0.1 - 0.5 |  |  | 0.6 - 1.5
2029 | 2984 | ПА-ЖГрЛ | ПА-ЖГрЛ ( другое обозначение ЖГр1.5Л Ж40Л-69 ) | Пробки кранов воздушных, водяных, паромасляных и других систем, например, кранов тормозных систем паровозов, вагонов и др. | Пористость не более 18 %; Твердость HB 600 МПа | 12 - 15 |  | 0.4 - 1.5 |  |  |  |  | 5 - 7 | [6 empty] | Материалы антифрикционные порошковые на основе железа | Материалы антифрикционные порошковые на основе железа |  |  | Fe - basis
2030 | 2989 | ПА-ЖГрФ1К | ПА-ЖГрФ1К ( другое обозначение ЖФ1К1Гр0.8 ) | Подшипники и другие детали узлов трения станков, машин и механизмов. | Пористость не более 20 %; Твердость HB 1200 МПа |  |  | 0.6 - 1.2 | [11 empty] | Материалы антифрикционные порошковые на основе железа | Материалы антифрикционные порошковые на основе железа |  |  | Fe - basis | [5 empty] | 0.8 - 1.2 |  |  | 0.8 - 1.2
2031 | 2979 | ПА-ЖГрК | ПА-ЖГрК ( другое обозначение ЖГр1К0.8 ЖГр1К1 Ж30К1-58 ) | Подшипники скольжения и другие детали узлов трения автомобилей, станков, различных машин и механизмов. Например, втулки направляющей клапана, компрессора бытового холодильника и др. | Пористость 17-23 %; Твердость HB 500 МПа |  |  | 0.6 - 1.2 | [11 empty] | Материалы антифрикционные порошковые на основе железа | Материалы антифрикционные порошковые на основе железа |  |  | Fe - basis | [8 empty] | 0.6 - 1
2032 | 2988 | ПА-ЖГрФК | ПА-ЖГрФК ( другое обозначение ЖФ0.5К1Гр0.8 ) | Подшипники и другие детали узлов трения станков, машин и механизмов. | Пористость до 20 %; Твердость HB 1100 МПа |  |  | 0.6 - 1.2 | [11 empty] | Материалы антифрикционные порошковые на основе железа | Материалы антифрикционные порошковые на основе железа |  |  | Fe - basis | [5 empty] | 0.3 - 0.7 |  |  | 0.8 - 1.2
2033 | 2985 | ПА-ЖГрЦс | ПА-ЖГрЦс ( другое обозначение ЖГр(1.0-1.5)Цс4 ) | Подшипники скольжения и другие детали узлов трения автомобилей, станков, различных машин и механизмов. Например, втулки направляющей клапана, компрессора бытового холодильника и др. | Пористость 15-20 %; Твердость HB 500 МПа |  |  | 0.6 - 1.4 |  |  |  |  | до 2.7 | [6 empty] | Материалы антифрикционные порошковые на основе железа | Материалы антифрикционные порошковые на основе железа |  |  | Fe - basis | [8 empty] | 0.4 - 1.1
2034 | 2987 | ПА-ЖГрЦсОК | ПА-ЖГрЦсОК ( другое обозначение ЖГр1.5Цс401К1 ) | Узлы трения вьюркового веретена, подшипники активатора стиральной машины и др. бытовых приборов, текстильного оборудования и т.п. | Пористость 14-20 %; Твердость HB 500 МПа |  |  | 0.7 - 1.4 |  |  |  |  | до 2.7 | [6 empty] | Материалы антифрикционные порошковые на основе железа | Материалы антифрикционные порошковые на основе железа |  |  | Fe - basis |  | 0.8 - 1.2 | [6 empty] | 1.5 - 1.9
2035 | 2969 | ПА-ЖД | ПА-ЖД ( другое обозначение ЖД2.5 ЖД3 ЖД3.5 ) | Подшипники и детали узлов трения тракторов, сельхозмашин, станков, приборов, аппаратов бытовой техники, автомобилей, например, деталей телескопических амортизаторов, редукторов лебедки и др. | Пористость 12-28 %; Твердость HB 450 МПа | 2.5 - 3.5 |  | до 0.3 | [11 empty] | Материалы антифрикционные порошковые на основе железа | Материалы антифрикционные порошковые на основе железа |  |  | Fe - basis
2036 | 2970 | ПА-ЖД5 | ПА-ЖД5 ( другое обозначение ЖД5 ЖД10 ЖГр0.25Д5 ) | Подшипники и детали узлов трения тракторов, сельхозмашин, станков, приборов, аппаратов бытовой техники, автомобилей, например, деталей телескопических амортизаторов, редукторов лебедки и др. | Пористость 16-27 %; Твердость HB 500 МПа | 4.8 - 10 |  | до 0.5 | [11 empty] | Материалы антифрикционные порошковые на основе железа | Материалы антифрикционные порошковые на основе железа |  |  | Fe - basis
2037 | 2972 | ПА-ЖДК | ПА-ЖДК ( другое обозначение ЖД3К0.3 ЖДК0.27 ) | Подшипники и детали узлов трения тракторов, сельхозмашин, станков, приборов, аппаратов бытовой техники, автомобилей, например, деталей телескопических амортизаторов, редукторов лебедки и др. | Пористость 15-23 %; Твердость HB 450 МПа | 2.3 - 3.5 |  | до 0.5 | [11 empty] | Материалы антифрикционные порошковые на основе железа | Материалы антифрикционные порошковые на основе железа |  |  | Fe - basis | [8 empty] | 0.2 - 0.4
2038 | 2971 | ПА-ЖК | ПА-ЖК ( другое обозначение ЖК0.3 ЖК0.4 ) | Прецизионные подшипники приборов, бытовой аппаратуры, текстильного оборудования | Пористость 17-22 %; Твердость HB 400 МПа |  |  | до 0.3 | [11 empty] | Материалы антифрикционные порошковые на основе железа | Материалы антифрикционные порошковые на основе железа |  |  | Fe - basis | [8 empty] | 0.1 - 0.5
2039 | 2995 | ПА-ЖНГр10Цс | ПА-ЖНГр10Цс ( другое обозначение МГ30ЖН1К ) | Торцовые уплотнения насосов установок по обработке молока, масла и молочных продуктов; подшипники опор скольжения моечных ванн, красильно-отделочных и сушильных агрегатов текстильной промышленности и т.п. | Пористость 8-18 %; Твердость HB 230 МПа |  |  | 7.5 - 11 | 40 - 44 |  |  | до 2.2 | до 1.9 | [6 empty] | Материалы антифрикционные порошковые на основе железа | Материалы антифрикционные порошковые на основе железа |  |  | Fe - basis | [8 empty] | 0.4 - 1.2
2040 | 2994 | ПА-ЖНГр3М | ПА-ЖНГр3М ( другое обозначение ЖНГр3М15 ) | Подшипники верхних опор скольжения шпинделя барабанов хлопкоуборочных машин, электромоторов, уплотнения безсмазочных компрессоров, приборов и др. | Пористость 12-23 %; Твердость HB 700 МПа |  |  | 1.8 - 3 | 39 - 43 | [7 empty] | 13 - 16 |  |  | Материалы антифрикционные порошковые на основе железа | Материалы антифрикционные порошковые на основе железа |  |  | Fe - basis
2041 | 2997 | ПА-ЖФ1К | ПА-ЖФ1К ( другое обозначение ЖФ1К1 ) | Подшипники и другие детали узлов трения станков, машин и механизмов | Пористость не более 20 %; Твердость HB 700 МПа | [14 empty] | Материалы антифрикционные порошковые на основе железа | Материалы антифрикционные порошковые на основе железа |  |  | Fe - basis | [5 empty] | 0.8 - 1.2 |  |  | 0.8 - 1.2
2042 | 2998 | ПА-ЖФКМ | ПА-ЖФКМ ( другое обозначение ЖФ1К1М2.5 ) | Подшипники и другие детали узлов трения станков, машин и механизмов | Пористость не более 20%; Твердость HB 600 МПа | [11 empty] | 2.4 - 2.6 |  |  | Материалы антифрикционные порошковые на основе железа | Материалы антифрикционные порошковые на основе железа |  |  | Fe - basis | [5 empty] | 1 - 1.2 |  |  | 0.8 - 1.2
2043 | 2996 | ПА-ЖФК | ПА-ЖФК ( другое обозначение ЖФ0.5К1 ) | Подшипники и другие детали узлов трения станков, машин и механизмов | Пористость не более 20%; Твердость HB 950 МПа | [14 empty] | Материалы антифрикционные порошковые на основе железа | Материалы антифрикционные порошковые на основе железа |  |  | Fe - basis | [5 empty] | 0.3 - 0.7 |  |  | 0.8 - 1.2
2044 | 2999 | ПА-ЖХ20КБ | ПА-ЖХ20КБ ( другое обозначение Х20КБ ) | Армировочные втулки насосов водоподъема, подшипники химической аппаратуры, двигателей, приборов и т.д. | Пористость 20-30 %; Твердость HB 700 МПа |  |  | 0.2 - 0.8 |  |  | 17 - 23 | [5 empty] | 0.2 - 0.5 |  |  | Материалы антифрикционные порошковые на основе железа | Материалы антифрикционные порошковые на основе железа |  |  | Fe - basis | [8 empty] | 0.3 - 1.5 |  | 0.02 - 0.8
2045 | 3000 | ПА-ЖХ18Н15КБ | ПА-ЖХ18Н15КБ ( другое обозначение Х18Н15КБ ) | Армировочные втулки насосов водоподъема, подшипники химической аппаратуры, двигателей, приборов и т.д. | Пористость 18-26 %; Твердость HB 600 МПа |  |  | 0.5 - 1.5 | 12 - 16 |  | 16 - 20 | [5 empty] | 0.2 - 0.5 |  |  | Материалы антифрикционные порошковые на основе железа | Материалы антифрикционные порошковые на основе железа |  |  | Fe - basis | [8 empty] | 0.3 - 1.5 |  | 0.02 - 0.15
2046 | 2959 | ПХ17Н2 | ПХ17Н2 | Для изготовления коррозионностойких изделий, деталей машин, приборов, пористых и плотных листов, лент, проволоки, металлургических полуфабрикатов (поковки, прутки, ленты, трубы) и для других целей. |  |  |  | 0.08 - 0.17 | 1.5 - 2.5 | до 0.1 | 15 - 19 | до 0.35 |  | до 0.08 | [5 empty] | Порошок высоколегированных сталей и сплавов | Порошок высоколегированных сталей и сплавов |  |  | Fe - basis | [5 empty] | до 0.03 |  |  | до 0.02 | [9 empty] | до 0.35 | до 0.2
2047 | 2965 | ПХ13М2 | ПХ13М2 | Для изготовления коррозионностойких изделий, деталей машин, приборов, пористых и плотных листов, лент, проволоки, металлургических полуфабрикатов (поковки, прутки, ленты, трубы) и для других целей. |  |  |  | до 0.08 |  | до 0.1 | 12 - 14 | до 0.2 |  | до 0.08 |  |  | 1.5 - 2.5 |  |  | Порошок высоколегированных сталей и сплавов | Порошок высоколегированных сталей и сплавов |  |  | Fe - basis | [5 empty] | до 0.03 |  |  | до 0.02 | [9 empty] | до 0.5 | до 0.2
2048 | 2960 | ПХ18Н15 | ПХ18Н15 | Для изготовления коррозионностойких изделий, деталей машин, приборов, пористых и плотных листов, лент, проволоки, металлургических полуфабрикатов (поковки, прутки, ленты, трубы) и для других целей. |  |  |  | до 0.08 | 12 - 16 | до 0.1 | 16 - 20 | до 0.35 |  | до 0.08 | [5 empty] | Порошок высоколегированных сталей и сплавов | Порошок высоколегированных сталей и сплавов | [8 empty] | до 0.03 |  |  | до 0.015 | [9 empty] | до 0.3 | до 0.15
2049 | 2962 | ПХ18Н9Т | ПХ18Н9Т | Для изготовления коррозионностойких изделий, деталей машин, приборов, пористых и плотных листов, лент, проволоки, металлургических полуфабрикатов (поковки, прутки, ленты, трубы) и для других целей. |  |  |  | 0.05 - 0.12 | 7 - 10 | до 0.1 | 16 - 20 | до 0.35 |  | 0.5 - 0.8 | [5 empty] | Порошок высоколегированных сталей и сплавов | Порошок высоколегированных сталей и сплавов |  |  | Fe - basis | [5 empty] | до 0.03 |  |  | до 0.02 | [9 empty] | до 0.35 | до 0.15
2050 | 2964 | ПХ20Н80 | ПХ20Н80 | Для изготовления коррозионностойких изделий, деталей машин, приборов, пористых и плотных листов, лент, проволоки, металлургических полуфабрикатов (поковки, прутки, ленты, трубы) и для других целей. |  |  |  | до 0.06 |  | до 0.1 | 18 - 22 | до 0.05 |  | до 0.08 | до 0.3 |  |  |  |  | Порошок высоколегированных сталей и сплавов | Порошок высоколегированных сталей и сплавов |  |  | Ni - basis | [8 empty] | до 0.01 | [9 empty] | до 0.3 | до 0.2
2051 | 2961 | ПХ23Н18 | ПХ23Н18 | Для изготовления коррозионностойких изделий, деталей машин, приборов, пористых и плотных листов, лент, проволоки, металлургических полуфабрикатов (поковки, прутки, ленты, трубы) и для других целей. |  |  |  | до 0.08 | 16 - 20 | до 0.1 | 21 - 25 | до 0.35 |  | до 0.08 | [5 empty] | Порошок высоколегированных сталей и сплавов | Порошок высоколегированных сталей и сплавов | [8 empty] | до 0.03 |  |  | до 0.02 | [9 empty] | до 0.3 | до 0.15
2052 | 2963 | ПХ30 | ПХ30 | Для изготовления коррозионностойких изделий, деталей машин, приборов, пористых и плотных листов, лент, проволоки, металлургических полуфабрикатов (поковки, прутки, ленты, трубы) и для других целей. |  |  |  | до 0.3 | до 0.3 | до 0.1 | 28 - 32 | до 0.35 |  | до 0.08 | [5 empty] | Порошок высоколегированных сталей и сплавов | Порошок высоколегированных сталей и сплавов | [8 empty] | до 0.03 |  |  | до 0.01 | [9 empty] | до 0.3 | до 0.2
2053 | 2967 | ПХ40Н60 | ПХ40Н60 | Для изготовления коррозионностойких изделий, деталей машин, приборов, пористых и плотных листов, лент, проволоки, металлургических полуфабрикатов (поковки, прутки, ленты, трубы) и для других целей. |  |  |  | до 0.06 |  | до 0.1 | 38 - 42 | до 0.2 |  | до 0.08 | до 0.5 |  |  |  |  | Порошок высоколегированных сталей и сплавов | Порошок высоколегированных сталей и сплавов |  |  | Ni - basis | [5 empty] | до 0.03 |  |  | до 0.02 | [10 empty] | до 0.2
2054 | 2966 | ПХН28МДТ | ПХН28МДТ | Для изготовления коррозионностойких изделий, деталей машин, приборов, пористых и плотных листов, лент, проволоки, металлургических полуфабрикатов (поковки, прутки, ленты, трубы) и для других целей. |  | 2.5 - 3.5 |  | до 0.2 | 28 - 30 | до 0.1 | 21 - 25 | до 0.2 |  | 0.4 - 0.7 |  |  | 2.5 - 3.5 |  |  | Порошок высоколегированных сталей и сплавов | Порошок высоколегированных сталей и сплавов |  |  | Fe - basis | [5 empty] | до 0.03 |  |  | до 0.02 | [10 empty] | до 0.2
2055 | 2923 | ПК10 | ПК10 ( другое обозначение ПК10-6.0 ПК10-6.4 ПК10-6.8 ПК10-7.2 ПК10-7.6 ) | Область применения - изделия пористые ненагруженные (ПК10-6.0, ПК10-6.4, ПК10-6.8); изделия плотные малонагруженные (ПК10-7.2, ПК10-7.6) |  |  |  | до 0.3 | [11 empty] | Материалы конструкционные порошковые на основе железа | Материалы конструкционные порошковые на основе железа |  | всего 2
2056 | 2927 | ПК10Д2Ф | ПК10Д2Ф ( другое обозначение ПК10Д2Ф-6.0 ) | Область применения - изделия пористые ненагруженные. |  | 1 - 3 |  | до 0.3 | [11 empty] | Материалы конструкционные порошковые на основе железа | Материалы конструкционные порошковые на основе железа |  | всего 2 | [9 empty] | 0.8 - 1.2
2057 | 2928 | ПК10Д3 | ПК10Д3 ( другое обозначение ПК10Д3-6.0 ПК10Д3-6.4 ПК10Д3-6.8 ПК10Д3-7.4 ) | Область применения - изделия пористые ненагруженные (ПК10Д3-6.0, ПК10Д3-6.4); изделия пористые малонагруженные (ПК10Д3-6.8); изделия плотные средненагруженные (ПК10Д3-7.4) |  | 1 - 4 |  | до 0.3 | [11 empty] | Материалы конструкционные порошковые на основе железа | Материалы конструкционные порошковые на основе железа |  | всего 2
2058 | 2929 | ПК10Д3К | ПК10Д3К ( другое обозначение ПК10Д3К-6.0 ПК10Д3К-6.4 ) | Область применения - изделия пористые ненагруженные. |  | 1 - 4 |  | до 0.3 | [5 empty] | 0.15 - 0.4 | [5 empty] | Материалы конструкционные порошковые на основе железа | Материалы конструкционные порошковые на основе железа |  | всего 2
2059 | 2936 | ПК10Н2Д2 | ПК10Н2Д2 ( другое обозначение ПК10Н2Д2-6.4 ПК10Н2Д2-6.8 ПК10Н2Д2-7.2 ПК10Н2Д2-7.6 ) | Область применения - изделия пористые средненагруженные (ПК10Н2Д2-6.4, ПК10Н2Д2-6.8); изделия плотные средненагруженные (ПК10Н2Д2-7.2, ПК10Н2Д2-7.6) |  | 1 - 3 |  | до 0.3 | 1 - 3 | [10 empty] | Материалы конструкционные порошковые на основе железа | Материалы конструкционные порошковые на основе железа |  | всего 2
2060 | 2930 | ПК10Д5 | ПК10Д5 ( другое обозначение ПК10Д5-6.0 ПК10Д5-6.4 ПК10Д5-6.8 ПК10Д5-7.4 ) | Область применения - изделия пористые ненагруженные (ПК10Д5-6.0, ПК10Д5-6.4); изделия пористые малонагруженные (ПК10Д5-6.8); изделия плотные тяжелонагруженные (ПК10Д5-7.4) |  | 4 - 6 |  | до 0.3 | [11 empty] | Материалы конструкционные порошковые на основе железа | Материалы конструкционные порошковые на основе железа |  | всего 2
2061 | 2935 | ПК10Н2М | ПК10Н2М ( другое обозначение ПК10Н2М-6.8 ПК10Н2М-7.2 ПК10Н2М-7.6 ) | Область применения - изделия пористые ненагруженные (ПК10Н2М-6.8); изделия плотные средненагруженные (ПК10Н2М-7.2, ПК10Н2М-7.6) |  |  |  | до 0.3 | 1 - 3 | [7 empty] | 0.3 - 0.7 |  |  | Материалы конструкционные порошковые на основе железа | Материалы конструкционные порошковые на основе железа |  | всего 2
2062 | 2938 | ПК10Н2Д6М | ПК10Н2Д6М ( другое обозначение ПК10Н2Д6М-7.4 ) | Область применения - изделия плотные тяжелонагруженные |  | 4 - 8 |  | до 0.3 | 1 - 3 | [7 empty] | 0.3 - 0.7 |  |  | Материалы конструкционные порошковые на основе железа | Материалы конструкционные порошковые на основе железа |  | всего 2
2063 | 2937 | ПК10Н4Д4 | ПК10Н4Д4 ( другое обозначение ПК10Н4Д4-6.4 ПК10Н4Д4-6.8 ) | Область применения - изделия пористые средненагруженные. |  | 2 - 6 |  | до 0.3 | 2 - 6 | [10 empty] | Материалы конструкционные порошковые на основе железа | Материалы конструкционные порошковые на основе железа |  | всего 2
2064 | 2926 | ПК10Ф | ПК10Ф ( другое обозначение ПК10Ф-6.8 ) | Область применения - изделия пористые ненагруженные. |  |  |  | до 0.3 | [11 empty] | Материалы конструкционные порошковые на основе железа | Материалы конструкционные порошковые на основе железа |  | всего 2 | [9 empty] | 0.8 - 1.2
2065 | 2952 | ПК10Х13М2 | ПК10Х13М2 ( другое обозначение ПК10Х13М2-7.4 ) | Область применения - изделия плотные износостойкие и коррозионно-стойкие |  |  |  | до 0.1 |  |  | 12 - 14 | [5 empty] | 1 - 3 |  |  | Материалы конструкционные порошковые на основе железа | Материалы конструкционные порошковые на основе железа |  | всего 2
2066 | 2956 | ПК10Х17Н2 | ПК10Х17Н2 ( другое обозначение ПК10Х17Н2-6.8 ПК10Х17Н2-7.4 ) | Область применения - изделия износостойкие и коррозионно-стойкие ( ПК10Х17Н2-6.8); изделия плотные износостойкие и коррозионно-стойкие (ПК10Х17Н2-7.4) |  |  |  | до 0.15 | 1 - 3 |  | 16 - 18 | [8 empty] | Материалы конструкционные порошковые на основе железа | Материалы конструкционные порошковые на основе железа |  | всего 2
2067 | 2958 | ПК10Х18Н15 | ПК10Х18Н15 ( другое обозначение ПК10Х18Н15-6.4 ПК10Х18Н15-6.8 ПК10Х18Н15-7.2 ПК10Х18Н15-7.6 ) | Область применения - изделия пористые коррозионно-стойкие (ПК10Х18Н15-6.4, ПК10Х18Н15-6.8, ПК10Х18Н15-7.2); изделия плотные высококоррозионно-стойкие (ПК10Х18Н15-7.6) |  |  |  | до 0.1 | 14 - 16 |  | 17 - 19 | [8 empty] | Материалы конструкционные порошковые на основе железа | Материалы конструкционные порошковые на основе железа |  | всего 2
2068 | 2957 | ПК10Х18Н9Т | ПК10Х18Н9Т ( другое обозначение ПК10Х18Н9Т-6.4 ПК10Х18Н9Т-6.8 ПК10Х18Н9Т-7.2 ПК10Х18Н9Т-7.6 ) | Область применения - изделия пористые коррозионно-стойкие (ПК10Х18Н9Т-6.4, ПК10Х18Н9Т-6.8, ПК10Х18Н9Т-7.2); изделия плотные высококоррозионно-стойкие (ПК10Х18Н9Т-7.6) |  |  |  | до 0.1 | 8 - 10 |  | 17 - 19 |  |  | 0.5 - 0.8 | [5 empty] | Материалы конструкционные порошковые на основе железа | Материалы конструкционные порошковые на основе железа |  | всего 2
2069 | 2954 | ПК20Х13 | ПК20Х13 ( другое обозначение ПК20Х13-6.4 ПК20Х13-6.8 ПК20Х13-7.4 ) | Область применения - изделия износостойкие и коррозионно-стойкие (ПК20Х13-6.4); изделия плотные износостойкие и коррозионно-стойкие (ПК20Х13-7.4) |  |  |  | 0.1 - 0.3 |  |  | 12 - 14 | [8 empty] | Материалы конструкционные порошковые на основе железа | Материалы конструкционные порошковые на основе железа |  | всего 2
2070 | 2953 | ПК10Х25 | ПК10Х25 ( другое обозначение ПК10Х25-7.4 ) | Область применения - изделия плотные высококоррозионно-стойкие |  |  |  | до 0.1 |  |  | 24 - 26 | [8 empty] | Материалы конструкционные порошковые на основе железа | Материалы конструкционные порошковые на основе железа |  | всего 2
2071 | 2924 | ПК40 | ПК40 ( другое обозначение ПК40-6.0 ПК40-6.4 ПК40-6.8 ПК40-7.2 ПК40-7.6 ) | Область применения - изделия пористые ненагруженные (ПК40-6.0, ПК40-6.4, ПК40-6.8); изделия плотные средненагруженные (ПК40-7.2, ПК40-7.6) |  |  |  | 0.31 - 0.6 | [11 empty] | Материалы конструкционные порошковые на основе железа | Материалы конструкционные порошковые на основе железа |  | всего 2
2072 | 2949 | ПК40Г2 | ПК40Г2 ( другое обозначение ПК40Г2-7.4 ) | Область применения - изделия плотные износостойкие, подвергающиеся большим ударным нагрузкам |  |  |  | 0.31 - 0.6 |  |  |  | 1 - 3 | [7 empty] | Материалы конструкционные порошковые на основе железа | Материалы конструкционные порошковые на основе железа |  | всего 2
2073 | 2931 | ПК40Д3 | ПК40Д3 ( другое обозначение ПК40Д3-6.0 ПК40Д3-6.4 ) | Область применения - изделия пористые малонагруженные. |  | 1 - 4 |  | 0.31 - 0.6 | [11 empty] | Материалы конструкционные порошковые на основе железа | Материалы конструкционные порошковые на основе железа |  | всего 2
2074 | 2932 | ПК40Д3К | ПК40Д3К ( другое обозначение ПК40Д3К-6.0 ПК40Д3К-6.4 ) | Область применения - изделия пористые малонагруженные. |  | 1 - 4 |  | 0.31 - 0.6 | [5 empty] | 0.15 - 0.4 | [5 empty] | Материалы конструкционные порошковые на основе железа | Материалы конструкционные порошковые на основе железа |  | всего 2
2075 | 2933 | ПК40Д3КФ | ПК40Д3КФ ( другое обозначение ПК40Д3КФ-6.0 ПК40Д3КФ-6.4 ) | Область применения - изделия пористые малонагруженные. |  | 1 - 4 |  | 0.31 - 0.6 | [5 empty] | 0.15 - 0.4 | [5 empty] | Материалы конструкционные порошковые на основе железа | Материалы конструкционные порошковые на основе железа |  | всего 2 | [9 empty] | 0.15 - 0.45
2076 | 2941 | ПК40Н2Д2 | ПК40Н2Д2 ( другое обозначение ПК40Н2Д2-6.4 ПК40Н2Д2-6.8 ПК40Н2Д2-7.4 ) | Область применения - изделия пористые малонагруженные (ПК40Н2Д2-6.4); изделия пористые средненагруженные (ПК40Н2Д2-6.8); изделия плотные тяжелонагруженные (ПК40Н2Д2-7.4) |  | 1 - 3 |  | 0.31 - 0.6 | 1 - 3 | [10 empty] | Материалы конструкционные порошковые на основе железа | Материалы конструкционные порошковые на основе железа |  | всего 2
2077 | 2943 | ПК40Н2Д2М | ПК40Н2Д2М ( другое обозначение ПК40Н2Д2М-6.8 ПК40Н2Д2М-7.4 ) | Область применения - изделия пористые нагруженные (ПК40Н2Д2М-6.8); изделия плотные тяжелонагруженные (ПК40Н2Д2М-7.4) |  | 1 - 3 |  | 0.31 - 0.6 | 1 - 3 | [7 empty] | 0.3 - 0.7 |  |  | Материалы конструкционные порошковые на основе железа | Материалы конструкционные порошковые на основе железа |  | всего 2
2078 | 2940 | ПК40Н2М | ПК40Н2М ( другое обозначение ПК40Н2М-6.4 ПК40Н2М-6.8 ПК40Н2М-7.2 ПК40Н2М-7.6 ) | Область применения - изделия пористые средненагруженные (ПК40Н2М-6.8); изделия пористые нагруженные (ПК40Н2М-7.2); изделия плотные тяжелонагруженные (ПК40Н2М-7.6) |  |  |  | 0.31 - 0.6 | 1 - 3 | [7 empty] | 0.3 - 0.7 |  |  | Материалы конструкционные порошковые на основе железа | Материалы конструкционные порошковые на основе железа |  | всего 2
2079 | 2942 | ПК40Н3Д2Х | ПК40Н3Д2Х ( другое обозначение ПК40Н3Д2Х-6.4 ПК40Н3Д2Х-6.8 ) | Область применения - изделия пористые малонагруженные (ПК40Н3Д2Х-6.4); изделия пористые нагруженные (ПК40Н3Д2Х-6.8). |  | 1 - 3 |  | 0.31 - 0.6 | 2 - 4 |  | 0.5 - 1.5 | [8 empty] | Материалы конструкционные порошковые на основе железа | Материалы конструкционные порошковые на основе железа |  | всего 2
2080 | 2944 | ПК40Н4Д2М | ПК40Н4Д2М ( другое обозначение ПК40Н4Д2М-6.8 ПК40Н4Д2М-7.4 ) | Область применения - изделия пористые нагруженные (ПК40Н4Д2М-6.8); изделия плотные износостойкие, подвергающиеся большим ударным нагрузкам (ПК40Н4Д2М-7.4) |  | 1 - 3 |  | 0.31 - 0.6 | 3 - 5 | [7 empty] | 0.3 - 0.7 |  |  | Материалы конструкционные порошковые на основе железа | Материалы конструкционные порошковые на основе железа |  | всего 2
2081 | 2939 | ПК40НМ | ПК40НМ ( другое обозначение ПК40НМ-6.8 ПК40НМ-7.2 ПК40НМ-7.6 ) | Область применения - изделия пористые средненагруженные (ПК40НМ-6.8); изделия пористые нагруженные (ПК40НМ-7.2); изделия плотные тяжелонагруженные (ПК40НМ-7.6) |  |  |  | 0.31 - 0.6 | 0.5 - 1 | [7 empty] | 0.3 - 0.7 |  |  | Материалы конструкционные порошковые на основе железа | Материалы конструкционные порошковые на основе железа |  | всего 2
2082 | 2955 | ПК40Х13М2 | ПК40Х13М2 ( другое обозначение ПК40Х13М2-7.4 ) | Область применения - изделия плотные износостойкие и коррозионно-стойкие |  |  |  | 0.3 - 0.5 |  |  | 12 - 14 | [5 empty] | 1 - 3 |  |  | Материалы конструкционные порошковые на основе железа | Материалы конструкционные порошковые на основе железа |  | всего 2
2083 | 2948 | ПК40Х2 | ПК40Х2 ( другое обозначение ПК40Х2-6.4 ПК40Х2-6.8 ПК40Х2-7.4 ) | Область применения - изделия пористые средненагруженные (ПК40Х2-6.8); изделия плотные износостойкие, подвергающиеся большим ударным нагрузкам (ПК40Х2-7.4) |  |  |  | 0.31 - 0.6 |  |  | 1 - 3 | [8 empty] | Материалы конструкционные порошковые на основе железа | Материалы конструкционные порошковые на основе железа |  | всего 2
2084 | 2950 | ПК40ХН2Г | ПК40ХН2Г ( другое обозначение ПК40ХН2Г-6.4 ПК40ХН2Г-6.8 ПК40ХН2Г-7.4 ) | Область применения - изделия пористые средненагруженные (ПК40ХН2Г-6.8); изделия плотные износостойкие, подвергающиеся большим ударным нагрузкам (ПК40ХН2Г-7.4) |  |  |  | 0.31 - 0.6 | 1 - 3 |  | 0.5 - 1.5 | 0.5 - 1.5 | [7 empty] | Материалы конструкционные порошковые на основе железа | Материалы конструкционные порошковые на основе железа |  | всего 2
2085 | 2925 | ПК70 | ПК70 ( другое обозначение ПК70-6.0 ПК70-6.4 ПК70-6.8 ПК70-7.4 ) | Область применения - изделия пористые износостойкие (ПК70-6.0, ПК70-6.4, ПК70-6.8); изделия плотные износостойкие (ПК70-7.4) |  |  |  | 0.61 - 0.9 | [11 empty] | Материалы конструкционные порошковые на основе железа | Материалы конструкционные порошковые на основе железа |  | всего 2
2086 | 2934 | ПК70Д3 | ПК70Д3 ( другое обозначение ПК70Д3-6.0 ПК70Д3-6.4 ПК70Д3-6.8 ПК70Д3-7.4 ) | Область применения - изделия пористые износостойкие ( ПК70Д3-6.0, ПК70Д3-6.4, ПК70Д3-6.8); изделия плотные износостойкие (ПК70Д3-7.4) |  | 1 - 4 |  | 0.61 - 0.9 | [11 empty] | Материалы конструкционные порошковые на основе железа | Материалы конструкционные порошковые на основе железа |  | всего 2
2087 | 2945 | ПК70Н2Д2 | ПК70Н2Д2 ( другое обозначение ПК70Н2Д2-6.4 ПК70Н2Д2-6.8 ПК70Н2Д2-7.4 ) | Область применения - изделия пористые износостойкие (ПК70Н2Д2-6.4, ПК70Н2Д2-6.8); изделия плотные износостойкие (ПК70Н2Д2-7.4) |  | 1 - 3 |  | 0.61 - 0.9 | 1 - 3 | [10 empty] | Материалы конструкционные порошковые на основе железа | Материалы конструкционные порошковые на основе железа |  | всего 2
2088 | 2946 | ПК70Х3 | ПК70Х3 ( другое обозначение ПК70Х3-6.4 ПК70Х3-6.8 ) | Область применения - изделия пористые высокоизносостойкие. |  |  |  | 0.61 - 0.9 |  |  | 2 - 4 | [8 empty] | Материалы конструкционные порошковые на основе железа | Материалы конструкционные порошковые на основе железа |  | всего 2
2089 | 2947 | ПКХ6 | ПКХ6 ( другое обозначение ПКХ6-7.4 ) | Область применения - изделия плотные тяжелонагруженные; изделия плотные высокоизносостойкие |  |  |  | 0.91 - 1.2 |  |  | 5 - 7 | [8 empty] | Материалы конструкционные порошковые на основе железа | Материалы конструкционные порошковые на основе железа |  | всего 2
2090 | 2951 | ПКГ13 | ПКГ13 ( другое обозначение ПКГ13-7.4 ) | Область применения - изделия плотные высокоизносостойкие |  |  |  | 0.91 - 1.2 |  |  |  | 12 - 14 | [7 empty] | Материалы конструкционные порошковые на основе железа | Материалы конструкционные порошковые на основе железа |  | всего 2
2091 | 2912 | ПНК-0Т2 | ПНК-0Т2 ( другое обозначение ПНК-ОТ2 ) | Порошок никелевый карбонильный предназначен для изготовления изделий методами порошковой металлургии и других целей. Насыпная плотность 2.51-2.99 г/см³. |  | до 0.001 |  | до 0.09 | min 99.9 | до 0.001 |  | до 0.0005 | до 0.001 |  | до 0.0015 |  |  | до 0.001 |  | Порошок никелевый | Порошок никелевый | до 0.0002 |  |  |  | до 0.0003 | до 0.001 |  |  | до 0.001 |  | до 0.0003 | до 0.001 | до 0.0003 | [5 empty] | до 0.0003 |  | до 0.001 |  | до 0.005
2092 | 2911 | ПНК-0Т1 | ПНК-0Т1 ( другое обозначение ПНК-ОТ1 ) | Порошок никелевый карбонильный предназначен для изготовления изделий методами порошковой металлургии и других целей. Насыпная плотность 3.0-3.5 г/см³. |  | до 0.001 |  | до 0.09 | min 99.9 | до 0.001 |  | до 0.0005 | до 0.001 |  | до 0.0015 |  |  | до 0.001 |  | Порошок никелевый | Порошок никелевый | до 0.0002 |  |  |  | до 0.0003 | до 0.001 |  |  | до 0.001 |  | до 0.0003 | до 0.001 | до 0.0003 | [5 empty] | до 0.0003 |  | до 0.001 |  | до 0.005
2093 | 2913 | ПНК-0Т3 | ПНК-0Т3 ( другое обозначение ПНК-ОТ3 ) | Порошок никелевый карбонильный предназначен для изготовления изделий методами порошковой металлургии и других целей. Насыпная плотность 1.91-2.5 г/см³. |  | до 0.001 |  | до 0.09 | min 99.9 | до 0.001 |  | до 0.0005 | до 0.001 |  | до 0.0015 |  |  | до 0.001 |  | Порошок никелевый | Порошок никелевый | до 0.0002 |  |  |  | до 0.0003 | до 0.001 |  |  | до 0.001 |  | до 0.0003 | до 0.001 | до 0.0003 | [5 empty] | до 0.0003 |  | до 0.001 |  | до 0.005
2094 | 2914 | ПНК-0Т4 | ПНК-0Т4 ( другое обозначение ПНК-ОТ4 ) | Порошок никелевый карбонильный предназначен для изготовления изделий методами порошковой металлургии и других целей. Насыпная плотность 1.41-1.90 г/см³. |  | до 0.001 |  | до 0.09 | min 99.9 | до 0.001 |  | до 0.0005 | до 0.001 |  | до 0.0015 |  |  | до 0.001 |  | Порошок никелевый | Порошок никелевый | до 0.0002 |  |  |  | до 0.0003 | до 0.001 |  |  | до 0.001 |  | до 0.0003 | до 0.001 | до 0.0003 | [5 empty] | до 0.0003 |  | до 0.001 |  | до 0.005
2095 | 2915 | ПНК-1Л5 | ПНК-1Л5 | Порошок никелевый карбонильный предназначен для изготовления изделий методами порошковой металлургии и других целей. Насыпная плотность 1.01-1.40 г/см³. |  | до 0.001 |  | до 0.28 | min 99.7 | до 0.001 |  | до 0.001 | до 0.001 |  | до 0.002 |  |  | до 0.001 |  | Порошок никелевый | Порошок никелевый | до 0.0003 |  |  |  | до 0.0003 | до 0.001 |  |  | до 0.001 |  | до 0.0003 | до 0.001 | до 0.0003 | [5 empty] | до 0.0003 |  | до 0.001 |  | до 0.005
2096 | 2916 | ПНК-1Л6 | ПНК-1Л6 | Порошок никелевый карбонильный предназначен для изготовления изделий методами порошковой металлургии и других целей. Насыпная плотность 0.81-1.00 г/см³. |  | до 0.001 |  | до 0.28 | min 99.7 | до 0.001 |  | до 0.001 | до 0.001 |  | до 0.002 |  |  | до 0.001 |  | Порошок никелевый | Порошок никелевый | до 0.0003 |  |  |  | до 0.0003 | до 0.001 |  |  | до 0.001 |  | до 0.0003 | до 0.001 | до 0.0003 | [5 empty] | до 0.0003 |  | до 0.001 |  | до 0.005
2097 | 2917 | ПНК-1Л7 | ПНК-1Л7 | Порошок никелевый карбонильный предназначен для изготовления изделий методами порошковой металлургии и других целей. Насыпная плотность 0.61-0.80 г/см³. |  | до 0.001 |  | до 0.28 | min 99.7 | до 0.001 |  | до 0.001 | до 0.001 |  | до 0.002 |  |  | до 0.001 |  | Порошок никелевый | Порошок никелевый | до 0.0003 |  |  |  | до 0.0003 | до 0.001 |  |  | до 0.001 |  | до 0.0003 | до 0.001 | до 0.0003 | [5 empty] | до 0.0003 |  | до 0.001 |  | до 0.005
2098 | 2918 | ПНК-1Л8 | ПНК-1Л8 | Порошок никелевый карбонильный предназначен для изготовления изделий методами порошковой металлургии и других целей. Насыпная плотность 0.45-0.60 г/см³. |  | до 0.001 |  | до 0.28 | min 99.7 | до 0.001 |  | до 0.001 | до 0.001 |  | до 0.002 |  |  | до 0.001 |  | Порошок никелевый | Порошок никелевый | до 0.0003 |  |  |  | до 0.0003 | до 0.001 |  |  | до 0.001 |  | до 0.0003 | до 0.001 | до 0.0003 | [5 empty] | до 0.0003 |  | до 0.001 |  | до 0.005
2099 | 2920 | ПНК-2К10 | ПНК-2К10 | Порошок никелевый карбонильный предназначен для изготовления изделий методами порошковой металлургии и других целей. Насыпная плотность 1.2 г/см³ и более. |  | до 0.003 |  | до 0.28 | min 99.7 | до 0.002 |  | до 0.001 | до 0.001 |  | до 0.01 |  |  | до 0.001 |  | Порошок никелевый | Порошок никелевый | до 0.001 |  |  |  | до 0.0005 | до 0.001 |  |  | до 0.001 |  | до 0.001 | до 0.001 | до 0.0003 | [5 empty] | до 0.0003 |  | до 0.001 |  | до 0.005
2100 | 2919 | ПНК-2К9 | ПНК-2К9 | Порошок никелевый карбонильный предназначен для изготовления изделий методами порошковой металлургии и других целей. Насыпная плотность 1.3-1.7 г/см³. |  | до 0.003 |  | до 0.28 | min 99.7 | до 0.002 |  | до 0.001 | до 0.001 |  | до 0.01 |  |  | до 0.001 |  | Порошок никелевый | Порошок никелевый | до 0.001 |  |  |  | до 0.0005 | до 0.001 |  |  | до 0.001 |  | до 0.001 | до 0.001 | до 0.0003 | [5 empty] | до 0.0003 |  | до 0.001 |  | до 0.005
2101 | 2907 | ПНК-УТ1 | ПНК-УТ1 | Порошок никелевый карбонильный предназначен для изготовления изделий методами порошковой металлургии и других целей. Насыпная плотность 3.0-3.5 г/см³. |  | до 0.0003 |  | до 0.09 | min 99.9 | до 0.001 |  | до 0.0003 | до 0.0003 |  | до 0.0015 |  |  | до 0.0003 |  | Порошок никелевый | Порошок никелевый | до 0.0001 |  |  |  | до 0.0001 | до 0.001 |  |  | до 0.0003 |  | до 0.0002 | до 0.0007 | до 0.0001 | [5 empty] | до 0.0001 |  | до 0.0005 |  | до 0.005
2102 | 2908 | ПНК-УТ2 | ПНК-УТ2 | Порошок никелевый карбонильный предназначен для изготовления изделий методами порошковой металлургии и других целей. Насыпная плотность 2.51-2.99 г/см³. |  | до 0.0003 |  | до 0.09 | min 99.9 | до 0.001 |  | до 0.0003 | до 0.0003 |  | до 0.0015 |  |  | до 0.0003 |  | Порошок никелевый | Порошок никелевый | до 0.0001 |  |  |  | до 0.0001 | до 0.001 |  |  | до 0.0003 |  | до 0.0002 | до 0.0007 | до 0.0001 | [5 empty] | до 0.0001 |  | до 0.0005 |  | до 0.005
2103 | 2909 | ПНК-УТ3 | ПНК-УТ3 | Порошок никелевый карбонильный предназначен для изготовления изделий методами порошковой металлургии и других целей. Насыпная плотность 1.91-2.5 г/см³. |  | до 0.0003 |  | до 0.09 | min 99.9 | до 0.001 |  | до 0.0003 | до 0.0003 |  | до 0.0015 |  |  | до 0.0003 |  | Порошок никелевый | Порошок никелевый | до 0.0001 |  |  |  | до 0.0001 | до 0.001 |  |  | до 0.0003 |  | до 0.0002 | до 0.0007 | до 0.0001 | [5 empty] | до 0.0001 |  | до 0.0005 |  | до 0.005
2104 | 2910 | ПНК-УТ4 | ПНК-УТ4 | Порошок никелевый карбонильный предназначен для изготовления изделий методами порошковой металлургии и других целей. Насыпная плотность 1.41-1.90 г/см³. |  | до 0.0003 |  | до 0.09 | min 99.9 | до 0.001 |  | до 0.0003 | до 0.0003 |  | до 0.0015 |  |  | до 0.0003 |  | Порошок никелевый | Порошок никелевый | до 0.0001 |  |  |  | до 0.0001 | до 0.001 |  |  | до 0.0003 |  | до 0.0002 | до 0.0007 | до 0.0001 | [5 empty] | до 0.0001 |  | до 0.0005 |  | до 0.005
2105 | 2922 | ПНЭ-2 | ПНЭ-2 | Порошок никелевый электролитический предназначен для изготовления изделий методами порошковой металлургии и других целей. Насыпная плотность 5.0 г/см³. |  | до 0.08 |  | до 0.02 |  | до 0.03 |  |  |  |  | до 0.2 |  |  |  |  | Порошок никелевый | Порошок никелевый | [5 empty] | до 0.5 | [5 empty] | до 0.01 |  |  |  | min 99.5 | [5 empty] | до 0.1
2106 | 2921 | ПНЭ-1 | ПНЭ-1 | Порошок никелевый электролитический предназначен для изготовления изделий методами порошковой металлургии и других целей. Насыпная плотность 3.4 г/см³. |  | до 0.06 |  | до 0.02 |  | до 0.03 |  |  |  |  | до 0.1 |  |  |  |  | Порошок никелевый | Порошок никелевый | [5 empty] | до 0.2 | [5 empty] | до 0.008 |  |  |  | min 99.5 | [5 empty] | до 0.1
2107 | 3260 | ПЦ1 | ПЦ1 | Применяется в электротехнической (для производства химических источников тока), химической, металлургической, фармацевтической и других отраслях промышленности |  | до 0.0004 | [6 empty] | min 96 |  | до 0.0005 |  |  |  |  | Порошок цинковый | Порошок цинковый | до 0.001 |  |  |  | до 0.001 | [5 empty] | до 0.001 |  | до 0.0015 | [7 empty] | до 0.0005
2108 | 3261 | ПЦ2 | ПЦ2 | Применяется в электротехнической (для производства химических источников тока), химической, металлургической, фармацевтической и других отраслях промышленности |  | до 0.0004 | [6 empty] | min 95 |  | до 0.0005 |  |  |  |  | Порошок цинковый | Порошок цинковый | до 0.002 |  |  |  | до 0.001 | [5 empty] | до 0.001 |  | до 0.002 | [7 empty] | до 0.0005
2109 | 3262 | ПЦ3 | ПЦ3 | Применяется в электротехнической (для производства химических источников тока), химической, металлургической, фармацевтической и других отраслях промышленности |  | до 0.001 | [6 empty] | min 95 |  | до 0.002 |  |  |  |  | Порошок цинковый | Порошок цинковый | до 0.006 |  |  |  | до 0.001 | [5 empty] | до 0.001 |  | до 0.006 | [7 empty] | до 0.001
2110 | 3263 | ПЦ4 | ПЦ4 | Применяется в электротехнической (для производства химических источников тока), химической, металлургической, фармацевтической и других отраслях промышленности |  | до 0.005 | [6 empty] | min 95 |  | до 0.007 |  |  |  |  | Порошок цинковый | Порошок цинковый | до 0.02 |  |  |  | до 0.001 | [5 empty] | до 0.02 |  | до 0.05 | [7 empty] | до 0.01
2111 | 3264 | ПЦ6 | ПЦ6 | Применяется в электротехнической (для производства химических источников тока), химической, металлургической, фармацевтической и других отраслях промышленности |  | до 0.001 | [6 empty] | min 98 |  | до 0.006 |  |  |  |  | Порошок цинковый | Порошок цинковый | до 0.014 |  |  |  | до 0.001 | [5 empty] | до 0.001 |  | до 0.005 | [7 empty] | до 0.001
2112 | 3265 | ПЦ7 | ПЦ7 | Применяется в электротехнической (для производства химических источников тока), химической, металлургической, фармацевтической и других отраслях промышленности |  | до 0.001 | [6 empty] | min 95 |  | до 0.006 |  |  |  |  | Порошок цинковый | Порошок цинковый | до 0.014 |  |  |  | до 0.001 | [5 empty] | до 0.001 |  | до 0.005 | [7 empty] | до 0.001
2113 | 3179 | Св-01Х19Н9 | Св-01Х19Н9 | Сварочная холоднотянутая проволока из высоколегированной стали для сварки (наплавки) и изготовления электродов |  |  |  | до 0.03 | 8 - 10 | 0.5 - 1 | 18 - 20 | 1 - 2 | [7 empty] | Проволока стальная сварочная | Проволока стальная сварочная | [8 empty] | до 0.25 |  |  | до 0.015
2114 | 3206 | Св-01Х23Н28М3Д3Т | Св-01Х23Н28М3Д3Т ( другое обозначение ЭП-516 ) | Сварочная холоднотянутая проволока из высоколегированной стали для сварки (наплавки) и изготовления электродов |  | 2.5 - 3.5 |  | до 0.03 | 26 - 29 | до 0.55 | 22 - 25 | до 0.55 |  | 0.5 - 0.9 |  |  | 2.5 - 3 |  |  | Проволока стальная сварочная | Проволока стальная сварочная | [8 empty] | до 0.03 |  |  | до 0.018
2115 | 3192 | Св-04Х19Н11М3 | Св-04Х19Н11М3 | Сварочная холоднотянутая проволока из высоколегированной стали для сварки (наплавки) и изготовления электродов |  |  |  | до 0.06 | 10 - 12 | до 0.6 | 18 - 20 | 1 - 2 |  |  |  |  | 2 - 3 |  |  | Проволока стальная сварочная | Проволока стальная сварочная | [8 empty] | до 0.025 |  |  | до 0.018
2116 | 3180 | Св-04Х19Н9 | Св-04Х19Н9 | Сварочная холоднотянутая проволока из высоколегированной стали для сварки (наплавки) и изготовления электродов |  |  |  | до 0.06 | 8 - 10 | 0.5 - 1 | 18 - 20 | 1 - 2 | [7 empty] | Проволока стальная сварочная | Проволока стальная сварочная | [8 empty] | до 0.025 |  |  | до 0.018
2117 | 3185 | Св-04Х19Н9С2 | Св-04Х19Н9С2 | Сварочная холоднотянутая проволока из высоколегированной стали для сварки (наплавки) и изготовления электродов |  |  |  | до 0.06 | 8 - 10 | 2 - 2.75 | 18 - 20 | 1 - 2 | [7 empty] | Проволока стальная сварочная | Проволока стальная сварочная | [8 empty] | до 0.025 |  |  | до 0.018
2118 | 3160 | Св-04Х2МА | Св-04Х2МА | Сварочная холоднотянутая проволока из легированной стали для сварки (наплавки) и изготовления электродов |  |  |  | до 0.06 | до 0.25 | 0.12 - 0.35 | 1.8 - 2.2 | 0.4 - 0.7 |  |  |  |  | 0.5 - 0.7 |  |  | Проволока стальная сварочная | Проволока стальная сварочная | [8 empty] | до 0.025 |  |  | до 0.02 | [7 empty] | до 0.018
2119 | 3187 | Св-05Х19Н9Ф3С2 | Св-05Х19Н9Ф3С2 | Сварочная холоднотянутая проволока из высоколегированной стали для сварки (наплавки) и изготовления электродов |  |  |  | до 0.07 | 8 - 10 | 1.3 - 1.8 | 18 - 20 | 1 - 2 | [6 empty] | 2.2 - 2.7 | Проволока стальная сварочная | Проволока стальная сварочная | [8 empty] | до 0.03 |  |  | до 0.025
2120 | 3193 | Св-05Х20Н9ФБС | Св-05Х20Н9ФБС ( другое обозначение ЭИ-649 ) | Сварочная холоднотянутая проволока из высоколегированной стали для сварки (наплавки) и изготовления электродов |  |  |  | до 0.07 | 8 - 10 | 0.9 - 1.5 | 19 - 21 | 1 - 2 | [6 empty] | 0.9 - 1.3 | Проволока стальная сварочная | Проволока стальная сварочная | [7 empty] | 1 - 1.4 | до 0.03 |  |  | до 0.02
2121 | 3169 | Св-06Н3 | Св-06Н3 | Сварочная холоднотянутая проволока из легированной стали для сварки (наплавки) и изготовления электродов |  |  |  | до 0.08 | 3 - 3.5 | до 0.3 | до 0.3 | 0.4 - 0.7 | [7 empty] | Проволока стальная сварочная | Проволока стальная сварочная | [8 empty] | до 0.03 |  |  | до 0.025 | [7 empty] | до 0.015
2122 | 3175 | Св-06Х14 | Св-06Х14 | Сварочная холоднотянутая проволока из высоколегированной стали для сварки (наплавки) и изготовления электродов |  |  |  | до 0.08 | до 0.6 | 0.3 - 0.7 | 13 - 15 | 0.3 - 0.7 | [7 empty] | Проволока стальная сварочная | Проволока стальная сварочная | [8 empty] | до 0.03 |  |  | до 0.025
2123 | 3209 | Св-06Х15Н60М15 | Св-06Х15Н60М15 ( другое обозначение ЭП-367 ) | Сварочная холоднотянутая проволока из высоколегированной стали для сварки (наплавки) и изготовления электродов |  |  |  | до 0.08 |  | до 0.5 | 14 - 16 | 1 - 2 |  |  | до 4 |  | 14 - 16 |  |  | Проволока стальная сварочная | Проволока стальная сварочная |  |  | Ni - basis | [5 empty] | до 0.015 |  |  | до 0.015
2124 | 3190 | Св-06Х19Н10М3Т | Св-06Х19Н10М3Т | Сварочная холоднотянутая проволока из высоколегированной стали для сварки (наплавки) и изготовления электродов |  |  |  | до 0.08 | 9 - 11 | 0.3 - 0.8 | 18 - 20 | 1 - 2 |  | 0.5 - 0.8 |  |  | 2 - 3 |  |  | Проволока стальная сварочная | Проволока стальная сварочная | [8 empty] | до 0.025 |  |  | до 0.018
2125 | 3184 | Св-06Х19Н9Т | Св-06Х19Н9Т | Сварочная холоднотянутая проволока из высоколегированной стали для сварки (наплавки) и изготовления электродов |  |  |  | до 0.08 | 8 - 10 | 0.4 - 1 | 18 - 20 | 1 - 2 |  | 0.5 - 1 | [5 empty] | Проволока стальная сварочная | Проволока стальная сварочная | [8 empty] | до 0.03 |  |  | до 0.015
2126 | 3194 | Св-06Х20Н11М3ТБ | Св-06Х20Н11М3ТБ ( другое обозначение ЭП-89 ) | Сварочная холоднотянутая проволока из высоколегированной стали для сварки (наплавки) и изготовления электродов |  |  |  | до 0.08 | 10 - 12 | 0.5 - 1 | 19 - 21 | до 0.8 |  | 0.6 - 1.1 |  |  | 2.5 - 3 |  |  | Проволока стальная сварочная | Проволока стальная сварочная | [7 empty] | 0.6 - 0.9 | до 0.03 |  |  | до 0.018
2127 | 3197 | Св-06Х25Н12ТЮ | Св-06Х25Н12ТЮ ( другое обозначение ЭП-87 ) | Сварочная холоднотянутая проволока из высоколегированной стали для сварки (наплавки) и изготовления электродов |  |  | 0.4 - 0.8 | до 0.08 | 11.5 - 13.5 | 0.6 - 1 | 24 - 26.5 | до 0.8 |  | 0.6 - 1 | [5 empty] | Проволока стальная сварочная | Проволока стальная сварочная | [8 empty] | до 0.03 |  |  | до 0.02
2128 | 3183 | Св-07Х18Н9ТЮ | Св-07Х18Н9ТЮ | Сварочная холоднотянутая проволока из высоколегированной стали для сварки (наплавки) и изготовления электродов |  |  | 0.6 - 0.95 | до 0.09 | 8 - 10 | до 0.8 | 17 - 19 | до 2 |  | 1 - 1.4 | [5 empty] | Проволока стальная сварочная | Проволока стальная сварочная | [8 empty] | до 0.03 |  |  | до 0.015
2129 | 3188 | Св-07Х19Н10Б | Св-07Х19Н10Б | Сварочная холоднотянутая проволока из высоколегированной стали для сварки (наплавки) и изготовления электродов |  |  |  | 0.05 - 0.09 | 9 - 10.5 | до 0.7 | 18.5 - 20.5 | 1.5 - 2 | [7 empty] | Проволока стальная сварочная | Проволока стальная сварочная | [7 empty] | 1.2 - 1.5 | до 0.025 |  |  | до 0.018
2130 | 3196 | Св-07Х25Н12Г2Т | Св-07Х25Н12Г2Т ( другое обозначение ЭП-75 ) | Сварочная холоднотянутая проволока из высоколегированной стали для сварки (наплавки) и изготовления электродов |  |  |  | до 0.09 | 11 - 13 | 0.3 - 1 | 24 - 26.5 | 1.5 - 2.5 |  | 0.6 - 1 | [5 empty] | Проволока стальная сварочная | Проволока стальная сварочная | [8 empty] | до 0.035 |  |  | до 0.02
2131 | 3198 | Св-07Х25Н13 | Св-07Х25Н13 | Сварочная холоднотянутая проволока из высоколегированной стали для сварки (наплавки) и изготовления электродов |  |  |  | до 0.09 | 12 - 14 | 0.5 - 1 | 23 - 26 | 1 - 2 | [7 empty] | Проволока стальная сварочная | Проволока стальная сварочная | [8 empty] | до 0.025 |  |  | до 0.018 | [7 empty] | до 0.05
2132 | 3135 | Св-08 | Св-08 | Сварочная холоднотянутая проволока из низкоуглеродистой стали для сварки (наплавки) и изготовления электродов |  |  | до 0.01 | до 0.1 | до 0.3 | до 0.03 | до 0.15 | 0.35 - 0.6 | [7 empty] | Проволока стальная сварочная | Проволока стальная сварочная | [8 empty] | до 0.04 |  |  | до 0.04
2133 | 3136 | Св-08А | Св-08А | Сварочная холоднотянутая проволока из низкоуглеродистой стали для сварки (наплавки) и изготовления электродов |  |  | до 0.01 | до 0.1 | до 0.25 | до 0.03 | до 0.12 | 0.35 - 0.6 | [7 empty] | Проволока стальная сварочная | Проволока стальная сварочная | [8 empty] | до 0.03 |  |  | до 0.03 | [7 empty] | до 0.01
2134 | 3137 | Св-08АА | Св-08АА | Сварочная холоднотянутая проволока из низкоуглеродистой стали для сварки (наплавки) и изготовления электродов |  |  | до 0.01 | до 0.1 | до 0.25 | до 0.03 | до 0.1 | 0.35 - 0.6 | [7 empty] | Проволока стальная сварочная | Проволока стальная сварочная | [8 empty] | до 0.02 |  |  | до 0.02 | [7 empty] | до 0.008
2135 | 3143 | Св-08Г2С | Св-08Г2С | Сварочная холоднотянутая проволока из легированной стали для сварки (наплавки) и изготовления электродов |  |  |  | 0.05 - 0.11 | до 0.25 | 0.7 - 0.95 | до 0.2 | 1.8 - 2.1 | [7 empty] | Проволока стальная сварочная | Проволока стальная сварочная | [8 empty] | до 0.03 |  |  | до 0.025 | [7 empty] | до 0.01
2136 | 3138 | Св-08ГА | Св-08ГА | Сварочная холоднотянутая проволока из низкоуглеродистой стали для сварки (наплавки) и изготовления электродов |  |  |  | до 0.1 | до 0.25 | до 0.06 | до 0.1 | 0.8 - 1.1 | [7 empty] | Проволока стальная сварочная | Проволока стальная сварочная | [8 empty] | до 0.03 |  |  | до 0.025 | [7 empty] | до 0.01
2137 | 3141 | Св-08ГС | Св-08ГС | Сварочная холоднотянутая проволока из легированной стали для сварки (наплавки) и изготовления электродов |  |  |  | до 0.1 | до 0.25 | 0.6 - 0.85 | до 0.2 | 1.4 - 1.7 | [7 empty] | Проволока стальная сварочная | Проволока стальная сварочная | [8 empty] | до 0.03 |  |  | до 0.025 | [7 empty] | до 0.01
2138 | 3145 | Св-08ГСМТ | Св-08ГСМТ | Сварочная холоднотянутая проволока из легированной стали для сварки (наплавки) и изготовления электродов |  |  |  | 0.06 - 0.11 | до 0.3 | 0.4 - 0.7 | до 0.3 | 1 - 1.3 |  | 0.05 - 0.12 |  |  | 0.2 - 0.4 |  |  | Проволока стальная сварочная | Проволока стальная сварочная | [8 empty] | до 0.03 |  |  | до 0.025 | [7 empty] | до 0.01
2139 | 3150 | Св-08МХ | Св-08МХ | Сварочная холоднотянутая проволока из легированной стали для сварки (наплавки) и изготовления электродов |  |  |  | 0.06 - 0.1 | до 0.3 | 0.12 - 0.3 | 0.45 - 0.65 | 0.35 - 0.6 |  |  |  |  | 0.4 - 0.6 |  |  | Проволока стальная сварочная | Проволока стальная сварочная | [8 empty] | до 0.03 |  |  | до 0.025 | [7 empty] | до 0.012
2140 | 3208 | Св-08Н50 | Св-08Н50 | Сварочная холоднотянутая проволока из высоколегированной стали для сварки (наплавки) и изготовления электродов |  |  |  | до 0.1 | 48 - 53 | до 0.5 | до 0.3 | до 0.5 | [7 empty] | Проволока стальная сварочная | Проволока стальная сварочная | [8 empty] | до 0.03 |  |  | до 0.02
2141 | 3176 | Св-08Х14ГНТ | Св-08Х14ГНТ | Сварочная холоднотянутая проволока из высоколегированной стали для сварки (наплавки) и изготовления электродов |  |  |  | до 0.1 | 0.4 - 0.9 | 0.25 - 0.65 | 12.5 - 14.5 | 0.9 - 1.3 |  | 0.6 - 1 | [5 empty] | Проволока стальная сварочная | Проволока стальная сварочная | [8 empty] | до 0.035 |  |  | до 0.025
2142 | 3181 | Св-08Х16Н8М2 | Св-08Х16Н8М2 ( другое обозначение ЭП-377 ) | Сварочная холоднотянутая проволока из высоколегированной стали для сварки (наплавки) и изготовления электродов |  |  |  | 0.05 - 0.1 | 7.5 - 9 | до 0.6 | 15 - 17 | 1.5 - 2 |  |  |  |  | 1.5 - 2 |  |  | Проволока стальная сварочная | Проволока стальная сварочная | [8 empty] | до 0.025 |  |  | до 0.018
2143 | 3182 | Св-08Х18Н8Г2Б | Св-08Х18Н8Г2Б ( другое обозначение ЭП-307 ) | Сварочная холоднотянутая проволока из высоколегированной стали для сварки (наплавки) и изготовления электродов |  |  |  | 0.05 - 0.1 | 8 - 9 | 0.3 - 0.7 | 17.5 - 19.5 | 1.8 - 2.3 | [7 empty] | Проволока стальная сварочная | Проволока стальная сварочная | [7 empty] | 1.2 - 1.5 | до 0.025 |  |  | до 0.018
2144 | 3189 | Св-08Х19Н10Г2Б | Св-08Х19Н10Г2Б ( другое обозначение ЭИ-898 ) | Сварочная холоднотянутая проволока из высоколегированной стали для сварки (наплавки) и изготовления электродов |  |  |  | 0.05 - 0.1 | 9.5 - 10.5 | 0.2 - 0.45 | 18.5 - 20.5 | 1.8 - 2.2 | [7 empty] | Проволока стальная сварочная | Проволока стальная сварочная | [7 empty] | 0.9 - 1.3 | до 0.03 |  |  | до 0.02 | [7 empty] | до 0.05
2145 | 3191 | Св-08Х19Н10М3Б | Св-08Х19Н10М3Б ( другое обозначение ЭИ-902 ) | Сварочная холоднотянутая проволока из высоколегированной стали для сварки (наплавки) и изготовления электродов |  |  |  | до 0.1 | 9 - 11 | до 0.6 | 18 - 20 | 1 - 2 |  |  |  |  | 2 - 3 |  |  | Проволока стальная сварочная | Проволока стальная сварочная | [7 empty] | 0.9 - 1.3 | до 0.025 |  |  | до 0.018 | [7 empty] | до 0.05
2146 | 3186 | Св-08Х19Н9Ф2С2 | Св-08Х19Н9Ф2С2 | Сварочная холоднотянутая проволока из высоколегированной стали для сварки (наплавки) и изготовления электродов |  |  |  | до 0.1 | 8 - 10 | 1.3 - 1.8 | 18 - 20 | 1 - 2 | [6 empty] | 1.8 - 2.4 | Проволока стальная сварочная | Проволока стальная сварочная | [8 empty] | до 0.03 |  |  | до 0.025
2147 | 3294 | Св-08Х1ДЮ | Св-08Х1ДЮ | Для изготовления холоднотянутой проволоки, предназначенной для автоматической и ручной сварки атмосферо - коррозионностойкой стали типа 10ХНДП. |  | 0.2 - 0.35 | 0.02 - 0.12 | до 0.1 |  | 0.12 - 0.35 | 0.9 - 1.2 | 0.3 - 0.6 | [7 empty] | Проволока стальная сварочная | Проволока стальная сварочная | [8 empty] | до 0.035 |  |  | до 0.035
2148 | 3202 | Св-08Х21Н10Г6 | Св-08Х21Н10Г6 | Сварочная холоднотянутая проволока из высоколегированной стали для сварки (наплавки) и изготовления электродов |  |  |  | до 0.1 | 9 - 11 | 0.2 - 0.7 | 20 - 22 | 5 - 7 | [7 empty] | Проволока стальная сварочная | Проволока стальная сварочная | [8 empty] | до 0.035 |  |  | до 0.018
2149 | 3201 | Св-08Х20Н9Г7Т | Св-08Х20Н9Г7Т | Сварочная холоднотянутая проволока из высоколегированной стали для сварки (наплавки) и изготовления электродов |  |  |  | до 0.1 | 8 - 10 | 0.5 - 1 | 18.5 - 22 | 5 - 8 |  | 0.6 - 0.9 | [5 empty] | Проволока стальная сварочная | Проволока стальная сварочная | [8 empty] | до 0.035 |  |  | до 0.018
2150 | 3156 | Св-08ХГ2С | Св-08ХГ2С | Сварочная холоднотянутая проволока из легированной стали для сварки (наплавки) и изготовления электродов |  |  |  | 0.05 - 0.11 | до 0.25 | 0.7 - 0.95 | 0.7 - 1 | 1.7 - 2.1 | [7 empty] | Проволока стальная сварочная | Проволока стальная сварочная | [8 empty] | до 0.03 |  |  | до 0.025 | [7 empty] | до 0.018
2151 | 3199 | Св-08Х25Н13БТЮ | Св-08Х25Н13БТЮ ( другое обозначение ЭП-389 ) | Сварочная холоднотянутая проволока из высоколегированной стали для сварки (наплавки) и изготовления электродов |  |  | 0.4 - 0.9 | до 0.1 | 12 - 14 | 0.6 - 1 | 24 - 26 | до 0.55 |  | 0.5 - 0.9 | [5 empty] | Проволока стальная сварочная | Проволока стальная сварочная | [7 empty] | 0.7 - 1.1 | до 0.03 |  |  | до 0.02
2152 | 3157 | Св-08ХГСМА | Св-08ХГСМА | Сварочная холоднотянутая проволока из легированной стали для сварки (наплавки) и изготовления электродов |  |  |  | 0.06 - 0.1 | до 0.3 | 0.45 - 0.7 | 0.85 - 1.15 | 1.15 - 1.45 |  |  |  |  | 0.4 - 0.6 |  |  | Проволока стальная сварочная | Проволока стальная сварочная | [8 empty] | до 0.025 |  |  | до 0.025 | [7 empty] | до 0.015
2153 | 3162 | Св-08Х3Г2СМ | Св-08Х3Г2СМ | Сварочная холоднотянутая проволока из легированной стали для сварки (наплавки) и изготовления электродов |  |  |  | до 0.1 | до 0.3 | 0.45 - 0.75 | 2 - 3 | 2 - 2.5 |  |  |  |  | 0.3 - 0.5 |  |  | Проволока стальная сварочная | Проволока стальная сварочная | [8 empty] | до 0.03 |  |  | до 0.03 | [7 empty] | до 0.018
2154 | 3159 | Св-08ХГСМФА | Св-08ХГСМФА | Сварочная холоднотянутая проволока из легированной стали для сварки (наплавки) и изготовления электродов |  |  |  | 0.06 - 0.1 | до 0.3 | 0.45 - 0.7 | 0.95 - 1.25 | 1.2 - 1.5 |  |  |  |  | 0.5 - 0.7 |  | 0.2 - 0.35 | Проволока стальная сварочная | Проволока стальная сварочная | [8 empty] | до 0.025 |  |  | до 0.025 | [7 empty] | до 0.015
2155 | 3151 | Св-08ХМ | Св-08ХМ | Сварочная холоднотянутая проволока из легированной стали для сварки (наплавки) и изготовления электродов |  |  |  | 0.06 - 0.1 | до 0.3 | 0.12 - 0.3 | 0.9 - 1.2 | 0.35 - 0.6 |  |  |  |  | 0.5 - 0.7 |  |  | Проволока стальная сварочная | Проволока стальная сварочная | [8 empty] | до 0.03 |  |  | до 0.025 | [7 empty] | до 0.012
2156 | 3163 | Св-08ХМНФБА | Св-08ХМНФБА | Сварочная холоднотянутая проволока из легированной стали для сварки (наплавки) и изготовления электродов |  |  |  | 0.06 - 0.1 | 0.65 - 0.9 | 0.12 - 0.3 | 1.1 - 1.4 | 0.35 - 0.6 |  |  |  |  | 0.8 - 1 |  | 0.2 - 0.35 | Проволока стальная сварочная | Проволока стальная сварочная | [7 empty] | 0.1 - 0.23 | до 0.025 |  |  | до 0.025 | [7 empty] | до 0.015
2157 | 3154 | Св-08ХМФА | Св-08ХМФА | Сварочная холоднотянутая проволока из легированной стали для сварки (наплавки) и изготовления электродов |  |  |  | 0.06 - 0.1 | до 0.3 | 0.12 - 0.3 | 0.9 - 1.2 | 0.35 - 0.6 |  |  |  |  | 0.5 - 0.7 |  | 0.15 - 0.3 | Проволока стальная сварочная | Проволока стальная сварочная | [8 empty] | до 0.025 |  |  | до 0.025 | [7 empty] | до 0.012
2158 | 3166 | Св-08ХН2ГМТА | Св-08ХН2ГМТА ( другое обозначение ЭП-111 ) | Сварочная холоднотянутая проволока из легированной стали для сварки (наплавки) и изготовления электродов |  |  |  | 0.06 - 0.11 | 2.1 - 2.5 | 0.12 - 0.3 | 0.25 - 0.45 | 0.8 - 1.1 |  | 0.05 - 0.12 |  |  | 0.25 - 0.45 |  |  | Проволока стальная сварочная | Проволока стальная сварочная | [8 empty] | до 0.025 |  |  | до 0.02 | [7 empty] | до 0.015
2159 | 3168 | Св-08ХН2Г2СМЮ | Св-08ХН2Г2СМЮ | Сварочная холоднотянутая проволока из легированной стали для сварки (наплавки) и изготовления электродов |  |  | 0.06 - 0.18 | 0.06 - 0.11 | 2 - 2.5 | 0.4 - 0.7 | 0.7 - 1 | 1.5 - 1.9 |  |  |  |  | 0.45 - 0.65 |  |  | Проволока стальная сварочная | Проволока стальная сварочная | [8 empty] | до 0.03 |  |  | до 0.03 | [7 empty] | до 0.015
2160 | 3164 | Св-08ХН2М | Св-08ХН2М | Сварочная холоднотянутая проволока из легированной стали для сварки (наплавки) и изготовления электродов |  |  |  | до 0.1 | 1.4 - 1.8 | 0.12 - 0.3 | 0.7 - 1 | 0.55 - 0.85 |  |  |  |  | 0.2 - 0.4 |  |  | Проволока стальная сварочная | Проволока стальная сварочная | [8 empty] | до 0.03 |  |  | до 0.025 | [7 empty] | до 0.015
2161 | 3167 | Св-08ХН2ГМЮ | Св-08ХН2ГМЮ | Сварочная холоднотянутая проволока из легированной стали для сварки (наплавки) и изготовления электродов |  |  | 0.06 - 0.18 | 0.06 - 0.11 | 2 - 2.5 | 0.25 - 0.55 | 0.7 - 1.1 | 1 - 1.4 |  |  |  |  | 0.4 - 0.65 |  |  | Проволока стальная сварочная | Проволока стальная сварочная | [8 empty] | до 0.03 |  |  | до 0.03 | [7 empty] | до 0.015
2162 | 3205 | Св-09Х16Н25М6АФ | Св-09Х16Н25М6АФ ( другое обозначение ЭИ-981А ) | Сварочная холоднотянутая проволока из высоколегированной стали для сварки (наплавки) и изготовления электродов |  |  |  | 0.07 - 0.11 | 24 - 27 | до 0.4 | 15 - 17 | 1 - 2 |  |  |  |  | 5.5 - 7 |  | 0.7 - 1 | Проволока стальная сварочная | Проволока стальная сварочная | [8 empty] | до 0.018 |  |  | до 0.018 | [7 empty] | 0.1 - 0.2
2163 | 3153 | Св-08ХНМ | Св-08ХНМ | Сварочная холоднотянутая проволока из легированной стали для сварки (наплавки) и изготовления электродов |  |  |  | до 0.1 | 0.8 - 1.2 | 0.12 - 0.35 | 0.7 - 0.9 | 0.5 - 0.8 |  |  |  |  | 0.25 - 0.45 |  |  | Проволока стальная сварочная | Проволока стальная сварочная | [8 empty] | до 0.03 |  |  | до 0.025 | [7 empty] | до 0.012
2164 | 3140 | Св-10Г2 | Св-10Г2 | Сварочная холоднотянутая проволока из низкоуглеродистой стали для сварки (наплавки) и изготовления электродов |  |  |  | до 0.12 | до 0.3 | до 0.06 | до 0.2 | 1.5 - 1.9 | [7 empty] | Проволока стальная сварочная | Проволока стальная сварочная | [8 empty] | до 0.03 |  |  | до 0.03 | [7 empty] | до 0.01
2165 | 3158 | Св-10Г2СМА | Св-10Г2СМА | Сварочная холоднотянутая проволока из легированной стали для сварки (наплавки) и изготовления электродов |  |  |  | 0.07 - 0.12 | до 0.3 | 0.6 - 0.9 | 0.8 - 1.1 | 1.7 - 2.1 |  |  |  |  | 0.4 - 0.6 |  |  | Проволока стальная сварочная | Проволока стальная сварочная | [8 empty] | до 0.025 |  |  | до 0.025
2166 | 3139 | Св-10ГА | Св-10ГА | Сварочная холоднотянутая проволока из низкоуглеродистой стали для сварки (наплавки) и изготовления электродов |  |  |  | до 0.12 | до 0.3 | до 0.06 | до 0.2 | 1.1 - 1.4 | [7 empty] | Проволока стальная сварочная | Проволока стальная сварочная | [8 empty] | до 0.03 |  |  | до 0.025 | [7 empty] | до 0.01
2167 | 3144 | Св-10ГН | Св-10ГН | Сварочная холоднотянутая проволока из легированной стали для сварки (наплавки) и изготовления электродов |  |  |  | до 0.12 | 0.9 - 1.2 | 0.15 - 0.35 | до 0.2 | 0.9 - 1.2 | [7 empty] | Проволока стальная сварочная | Проволока стальная сварочная | [8 empty] | до 0.03 |  |  | до 0.025 | [7 empty] | до 0.01
2168 | 3210 | Св-10МХ | Св-10МХ | Сварочная холоднотянутая проволока из легированной стали для сварки (наплавки) и изготовления электродов |  |  |  | 0.08 - 0.13 | до 0.3 | 0.12 - 0.3 | 0.45 - 0.65 | 0.35 - 0.6 |  |  |  |  | 0.4 - 0.6 |  |  | Проволока стальная сварочная | Проволока стальная сварочная | [8 empty] | до 0.03 |  |  | до 0.025
2169 | 3149 | Св-10НМА | Св-10НМА | Сварочная холоднотянутая проволока из легированной стали для сварки (наплавки) и изготовления электродов |  |  |  | 0.07 - 0.12 | 1 - 1.5 | 0.12 - 0.35 | до 0.2 | 0.4 - 0.7 |  |  |  |  | 0.4 - 0.55 |  |  | Проволока стальная сварочная | Проволока стальная сварочная | [8 empty] | до 0.02 |  |  | до 0.025 | [7 empty] | до 0.01
2170 | 3213 | Св-10ГСМТ | Св-10ГСМТ | Сварочная холоднотянутая проволока из легированной стали для сварки (наплавки) и изготовления электродов |  |  |  | 0.08 - 0.14 | до 0.3 | 0.4 - 0.7 | до 0.3 | 1 - 1.3 |  | 0.05 - 0.12 |  |  | 0.2 - 0.4 |  |  | Проволока стальная сварочная | Проволока стальная сварочная | [8 empty] | до 0.03 |  |  | до 0.025
2171 | 3172 | Св-10Х11НВМФ | Св-10Х11НВМФ | Сварочная холоднотянутая проволока из высоколегированной стали для сварки (наплавки) и изготовления электродов |  |  |  | 0.08 - 0.13 | 0.8 - 1.1 | 0.3 - 0.6 | 10.5 - 12 | 0.35 - 0.65 |  |  |  |  | 1 - 1.3 |  | 0.25 - 0.5 | Проволока стальная сварочная | Проволока стальная сварочная |  |  |  | 1 - 1.4 |  |  |  |  | до 0.03 |  |  | до 0.025
2172 | 3204 | Св-10Х16Н25АМ6 | Св-10Х16Н25АМ6 | Сварочная холоднотянутая проволока из высоколегированной стали для сварки (наплавки) и изготовления электродов |  |  |  | 0.08 - 0.12 | 24 - 27 | до 0.6 | 15 - 17 | 1 - 2 |  |  |  |  | 5.5 - 7 |  |  | Проволока стальная сварочная | Проволока стальная сварочная | [8 empty] | до 0.025 |  |  | до 0.018 | [7 empty] | 0.1 - 0.2
2173 | 3195 | Св-10Х20Н15 | Св-10Х20Н15 | Сварочная холоднотянутая проволока из высоколегированной стали для сварки (наплавки) и изготовления электродов |  |  |  | до 0.12 | 14 - 16 | до 0.8 | 19 - 22 | 1 - 2 | [7 empty] | Проволока стальная сварочная | Проволока стальная сварочная | [8 empty] | до 0.025 |  |  | до 0.018
2174 | 3170 | Св-10Х5М | Св-10Х5М | Сварочная холоднотянутая проволока из легированной стали для сварки (наплавки) и изготовления электродов |  |  |  | до 0.12 | до 0.3 | 0.12 - 0.35 | 4 - 5.5 | 0.4 - 0.7 |  |  |  |  | 0.4 - 0.6 |  |  | Проволока стальная сварочная | Проволока стальная сварочная | [8 empty] | до 0.03 |  |  | до 0.025 | [7 empty] | до 0.02
2175 | 3214 | Св-10ХГ2СМА | Св-10ХГ2СМА | Сварочная холоднотянутая проволока из легированной стали для сварки (наплавки) и изготовления электродов |  |  |  | 0.07 - 0.12 | до 0.3 | 0.6 - 0.9 | 0.8 - 1.1 | 1.7 - 2.1 |  |  |  |  | 0.4 - 0.6 |  |  | Проволока стальная сварочная | Проволока стальная сварочная | [8 empty] | до 0.025 |  |  | до 0.025 | [7 empty] | до 0.018
2176 | 3211 | Св-10ХМ | Св-10ХМ | Сварочная холоднотянутая проволока из легированной стали для сварки (наплавки) и изготовления электродов |  |  |  | 0.08 - 0.13 | до 0.3 | 0.12 - 0.3 | 0.9 - 1.2 | 0.35 - 0.6 |  |  |  |  | 0.5 - 0.7 |  |  | Проволока стальная сварочная | Проволока стальная сварочная | [8 empty] | до 0.03 |  |  | до 0.025
2177 | 3212 | Св-10ХМФА | Св-10ХМФА | Сварочная холоднотянутая проволока из легированной стали для сварки (наплавки) и изготовления электродов |  |  |  | 0.08 - 0.13 | до 0.3 | 0.12 - 0.3 | 0.9 - 1.2 | 0.35 - 0.6 |  |  |  |  | 0.5 - 0.7 |  | 0.15 - 0.3 | Проволока стальная сварочная | Проволока стальная сварочная | [8 empty] | до 0.025 |  |  | до 0.025
2178 | 3155 | Св-10ХМФТ | Св-10ХМФТ | Сварочная холоднотянутая проволока из легированной стали для сварки (наплавки) и изготовления электродов |  |  |  | 0.07 - 0.12 | до 0.3 | до 0.35 | 1.4 - 1.8 | 0.4 - 0.7 |  | 0.05 - 0.12 |  |  | 0.4 - 0.6 |  | 0.2 - 0.35 | Проволока стальная сварочная | Проволока стальная сварочная | [8 empty] | до 0.03 |  |  | до 0.03 | [7 empty] | до 0.015
2179 | 3165 | Св-10ХН2ГМТ | Св-10ХН2ГМТ ( другое обозначение ЭИ-984 ) | Сварочная холоднотянутая проволока из легированной стали для сварки (наплавки) и изготовления электродов |  |  |  | 0.07 - 0.12 | 1.8 - 2.2 | 0.12 - 0.3 | 0.3 - 0.6 | 0.8 - 1.1 |  | 0.05 - 0.12 |  |  | 0.4 - 0.6 |  |  | Проволока стальная сварочная | Проволока стальная сварочная | [8 empty] | до 0.03 |  |  | до 0.025 | [7 empty] | до 0.015
2180 | 3142 | Св-12ГС | Св-12ГС | Сварочная холоднотянутая проволока из легированной стали для сварки (наплавки) и изготовления электродов |  |  |  | до 0.14 | до 0.3 | 0.6 - 0.9 | до 0.2 | 0.8 - 1.1 | [7 empty] | Проволока стальная сварочная | Проволока стальная сварочная | [8 empty] | до 0.03 |  |  | до 0.025 | [7 empty] | до 0.01
2181 | 3171 | Св-12Х11НМФ | Св-12Х11НМФ | Сварочная холоднотянутая проволока из высоколегированной стали для сварки (наплавки) и изготовления электродов |  |  |  | 0.08 - 0.15 | 0.6 - 0.9 | 0.25 - 0.55 | 10.5 - 12 | 0.35 - 0.65 |  |  |  |  | 0.6 - 0.9 |  | 0.25 - 0.5 | Проволока стальная сварочная | Проволока стальная сварочная | [8 empty] | до 0.03 |  |  | до 0.025
2182 | 3173 | Св-12Х13 | Св-12Х13 | Сварочная холоднотянутая проволока из высоколегированной стали для сварки (наплавки) и изготовления электродов |  |  |  | 0.09 - 0.14 | до 0.6 | 0.3 - 0.7 | 12 - 14 | 0.3 - 0.7 | [7 empty] | Проволока стальная сварочная | Проволока стальная сварочная | [8 empty] | до 0.03 |  |  | до 0.025
2183 | 3200 | Св-13Х25Н18 | Св-13Х25Н18 | Сварочная холоднотянутая проволока из высоколегированной стали для сварки (наплавки) и изготовления электродов |  |  |  | до 0.15 | 17 - 20 | до 0.5 | 24 - 26.5 | 1 - 2 | [7 empty] | Проволока стальная сварочная | Проволока стальная сварочная | [8 empty] | до 0.025 |  |  | до 0.015
2184 | 3178 | Св-13Х25Т | Св-13Х25Т | Сварочная холоднотянутая проволока из высоколегированной стали для сварки (наплавки) и изготовления электродов |  |  |  | до 0.15 | до 0.6 | до 1 | 23 - 27 | до 0.8 |  | 0.2 - 0.5 | [5 empty] | Проволока стальная сварочная | Проволока стальная сварочная | [8 empty] | до 0.035 |  |  | до 0.025
2185 | 3161 | Св-13Х2МФТ | Св-13Х2МФТ | Сварочная холоднотянутая проволока из легированной стали для сварки (наплавки) и изготовления электродов |  |  |  | 0.1 - 0.15 | до 0.3 | до 0.35 | 1.7 - 2.2 | 0.4 - 0.7 |  | 0.05 - 0.12 |  |  | 0.4 - 0.6 |  | 0.2 - 0.35 | Проволока стальная сварочная | Проволока стальная сварочная | [8 empty] | до 0.03 |  |  | до 0.03 | [7 empty] | до 0.018
2186 | 3146 | Св-15ГСТЮЦА | Св-15ГСТЮЦА ( другое обозначение ЭП-439 ) | Сварочная холоднотянутая проволока из легированной стали для сварки (наплавки) и изготовления электродов |  |  | 0.2 - 0.5 | 0.12 - 0.18 | до 0.4 | 0.45 - 0.85 | до 0.3 | 0.6 - 1 |  | 0.05 - 0.2 | [5 empty] | Проволока стальная сварочная | Проволока стальная сварочная | [8 empty] | до 0.025 | 0.05 - 0.15 |  | до 0.025 | [16 empty] | до 0.04
2187 | 3148 | Св-18ХГС | Св-18ХГС | Сварочная холоднотянутая проволока из легированной стали для сварки (наплавки) и изготовления электродов |  |  |  | 0.15 - 0.22 | до 0.3 | 0.9 - 1.2 | 0.8 - 1.1 | 0.8 - 1.1 | [7 empty] | Проволока стальная сварочная | Проволока стальная сварочная | [8 empty] | до 0.03 |  |  | до 0.025 | [7 empty] | до 0.015
2188 | 3152 | Св-18ХМА | Св-18ХМА | Сварочная холоднотянутая проволока из легированной стали для сварки (наплавки) и изготовления электродов |  |  |  | 0.15 - 0.22 | до 0.3 | 0.12 - 0.35 | 0.8 - 1.1 | 0.4 - 0.7 |  |  |  |  | 0.15 - 0.3 |  |  | Проволока стальная сварочная | Проволока стальная сварочная | [8 empty] | до 0.025 |  |  | до 0.025 | [7 empty] | до 0.012
2189 | 3147 | Св-20ГСТЮА | Св-20ГСТЮА | Сварочная холоднотянутая проволока из легированной стали для сварки (наплавки) и изготовления электродов |  |  | 0.2 - 0.5 | 0.17 - 0.23 | до 0.4 | 0.6 - 0.9 | до 0.3 | 0.6 - 1.2 |  | 0.1 - 0.2 | [5 empty] | Проволока стальная сварочная | Проволока стальная сварочная | [8 empty] | до 0.025 |  |  | до 0.025 | [16 empty] | 0.3 - 0.45
2190 | 3174 | Св-20Х13 | Св-20Х13 | Сварочная холоднотянутая проволока из высоколегированной стали для сварки (наплавки) и изготовления электродов |  |  |  | 0.16 - 0.24 |  | до 0.6 | 12 - 14 | до 0.6 | [7 empty] | Проволока стальная сварочная | Проволока стальная сварочная | [8 empty] | до 0.03 |  |  | до 0.025
2191 | 3207 | Св-30Х15Н35В3Б3Т | Св-30Х15Н35В3Б3Т | Сварочная холоднотянутая проволока из высоколегированной стали для сварки (наплавки) и изготовления электродов |  |  |  | 0.27 - 0.33 | 34 - 36 | до 0.6 | 14 - 16 | 0.5 - 1 |  | 0.2 - 0.7 | [5 empty] | Проволока стальная сварочная | Проволока стальная сварочная |  |  |  | 2.5 - 3.5 |  |  |  | 2.8 - 3.5 | до 0.025 |  |  | до 0.015
2192 | 3177 | Св-10Х17Т | Св-10Х17Т | Сварочная холоднотянутая проволока из высоколегированной стали для сварки (наплавки) и изготовления электродов |  |  |  | до 0.12 | до 0.6 | до 0.8 | 16 - 18 | до 0.7 |  | 0.2 - 0.5 | [5 empty] | Проволока стальная сварочная | Проволока стальная сварочная | [8 empty] | до 0.035 |  |  | до 0.025
2193 | 1221 | А0 | А0 | алюминий технической чистоты |  | до 0.05 | min 99 |  |  | до 0.95 |  | до 0.05 | до 0.1 | до 0.02 |  |  |  | до 0.05 |  | Алюминий первичный | Алюминий первичный |  | прочие, каждая 0.03;
2194 | 3203 | Св-30Х25Н16Г7 | Св-30Х25Н16Г7 | Сварочная холоднотянутая проволока из высоколегированной стали для сварки (наплавки) и изготовления электродов |  |  |  | 0.25 - 0.33 | 15 - 17 | до 0.3 | 24.5 - 27 | 6 - 8 | [7 empty] | Проволока стальная сварочная | Проволока стальная сварочная | [8 empty] | до 0.03 |  |  | до 0.018
2195 | 1751 | А35(ГОСТ11069-2001) | А35(ГОСТ11069-2001) | для производства чушек, слитков, катанки, ленты и др. |  | до 0.05 | min 99.35 |  |  | до 0.65 |  | до 0.05 | до 0.1 | до 0.02 |  |  |  | до 0.05 |  | Алюминий первичный | Алюминий первичный |  | прочие, каждая 0.03;
2196 | 1220 | А5Е | А5Е | алюминий технической чистоты |  | до 0.02 | min 99.5 |  |  | до 0.1 |  |  | до 0.04 | до 0.015 | 0.18 - 0.35 |  |  | до 0.03 |  | Алюминий первичный | Алюминий первичный |  | прочие, каждая 0.02; | [38 empty] | до 0.03
2197 | 1219 | А5 | А5 | алюминий технической чистоты |  | до 0.02 | min 99.5 |  |  | до 0.25 |  | до 0.05 | до 0.06 | до 0.02 | до 0.3 |  |  | до 0.03 |  | Алюминий первичный | Алюминий первичный |  | прочие, каждая 0.03; | [38 empty] | до 0.03
2198 | 1218 | А6 | А6 | алюминий технической чистоты |  | до 0.01 | min 99.6 |  |  | до 0.18 |  | до 0.03 | до 0.05 | до 0.02 | до 0.25 |  |  | до 0.03 |  | Алюминий первичный | Алюминий первичный |  | прочие, каждая 0.02; | [38 empty] | до 0.03
2199 | 1216 | А7 | А7 | алюминий технической чистоты |  | до 0.01 | min 99.7 |  |  | до 0.15 |  | до 0.03 | до 0.04 | до 0.01 | до 0.16 |  |  | до 0.02 |  | Алюминий первичный | Алюминий первичный |  | прочие, каждая 0.02; | [38 empty] | до 0.03
2200 | 1217 | А7Е | А7Е | алюминий технической чистоты |  | до 0.01 | min 99.7 |  |  | до 0.08 |  |  | до 0.04 | до 0.01 | до 0.2 |  |  | до 0.02 |  | Алюминий первичный | Алюминий первичный |  | прочие, каждая 0.02; | [38 empty] | до 0.03
2201 | 1591 | А7Э | А7Э | алюминий технической чистоты |  | до 0.01 | min 99.7 |  |  | до 0.1 |  | до 0.03 | до 0.03 | до 0.01 | до 0.2 |  |  |  | до 0.03 | Алюминий первичный | Алюминий первичный |  | прочие, каждая 0.03; | [38 empty] | до 0.04
2202 | 1215 | А8 | А8 | алюминий технической чистоты |  | до 0.01 | min 99.8 |  |  | до 0.1 |  | до 0.02 | до 0.04 | до 0.01 | до 0.12 |  |  | до 0.02 |  | Алюминий первичный | Алюминий первичный |  | прочие, каждая 0.02; | [38 empty] | до 0.03
2203 | 1214 | А85 | А85 | алюминий технической чистоты |  | до 0.01 | min 99.85 |  |  | до 0.06 |  | до 0.02 | до 0.02 | до 0.008 | до 0.08 |  |  | до 0.02 |  | Алюминий первичный | Алюминий первичный |  | прочие, каждая 0.02; | [38 empty] | до 0.03
2204 | 1213 | А95 | А95 | алюминий высокой чистоты |  | до 0.01 | min 99.95 |  |  | до 0.02 |  | до 0.002 | до 0.005 | до 0.002 | до 0.025 |  |  | до 0.005 |  | Алюминий первичный | Алюминий первичный |  | прочие, каждая 0.005; | [38 empty] | до 0.003
2205 | 1212 | А97 | А97 | алюминий высокой чистоты |  | до 0.005 | min 99.97 |  |  | до 0.015 |  | до 0.002 | до 0.003 | до 0.002 | до 0.015 |  |  | до 0.005 |  | Алюминий первичный | Алюминий первичный |  | прочие, каждая 0.002; | [38 empty] | до 0.003
2206 | 1590 | А98 | А98 | алюминий высокой чистоты |  | до 0.002 | min 99.98 |  |  | до 0.006 |  | до 0.002 | до 0.003 | до 0.002 | до 0.006 |  |  | до 0.002 |  | Алюминий первичный | Алюминий первичный |  | прочие, каждая 0.001; | [38 empty] | до 0.003
2207 | 1211 | А99 | А99 | алюминий высокой чистоты |  | до 0.002 | min 99.99 |  |  | до 0.003 |  | до 0.002 | до 0.003 | до 0.002 | до 0.003 |  |  | до 0.001 |  | Алюминий первичный | Алюминий первичный |  | прочие, каждая 0.001; | [38 empty] | до 0.003
2208 | 1210 | А995 | А995 | алюминий высокой чистоты |  | до 0.001 | min 99.995 |  |  | до 0.0015 |  | до 0.001 | до 0.001 | до 0.001 | до 0.0015 |  |  | до 0.001 |  | Алюминий первичный | Алюминий первичный |  | прочие, каждая 0.001; всего 0.005 | [38 empty] | до 0.003
2209 | 1705 | А99КВ | А99КВ | для производства плоских слитков, предназначенных для прокатки на листы, ленты и другие полуфабрикаты |  | до 0.005 | 99.98 - 99.994 |  |  | 0.003 - 0.006 |  |  | до 0.002 | до 0.001 | 0.003 - 0.006 |  |  |  |  | Алюминий первичный | Алюминий первичный |  | всего 0.02
2210 | 1209 | А999 | А999 | алюминий особой чистоты |  |  | min 99.999 | [12 empty] | Алюминий первичный | Алюминий первичный |  | всего 0.001
2211 | 1254 | АД | АД ( другое обозначение 1015 ) | для изготовления полуфабрикатов (листов, лент, полос, плит, профилей, панелей, прутков, труб, проволоки, штамповок и поковок) методом горячей или холодной деформации, а также слитков и слябов |  | до 0.05 | min 99 |  |  |  |  | до 0.05 | до 0.1 | до 0.05 | [5 empty] | Алюминий технический | Алюминий технический |  | прочие, каждая 0.05; всего 1.5 | Fe + Si
2212 | 1248 | АД00 | АД00 ( другое обозначение 1010 ) | для изготовления полуфабрикатов (листов, лент, полос, плит, профилей, панелей, прутков, труб, проволоки, штамповок и поковок) методом горячей или холодной деформации, а также слитков и слябов |  | до 0.03 | min 99.7 |  |  | до 0.2 |  | до 0.03 | до 0.07 | до 0.03 | до 0.25 |  |  | до 0.03 |  | Алюминий технический | Алюминий технический |  | прочие, каждая 0.02;
2213 | 1247 | АД000 | АД000 | для изготовления полуфабрикатов (листов, лент, полос, плит, профилей, панелей, прутков, труб, проволоки, штамповок и поковок) методом горячей или холодной деформации, а также слитков и слябов |  | до 0.03 | min 99.8 |  |  | до 0.15 |  | до 0.02 | до 0.06 | до 0.02 | до 0.15 |  |  | до 0.02 |  | Алюминий технический | Алюминий технический |  | прочие, каждая 0.02;
2214 | 1249 | АД00Е | АД00Е ( другое обозначение 1010Е ) | для изготовления полуфабрикатов (листов, лент, полос, плит, профилей, панелей, прутков, труб, проволоки, штамповок и поковок) методом горячей или холодной деформации, а также слитков и слябов |  | до 0.02 | min 99.7 |  |  | до 0.1 | до 0.01 | до 0.01 | до 0.04 |  | до 0.25 |  |  | до 0.02 |  | Алюминий технический | Алюминий технический |  | прочие, каждая 0.02; всего 0.1 | V+Ti | [10 empty] | до 0.02
2215 | 1250 | АД0 | АД0 ( другое обозначение 1011 ) | для изготовления полуфабрикатов (листов, лент, полос, плит, профилей, панелей, прутков, труб, проволоки, штамповок и поковок) методом горячей или холодной деформации, а также слитков и слябов |  | до 0.05 | min 99.5 |  |  | до 0.25 |  | до 0.05 | до 0.07 | до 0.05 | до 0.4 |  |  | до 0.05 |  | Алюминий технический | Алюминий технический |  | прочие, каждая 0.03;
2216 | 1251 | АД0Е | АД0Е ( другое обозначение 1011Е ) | для изготовления полуфабрикатов (листов, лент, полос, плит, профилей, панелей, прутков, труб, проволоки, штамповок и поковок) методом горячей или холодной деформации, а также слитков и слябов |  | до 0.05 | min 99.5 |  |  | до 0.1 | до 0.01 | до 0.01 | до 0.05 | до 0.05 | до 0.4 |  |  |  |  | Алюминий технический | Алюминий технический |  | прочие, каждая 0.03; всего 0.1 | V+Ti | [10 empty] | до 0.05
2217 | 1592 | АД1пл | АД1пл | в качестве плакирующего слоя плит и листов из сплавов АМг6, Д1, Д16, Д19, Д20, ВАД1 (Д24), АК4-1, ВД1, АКМ |  | до 0.02 | min 99.3 |  |  | до 0.3 |  | до 0.025 | до 0.1 | до 0.15 | до 0.3 |  |  | до 0.05 |  | Алюминий технический | Алюминий технический |  | прочие, каждая 0.02;
2218 | 1252 | АД1 | АД1 ( другое обозначение 1013 ) | для изготовления полуфабрикатов (листов, лент, полос, плит, профилей, панелей, прутков, труб, проволоки, штамповок и поковок) методом горячей или холодной деформации, а также слитков и слябов |  | до 0.05 | min 99.3 |  |  | до 0.3 |  | до 0.025 | до 0.1 | до 0.15 | до 0.3 |  |  | до 0.05 |  | Алюминий технический | Алюминий технический |  | прочие, каждая 0.05;
2219 | 1245 | АДоч | АДоч | для изготовления полуфабрикатов (листов, лент, полос, плит, профилей, панелей, прутков, труб, проволоки, штамповок и поковок) методом горячей или холодной деформации, а также слитков и слябов |  | до 0.003 | min 99.98 |  |  | до 0.005 |  |  | до 0.003 | до 0.002 | до 0.005 |  |  |  |  | Алюминий технический | Алюминий технический |  | прочие, каждая 0.001; всего 0.02
2220 | 1253 | АДС | АДС | для изготовления полуфабрикатов (листов, лент, полос, плит, профилей, панелей, прутков, труб, проволоки, штамповок и поковок) методом горячей или холодной деформации, а также слитков и слябов |  | до 0.1 | min 99 |  |  | до 0.5 |  |  | до 0.1 | до 0.15 | до 0.6 |  |  |  |  | Алюминий технический | Алюминий технический |  | прочие, каждая 0.05; всего 1
2221 | 1246 | АДч | АДч | для изготовления полуфабрикатов (листов, лент, полос, плит, профилей, панелей, прутков, труб, проволоки, штамповок и поковок) методом горячей или холодной деформации, а также слитков и слябов |  | до 0.015 | min 99.95 |  |  | до 0.03 |  |  | до 0.005 | до 0.002 | до 0.03 |  |  |  |  | Алюминий технический | Алюминий технический |  | прочие, каждая 0.005; всего 0.05
2222 | 1237 | АВ86 | АВ86 | для раскисления, производства ферросплавов и алюминотермии |  | до 4 |  |  |  | до 5 |  |  | до 3.5 |  |  |  |  | до 3 |  | Алюминий для раскисления | Алюминий для раскисления | до 0.3 | всего 14 |  |  | до 0.2 | [40 empty] | min 86
2223 | 1238 | АВ86Ф | АВ86Ф | для раскисления, производства ферросплавов и алюминотермии |  | до 4 |  |  |  | до 5 |  |  | до 3.5 |  |  |  |  | до 3 |  | Алюминий для раскисления | Алюминий для раскисления | до 0.3 | всего 14 |  |  | до 0.03 | [40 empty] | min 86
2224 | 1618 | АВ87 | АВ87 | для раскисления, производства ферросплавов и алюминотермии |  | до 3.8 |  |  |  | до 5 |  |  | до 3.3 |  |  |  |  | до 3 |  | Алюминий для раскисления | Алюминий для раскисления | до 0.3 | всего 13 |  |  | до 0.2 | [40 empty] | min 87
2225 | 1619 | АВ87Ф | АВ87Ф | для раскисления, производства ферросплавов и алюминотермии |  | до 3.8 |  |  |  | до 5 |  |  | до 3.3 |  |  |  |  | до 3 |  | Алюминий для раскисления | Алюминий для раскисления | до 0.3 | всего 13 |  |  | до 0.03 | [40 empty] | min 87
2226 | 1236 | АВ88 | АВ88 | для раскисления, производства ферросплавов и алюминотермии |  | до 3.5 |  |  |  | до 4 |  |  | до 3 |  |  |  |  | до 3 |  | Алюминий для раскисления | Алюминий для раскисления | до 0.3 | всего 12 |  |  | до 0.2 | [40 empty] | min 88
2227 | 1242 | АВ88Ф | АВ88Ф | для раскисления, производства ферросплавов и алюминотермии |  | до 3.5 |  |  |  | до 4 |  |  | до 3 |  |  |  |  | до 3 |  | Алюминий для раскисления | Алюминий для раскисления | до 0.3 | всего 12 |  |  | до 0.03 | [40 empty] | min 88
2228 | 1235 | АВ91 | АВ91 | для раскисления, производства ферросплавов и алюминотермии |  | до 3 |  |  |  | до 3 |  |  | до 0.8 |  |  |  |  | до 3 |  | Алюминий для раскисления | Алюминий для раскисления | до 0.3 | всего 9 |  |  | до 0.2 | [40 empty] | min 91
2229 | 1241 | АВ91Ф | АВ91Ф | для раскисления, производства ферросплавов и алюминотермии |  | до 3 |  |  |  | до 3 |  |  | до 0.8 |  |  |  |  | до 3 |  | Алюминий для раскисления | Алюминий для раскисления | до 0.3 | всего 9 |  |  | до 0.03 | [40 empty] | min 91
2230 | 1240 | АВ92Ф | АВ92Ф | для раскисления, производства ферросплавов и алюминотермии |  | до 3 |  |  |  | до 1 |  |  | до 0.8 |  |  |  |  | до 3 |  | Алюминий для раскисления | Алюминий для раскисления | до 0.2 | всего 8 |  |  | до 0.03 | [40 empty] | min 92
2231 | 1234 | АВ92 | АВ92 | для раскисления, производства ферросплавов и алюминотермии |  | до 3 |  |  |  | до 1 |  |  | до 0.8 |  |  |  |  | до 3 |  | Алюминий для раскисления | Алюминий для раскисления | до 0.2 | всего 8 |  |  | до 0.1 | [40 empty] | min 92
2232 | 1239 | АВ97Ф | АВ97Ф | для раскисления, производства ферросплавов и алюминотермии |  | до 0.1 |  |  |  | до 1 |  |  | до 0.1 |  |  |  |  | до 0.1 |  | Алюминий для раскисления | Алюминий для раскисления | до 0.1 | всего 3 |  |  | до 0.03 | [40 empty] | min 97
2233 | 1233 | АВ97 | АВ97 | для раскисления, производства ферросплавов и алюминотермии |  | до 0.1 |  |  |  | до 1 |  |  | до 0.1 |  |  |  |  | до 0.1 |  | Алюминий для раскисления | Алюминий для раскисления | до 0.1 | всего 3 |  |  | до 0.1 | [40 empty] | min 97
2234 | 1865 | АК10М2Н | АК10М2Н | для чушек, изготовляемых из первичных металлов, лома и отходов цветных металлов и сплавов, и предназначенных для производства поршней двигателей. |  | 2 - 2.5 | 84.28 - 86.1 |  | 0.8 - 1.2 | 9.5 - 10.5 |  | до 0.05 | до 0.06 | до 0.05 | до 0.6 |  |  | 0.9 - 1.2 |  | Алюминиевый литейный сплав | Алюминиевый литейный сплав | до 0.05 | всего 0.7 |  |  | до 0.01
2235 | 1571 | АК10су | АК10су | для изготовления чушек и различных фасонных отливок литьем под давлением |  | до 1.8 | 83.1 - 90.6 |  | до 0.5 | 9 - 11 |  | 0.3 - 0.6 | до 1.8 |  | до 1.2 |  |  | 0.1 - 0.5 |  | Алюминиевый литейный сплав | Алюминиевый литейный сплав |  | всего 4.8 | [8 empty] | 0.1 - 0.25
2236 | 1584 | АК12ж | АК12ж ( другое обозначение СИЛ-2 ) | Силумин в чушках используется в машиностроении и для изготовления изделий пищевой промышленности. |  | до 0.03 | 85.29 - 90 |  |  | 10 - 13 |  | до 0.5 | до 0.08 | до 0.2 | до 0.7 |  |  |  |  | Алюминиевый литейный сплав | Алюминиевый литейный сплав | [22 empty] | до 0.2
2237 | 1375 | АК12 | АК12 ( другое обозначение АЛ2 ) | Сплав на основе системы алюминий - кремний - магний (силумин). Из сплава получают плотные герметичные отливки сложной формы, не испытывающие в процессе эксплуатации значительных нагрузок, сплав отличается высокой герметичностью. |  | до 0.6 | 84.3 - 90 |  |  | 10 - 13 |  | до 0.5 | до 0.3 | до 0.1 | до 1.5 |  |  | до 0.1 |  | Алюминиевый литейный сплав | Алюминиевый литейный сплав |  | всего 2.7 | [7 empty] | до 0.1
2238 | 1578 | АК12М2 | АК12М2 ( другое обозначение АК11М2 ) | для изготовления чушек и фасонных отливок литьем под давлением. |  | 1.8 - 2.5 | 81.55 - 86.6 |  | до 0.3 | 11 - 13 |  | до 0.5 | до 0.8 | до 0.2 | 0.6 - 1 |  |  | до 0.2 |  | Алюминиевый литейный сплав | Алюминиевый литейный сплав | до 0.15 | всего 2.2 |  |  | до 0.1
2239 | 1407 | АК12М2МгН | АК12М2МгН ( другое обозначение АЛ25 ) | для изготовления фасонных отливок, поршней дизелей |  | 1.5 - 3 | 79.5 - 85.55 |  | 0.8 - 1.3 | 11 - 13 | до 0.2 | 0.3 - 0.6 | до 0.5 | 0.05 - 0.2 | до 0.8 |  |  | 0.8 - 1.3 |  | Алюминиевый литейный сплав | Алюминиевый литейный сплав | до 0.1 | всего 1.3 |  |  | до 0.02
2240 | 1408 | АК12ММгН | АК12ММгН ( другое обозначение АЛ30 ) | для изготовления фасонных отливок |  | 0.8 - 1.5 | 82.64 - 86.6 |  | 0.8 - 1.3 | 11 - 13 | до 0.2 | до 0.2 | до 0.2 | до 0.2 | до 0.7 |  |  | 0.8 - 1.3 |  | Алюминиевый литейный сплав | Алюминиевый литейный сплав | до 0.05 | всего 1.1 |  |  | до 0.01
2241 | 1583 | АК12оч | АК12оч ( другое обозначение СИЛ-00 ) | Силумин в чушках используется в машиностроении и для изготовления изделий пищевой промышленности. |  | до 0.02 | 86.64 - 90 |  |  | 10 - 13 |  | до 0.03 | до 0.04 | до 0.03 | до 0.2 |  |  |  |  | Алюминиевый литейный сплав | Алюминиевый литейный сплав | [22 empty] | до 0.04
2242 | 1588 | АК12П | АК12П | Для изготовления изделий пищевого назначения |  | до 0.6 | 83.64 - 89.99 |  |  | 10 - 13 |  | 0.01 - 0.5 | до 0.3 | до 0.1 | до 1.5 |  |  | до 0.1 |  | Алюминиевый литейный сплав | Алюминиевый литейный сплав | до 0.15 | всего 2.7 | [7 empty] | до 0.1 | [10 empty] | до 0.015 |  |  | до 0.0005
2243 | 1582 | АК12пч | АК12пч ( другое обозначение СИЛ-0 ) | Силумин в чушках используется в машиностроении и для изготовления изделий пищевой промышленности. |  | до 0.02 | 86.33 - 90 |  |  | 10 - 13 |  | до 0.08 | до 0.06 | до 0.08 | до 0.35 |  |  |  |  | Алюминиевый литейный сплав | Алюминиевый литейный сплав | [22 empty] | до 0.08
2244 | 1581 | АК12ч | АК12ч ( другое обозначение СИЛ-1 ) | Силумин в чушках используется в машиностроении и для изготовления изделий пищевой промышленности. |  | до 0.02 | 85.81 - 90 |  |  | 10 - 13 |  | до 0.4 | до 0.06 | до 0.13 | до 0.5 |  |  |  |  | Алюминиевый литейный сплав | Алюминиевый литейный сплав | [22 empty] | до 0.08
2245 | 1569 | АК13 | АК13 | для изготовления чушек и отливок различными способами литья (в песчаные формы, по выплавляемым моделям, в кокиль, литьем под давлением) |  | до 0.1 | 84.9 - 88.9 |  |  | 11 - 13.5 |  |  | до 0.15 | до 0.2 | до 1.1 |  |  | 0.1 - 0.2 |  | Алюминиевый литейный сплав | Алюминиевый литейный сплав |  | всего 1.55
2246 | 1863 | АК18 | АК18 | для чушек, изготовляемых из первичных металлов, лома и отходов цветных металлов и сплавов, и предназначенных для производства поршней двигателей. |  | 0.8 - 1.5 | 75.94 - 79.5 |  | 0.8 - 1.3 | 17 - 19 |  | до 0.2 | до 0.2 | до 0.2 | до 0.5 |  |  | 0.8 - 1.3 |  | Алюминиевый литейный сплав | Алюминиевый литейный сплав | до 0.05 | всего 1.1 |  |  | до 0.01
2247 | 1403 | АК21М2.5Н2.5 | АК21М2.5Н2.5 ( другое обозначение ВКЖЛС-2 ) | для изготовления фасонных отливок |  | 2.2 - 3 | 74.9 - 69.5 |  | 2.2 - 2.8 | 20 - 22 | 0.2 - 0.4 | 0.2 - 0.4 | до 0.2 | 0.1 - 0.3 | до 0.9 |  |  | 0.2 - 0.5 |  | Алюминиевый литейный сплав | Алюминиевый литейный сплав | до 0.05 | всего 1.1 |  |  | до 0.01
2248 | 1402 | АК4М4 | АК4М4 ( другое обозначение АЛ15В ) | для изготовления фасонных отливок |  | 3.5 - 5 | 85.3 - 93.3 |  | до 0.5 | 3 - 5 |  | 0.2 - 0.6 | до 2 |  | до 1.3 |  |  | до 0.5 |  | Алюминиевый литейный сплав | Алюминиевый литейный сплав |  | всего 4.1
2249 | 1384 | АК5М | АК5М ( другое обозначение АЛ5 ) | для изготовления фасонных отливок; сплав высокопрочный жаропрочный |  | 1 - 1.5 | 90.7 - 94.15 |  |  | 4.5 - 5.5 |  | до 0.5 | до 0.3 |  | до 1.5 |  |  | 0.35 - 0.6 |  | Алюминиевый литейный сплав | Алюминиевый литейный сплав |  | всего 1.7 | Ti+Zr |  | до 0.01 | [18 empty] | до 0.1
2250 | 1399 | АК5М2 | АК5М2 ( другое обозначение АЛ3В ) | для изготовления фасонных отливок |  | 1.5 - 3.5 | 85.9 - 94.05 |  | до 0.5 | 4 - 6 |  | 0.2 - 0.8 | до 1.5 | 0.05 - 0.2 | до 1.3 |  |  | 0.2 - 0.8 |  | Алюминиевый литейный сплав | Алюминиевый литейный сплав |  | всего 2.8
2251 | 1586 | АК5М2П | АК5М2П | Для изготовления изделий пищевого назначения |  | 1.5 - 3.5 | 86.94 - 94.05 |  | до 0.5 | 4 - 6 |  | 0.2 - 0.8 | до 0.3 | 0.05 - 0.2 | до 1.3 |  |  | 0.2 - 0.8 |  | Алюминиевый литейный сплав | Алюминиевый литейный сплав | до 0.15 | всего 3 | [18 empty] | до 0.015 |  |  | до 0.0005
2252 | 1400 | АК5М7 | АК5М7 ( другое обозначение АЛ10В ) | для изготовления фасонных отливок. Сплав изготовляют из вторичных отходов. Химический состав сплава варьируется в широких пределах, поэтому его физико-химические свойства нестабильны. |  | 6 - 8 | 82.3 - 89.3 |  | до 0.5 | 4.5 - 6.5 |  | до 0.5 | до 0.6 |  | до 1.3 |  |  | 0.2 - 0.5 |  | Алюминиевый литейный сплав | Алюминиевый литейный сплав |  | всего 2.7 | Pb + Sn + Sb
2253 | 1573 | АК5М4 | АК5М4 | для изготовления чушек и фасонных отливок различными способами литья (в песчаные формы, по выплавляемым моделям, в кокиль, литьем под давлением) |  | 3 - 5 | 84.8 - 93.05 |  | до 0.5 | 3.5 - 6 |  | 0.2 - 0.6 | до 1.5 | 0.05 - 0.2 | до 1.4 |  |  | 0.2 - 0.5 |  | Алюминиевый литейный сплав | Алюминиевый литейный сплав |  | всего 3.2
2254 | 1390 | АК5Мч | АК5Мч ( другое обозначение АЛ5-1 ) | для изготовления фасонных отливок; сплав высокопрочный жаропрочный |  | 1 - 1.5 | 91.34 - 94.02 |  |  | 4.5 - 5.5 |  | до 0.1 | до 0.3 | 0.08 - 0.15 | до 0.3 |  |  | 0.4 - 0.55 |  | Алюминиевый литейный сплав | Алюминиевый литейный сплав |  | всего 0.6 |  |  | до 0.01 |  |  |  |  | до 0.15 |  |  |  | до 0.1
2255 | 1572 | АК6М2 | АК6М2 | для изготовления чушек и фасонных отливок различными способами литья (в песчаные формы, по выплавляемым моделям, в кокиль) |  | 1.8 - 2.3 | 89.79 - 92.3 |  | до 0.05 | 5.5 - 6.5 |  | до 0.1 | до 0.06 | 0.1 - 0.2 | до 0.6 |  |  | 0.3 - 0.45 |  | Алюминиевый литейный сплав | Алюминиевый литейный сплав |  | всего 0.7
2256 | 1398 | АК7 | АК7 ( другое обозначение АЛ9В ) | для изготовления фасонных отливок |  | до 1.5 | 87.6 - 93.6 |  | до 0.3 | 6 - 8 |  | 0.2 - 0.6 | до 0.5 |  | до 1.3 |  |  | 0.2 - 0.5 |  | Алюминиевый литейный сплав | Алюминиевый литейный сплав |  | всего 3.3
2257 | 1401 | АК7М2 | АК7М2 ( другое обозначение АЛ14В ) | для изготовления фасонных отливок |  | 1.5 - 3 | 85.8 - 92.1 |  | до 0.3 | 6 - 8 |  | 0.2 - 0.6 | до 0.5 |  | до 1.3 |  |  | 0.2 - 0.6 |  | Алюминиевый литейный сплав | Алюминиевый литейный сплав |  | всего 2
2258 | 1585 | АК7П | АК7П | Для изготовления изделий пищевого назначения |  | до 1.5 | 87.64 - 93.6 |  | до 0.3 | 6 - 8 |  | 0.2 - 0.6 | до 0.3 |  | до 1.3 |  |  | 0.2 - 0.5 |  | Алюминиевый литейный сплав | Алюминиевый литейный сплав | до 0.15 | всего 3.3 | [18 empty] | до 0.015 |  |  | до 0.0005
2259 | 1378 | АК7пч | АК7пч ( другое обозначение АЛ9-1 ) | для изготовления фасонных отливок; сплав отличается высокой герметичностью |  | до 0.1 | 90.37 - 92.67 |  |  | 7 - 8 |  | до 0.1 | до 0.2 | 0.08 - 0.15 | до 0.3 |  |  | 0.25 - 0.4 |  | Алюминиевый литейный сплав | Алюминиевый литейный сплав | до 0.03 | всего 0.6 |  |  | до 0.005 |  |  |  |  | до 0.15 |  |  |  | до 0.1 | [9 empty] | до 0.1
2260 | 1396 | АК7Ц9 | АК7Ц9 ( другое обозначение АЛ11 ) | для изготовления фасонных отливок |  | до 0.6 | 77.2 - 86.9 |  |  | 6 - 8 |  | до 0.5 | 7 - 12 |  | до 1.5 |  |  | 0.1 - 0.3 |  | Алюминиевый литейный сплав | Алюминиевый литейный сплав |  | всего 2.5
2261 | 1379 | АК8л | АК8л ( другое обозначение ВАЛ5 АЛ34 ) | Сплав обладает высокой герметичностью и применяется для литья корпусных деталей, работающих под высоким внутренним давлением жидкостей и газов.Сплав на основе системы алюминий - кремний - магний (силумин) |  | до 0.3 | 89.25 - 92.9 |  |  | 6.5 - 8.5 |  | до 0.1 | до 0.3 | 0.1 - 0.3 | до 0.6 |  |  | 0.35 - 0.55 |  | Алюминиевый литейный сплав | Алюминиевый литейный сплав |  | всего 1 | [7 empty] | до 0.2 |  |  |  | до 0.1 | [9 empty] | 0.15 - 0.4
2262 | 1377 | АК7ч | АК7ч ( другое обозначение АЛ9 ) | для изготовления фасонных отливок; сплав отличается высокой герметичностью |  | до 0.2 | 89.6 - 93.8 |  |  | 6 - 8 |  | до 0.5 | до 0.3 |  | до 1.5 |  |  | 0.2 - 0.4 |  | Алюминиевый литейный сплав | Алюминиевый литейный сплав | до 0.05 | всего 2 | Ti+Zr |  | до 0.01 | [18 empty] | до 0.1
2263 | 1574 | АК8М3 | АК8М3 | для изготовления литьем под давлением силовых и герметичных деталей, работающих при температурах до +250 °С |  | 2 - 4.5 | 82.05 - 90.2 |  | до 0.5 | 7.5 - 10 |  | до 0.5 | до 1.2 |  | до 1.3 |  |  | до 0.45 |  | Алюминиевый литейный сплав | Алюминиевый литейный сплав |  | всего 4.2 | Pb + Sn
2264 | 1380 | АК8М | АК8М ( другое обозначение АЛ32 ) | для изготовления фасонных отливок; сплав отличается высокой герметичностью |  | 1 - 1.5 | 86.9 - 90.8 |  |  | 7.5 - 9 |  | 0.3 - 0.5 | до 0.3 | 0.1 - 0.3 | до 0.9 |  |  | 0.3 - 0.5 |  | Алюминиевый литейный сплав | Алюминиевый литейный сплав |  | всего 1.1 | [7 empty] | до 0.1
2265 | 1455 | АК8М3ч | АК8М3ч ( другое обозначение ВАЛ8 ) | для изготовления силовых и герметичных деталей, работающих до 250 град., изготовляемых литьем под давлением |  | 2.5 - 3.5 | 85.4 - 89.65 |  |  | 7 - 8.5 |  |  | 0.5 - 1 | 0.1 - 0.25 | до 0.4 |  |  | 0.2 - 0.45 |  | Алюминиевый литейный сплав | Алюминиевый литейный сплав |  | всего 0.6 | [7 empty] | до 0.15 |  |  | до 0.15 | 0.005 - 0.1 | [9 empty] | 0.05 - 0.25
2266 | 1397 | АК9 | АК9 ( другое обозначение АЛ4В ) | для изготовления фасонных отливок |  | до 1 | 85.1 - 91.6 |  | до 0.3 | 8 - 11 |  | 0.2 - 0.5 | до 0.5 |  | до 1.3 |  |  | 0.2 - 0.4 |  | Алюминиевый литейный сплав | Алюминиевый литейный сплав |  | всего 3
2267 | 1575 | АК9М2 | АК9М2 | для изготовления чушек и фасонных отливок различными способами литья (литьем в кокиль, литьем под давлением) |  | 0.5 - 2 | 84.1 - 91.65 |  | до 0.5 | 7.5 - 10 | до 0.1 | 0.1 - 0.4 | до 1.2 | 0.05 - 0.2 | до 1.2 |  |  | 0.2 - 0.8 |  | Алюминиевый литейный сплав | Алюминиевый литейный сплав |  | всего 2.8 | Pb + Sn
2268 | 1587 | АК9П | АК9П | Для изготовления изделий пищевого назначения |  | до 1 | 85.34 - 91.6 |  | до 0.3 | 8 - 11 |  | 0.2 - 0.5 | до 0.3 |  | до 1.3 |  |  | 0.2 - 0.4 |  | Алюминиевый литейный сплав | Алюминиевый литейный сплав | до 0.15 | всего 3 | [18 empty] | до 0.015 |  |  | до 0.0005
2269 | 1394 | АК9пч | АК9пч ( другое обозначение АЛ4-1 ) | для изготовления фасонных отливок |  | до 0.1 | 87.62 - 90.49 |  |  | 9 - 10.5 |  | 0.2 - 0.35 | до 0.3 | 0.08 - 0.15 | до 0.3 |  |  | 0.23 - 0.3 |  | Алюминиевый литейный сплав | Алюминиевый литейный сплав | до 0.03 | всего 0.6 |  |  | до 0.005 |  |  |  |  | до 0.15 |  |  |  | до 0.1 | [9 empty] | до 0.1
2270 | 1570 | АК9с | АК9с | для изготовления чушек и фасонных отливок различными способами литья |  | до 0.5 | 86.79 - 91.6 |  | до 0.1 | 8 - 10.5 |  | 0.2 - 0.5 | до 0.3 |  | до 1 |  |  | 0.2 - 0.35 |  | Алюминиевый литейный сплав | Алюминиевый литейный сплав | до 0.05 | всего 1.8 |  |  | до 0.01
2271 | 1580 | АК9Ц6 | АК9Ц6 ( другое обозначение АК9Ц6р ) | для изготовления чушек и фасонных отливок. |  | 0.3 - 1.5 | 79.4 - 86 |  | до 0.3 | 8 - 10 |  | 0.1 - 0.6 | 5 - 7 |  | 0.3 - 1 |  |  | 0.3 - 0.5 |  | Алюминиевый литейный сплав | Алюминиевый литейный сплав |  | всего 0.6 | Pb + Sn
2272 | 1376 | АК9ч | АК9ч ( другое обозначение АЛ4 ) | для изготовления деталей средней и большой нагруженности; сплав отличается высокой герметичностью. Из-за повышенной склонности к газонасыщению и образованию пористости для получения отливок рекомендуется применять кристаллизацию под давлением.Сплав на основе системы алюминий - кремний - магний (силумин) |  | до 0.3 | 86.94 - 91.63 |  | до 0.1 | 8 - 10.5 |  | 0.2 - 0.5 | до 0.3 |  | до 1 |  |  | 0.17 - 0.3 |  | Алюминиевый литейный сплав | Алюминиевый литейный сплав | до 0.05 | всего 1.5 |  |  | до 0.01 | [18 empty] | до 0.1
2273 | 1391 | АЛ1 | АЛ1 | для изготовления фасонных отливок |  | 3.75 - 4.5 | 90.1 - 93.25 |  | 1.75 - 2.25 | до 0.7 |  |  | до 0.1 |  | до 0.8 |  |  | 1.25 - 1.75 |  | Алюминиевый литейный сплав | Алюминиевый литейный сплав |  | всего 1.4
2274 | 1395 | АЛ21 | АЛ21 | для изготовления фасонных отливок |  | 4.6 - 6 | 87.35 - 91.75 |  | 2.6 - 3.6 | до 0.5 | 0.1 - 0.2 | 0.15 - 0.25 | до 0.3 |  | до 0.6 |  |  | 0.8 - 1.3 |  | Алюминиевый литейный сплав | Алюминиевый литейный сплав |  | всего 1.3
2275 | 1519 | АЛ26 | АЛ26 | для изготовления фасонных отливок, поршней дизелей |  | 1.5 - 2.5 | 70.7 - 76.6 |  | 1 - 2 | 20 - 22 | 0.1 - 0.4 | 0.4 - 0.8 | до 0.3 |  | до 0.7 |  |  | 0.4 - 0.7 |  | Алюминиевый литейный сплав | Алюминиевый литейный сплав |  | всего 0.9 |  |  | до 0.01
2276 | 1389 | АЛ33 | АЛ33 ( другое обозначение ВАЛ1 ) | для изготовления фасонных отливок; сплав высокопрочный жаропрочный |  | 5.5 - 6.2 | 90.6 - 92.9 |  | 0.8 - 1.2 | до 0.3 |  | 0.6 - 1 |  |  | до 0.3 |  |  | до 0.05 |  | Алюминиевый литейный сплав | Алюминиевый литейный сплав |  | всего 0.5 | [7 empty] | 0.05 - 0.2 | [18 empty] | 0.15 - 0.3
2277 | 1383 | АЛ3 | АЛ3 | для изготовления фасонных отливок; сплав высокопрочный жаропрочный |  | 1.5 - 3 | 88.1 - 93.05 |  |  | 4.5 - 5.5 |  | 0.6 - 0.9 | до 0.3 |  | до 1.6 |  |  | 0.35 - 0.6 |  | Алюминиевый литейный сплав | Алюминиевый литейный сплав | до 0.05 | всего 1.9 | Zr+Ce |  | до 0.01
2278 | 1392 | АЛ6 | АЛ6 | для изготовления фасонных отливок |  | 2 - 3 | 91.9 - 93.5 |  |  | 4.5 - 6 |  | до 0.3 | до 0.3 |  | до 1.5 |  |  | до 0.1 |  | Алюминиевый литейный сплав | Алюминиевый литейный сплав |  | всего 2.1
2279 | 1456 | АЛ4М | АЛ4М | для изготовления фасонных отливок ; сплав герметичный |  | 1.3 - 2.5 | 84.75 - 89.79 |  |  | 8.5 - 10.5 |  | до 0.1 |  | 0.1 - 0.3 | до 0.25 |  |  | 0.3 - 0.6 |  | Алюминиевый литейный сплав | Алюминиевый литейный сплав |  | всего 0.6 | [7 empty] | до 0.3 |  |  |  | 0.01 - 0.1
2280 | 1546 | АЛ7-4 | АЛ7-4 | детали двигателей; сплав герметичный |  | 3.8 - 4.2 | 88.5 - 89.5 |  |  | 6.7 - 7.3 | [9 empty] | Алюминиевый литейный сплав | Алюминиевый литейный сплав
2281 | 1393 | АЛ7 | АЛ7 | для изготовления фасонных отливок |  | 4 - 5 | 92.9 - 96 |  |  | до 1.2 |  | до 0.1 | до 0.2 | до 0.2 | до 1 |  |  | до 0.03 |  | Алюминиевый литейный сплав | Алюминиевый литейный сплав | до 0.01 | всего 2.1 |  |  | до 0.01 |  |  |  |  | до 0.1
2282 | 1385 | АЛ8 | АЛ8 | для изготовления фасонных отливок; сплав коррозионно-стойкий |  | до 0.1 | 89 - 90.5 |  |  | до 0.3 |  | до 0.1 | до 0.1 | до 0.07 | до 0.3 |  |  | 9.5 - 10 |  | Алюминиевый литейный сплав | Алюминиевый литейный сплав |  | всего 1 | [7 empty] | до 0.2 | [13 empty] | до 0.07
2283 | 1550 | АМ4.5Кд | АМ4.5Кд ( другое обозначение ВАЛ10 ) | для жаропрочных высокопрочных изделий |  | 4.5 - 5.1 | 93.1 - 95 |  |  | до 0.2 |  | 0.35 - 0.8 | до 0.1 | 0.15 - 0.35 | до 0.15 |  |  | до 0.05 |  | Алюминиевый литейный сплав | Алюминиевый литейный сплав |  | всего 0.6 | [7 empty] | до 0.15 |  |  | 0.07 - 0.25
2284 | 1382 | АМ5 | АМ5 ( другое обозначение АЛ19 ) | для изготовления фасонных отливок; сплав высокопрочный жаропрочный |  | 4.5 - 5.3 | 92.45 - 94.75 |  | до 0.1 | до 0.3 |  | 0.6 - 1 | до 0.2 | 0.15 - 0.35 | до 0.2 |  |  | до 0.05 |  | Алюминиевый литейный сплав | Алюминиевый литейный сплав |  | всего 0.9 | [7 empty] | до 0.2
2285 | 1381 | АМг10 | АМг10 ( другое обозначение АЛ27 ) | для изготовления фасонных отливок; сплав коррозионно-стойкий |  | до 0.15 | 88.5 - 90.35 |  |  | до 0.2 |  | до 0.1 | до 0.1 | 0.05 - 0.15 | до 0.2 |  |  | 9.5 - 10.5 |  | Алюминиевый литейный сплав | Алюминиевый литейный сплав |  | всего 0.5 | [7 empty] | 0.05 - 0.2 | [13 empty] | 0.05 - 0.15
2286 | 1406 | АМг10ч | АМг10ч ( другое обозначение АЛ27-1 ) | для изготовления фасонных отливок; сплав коррозионно-стойкий |  | до 0.05 | 88.9 - 90.35 |  |  | до 0.05 |  | до 0.1 | до 0.05 | 0.05 - 0.15 | до 0.5 |  |  | 9.5 - 10.5 |  | Алюминиевый литейный сплав | Алюминиевый литейный сплав |  | всего 0.2 | [7 empty] | 0.05 - 0.2 | [13 empty] | 0.05 - 0.15
2287 | 1386 | АМг11 | АМг11 ( другое обозначение АЛ22 ) | для изготовления фасонных отливок; сплав коррозионно-стойкий |  |  | 84.28 - 88.62 |  |  | 0.8 - 1.2 |  |  | до 0.1 | 0.05 - 0.15 | до 1.2 |  |  | 10.5 - 13 |  | Алюминиевый литейный сплав | Алюминиевый литейный сплав |  | всего 1.3 | [7 empty] | до 0.2 | [13 empty] | 0.03 - 0.07
2288 | 1579 | АМг4К1.5М | АМг4К1.5М ( другое обозначение АМг4К1.5М1 ) | для изготовления чушек и фасонных отливок |  | 0.7 - 1 | 90.45 - 92.8 |  |  | 1.3 - 1.7 |  | 0.6 - 0.9 | до 0.1 | 0.1 - 0.25 | до 0.4 |  |  | 4.5 - 5.2 |  | Алюминиевый литейный сплав | Алюминиевый литейный сплав |  | всего 0.3 | [21 empty] | 0.002 - 0.004
2289 | 1404 | АМг5К | АМг5К ( другое обозначение АЛ13 ) | для изготовления фасонных отливок; сплав коррозионно-стойкий |  | до 0.1 | 91 - 94.6 |  |  | 0.8 - 1.3 |  | 0.1 - 0.4 | до 0.2 |  | до 1.5 |  |  | 4.5 - 5.5 |  | Алюминиевый литейный сплав | Алюминиевый литейный сплав |  | всего 1.8 | [7 empty] | до 0.15
2290 | 1405 | АМг5Мц | АМг5Мц ( другое обозначение АЛ28 ) | для изготовления фасонных отливок |  | до 0.3 | 91.85 - 94.75 |  |  | до 0.3 |  | 0.4 - 1 |  | 0.05 - 0.15 | до 0.5 |  |  | 4.8 - 6.3 |  | Алюминиевый литейный сплав | Алюминиевый литейный сплав |  | всего 0.7 | [7 empty] | до 0.1
2291 | 1387 | АМг6Л | АМг6Л ( другое обозначение АЛ23 ) | для изготовления фасонных отливок; сплав коррозионно-стойкий |  | до 0.15 | 92.05 - 93.88 |  |  | до 0.2 |  | до 0.1 | до 0.1 | 0.05 - 0.15 | до 0.2 |  |  | 6 - 7 |  | Алюминиевый литейный сплав | Алюминиевый литейный сплав |  | всего 0.5 | [7 empty] | 0.05 - 0.2 | [13 empty] | 0.02 - 0.1
2292 | 1518 | АМг6лч | АМг6лч ( другое обозначение АЛ23-1 ) | для изготовления деталей с повышенной коррозионной стойкостью |  | до 0.05 | 92.35 - 93.88 |  |  | до 0.05 |  | до 0.1 | до 0.05 | 0.05 - 0.15 | до 0.05 |  |  | 6 - 7 |  | Алюминиевый литейный сплав | Алюминиевый литейный сплав |  | всего 0.2 | [7 empty] | 0.05 - 0.2 | [13 empty] | 0.02 - 0.1
2293 | 1520 | АМг7 | АМг7 ( другое обозначение АЛ29 ) | для изготовления фасонных отливок |  | до 0.1 | 89.4 - 93.25 |  |  | 0.5 - 1 |  | 0.25 - 0.6 | до 0.2 |  | до 0.9 |  |  | 6 - 8 |  | Алюминиевый литейный сплав | Алюминиевый литейный сплав |  | всего 1 | [21 empty] | до 0.01
2294 | 1388 | АЦ4Мг | АЦ4Мг ( другое обозначение АЛ24 ) | для изготовления фасонных отливок; сплав коррозионно-стойкий |  | до 0.2 | 91.9 - 94.7 |  |  | до 0.3 |  | 0.2 - 0.5 | 3.5 - 4.5 | 0.1 - 0.2 | до 0.5 |  |  | 1.5 - 2 |  | Алюминиевый литейный сплав | Алюминиевый литейный сплав |  | всего 0.9 | [7 empty] | до 0.1 | [13 empty] | до 0.1
2295 | 1517 | В124 | В124 | для изготовления деталей двигателей; сплав герметичный |  | 3 - 4 | 83.65 - 88.64 |  |  | 8 - 11 |  | 0.1 - 0.3 |  | 0.1 - 0.3 | до 0.3 |  |  | 0.15 - 0.35 |  | Алюминиевый литейный сплав | Алюминиевый литейный сплав |  | всего 0.3 | [11 empty] | 0.01 - 0.1
2296 | 1549 | В2616 | В2616 | сложные по конфигурации отливки; сплав герметичный |  | 2.5 - 3.5 | 86.9 - 90.69 |  |  | 6.5 - 8.5 |  |  |  | 0.1 - 0.3 | до 0.4 |  |  | 0.15 - 0.4 |  | Алюминиевый литейный сплав | Алюминиевый литейный сплав | [9 empty] | 0.025 - 0.05 |  |  | 0.05 - 0.3 | 0.01 - 0.1
2297 | 1548 | ВАЛ10М | ВАЛ10М | детали двигателей ; сплав герметичный |  | 4.5 - 6 | 90.1 - 94.5 |  |  | 0.5 - 2.5 |  | 0.3 - 0.8 |  | 0.1 - 0.3 | [5 empty] | Алюминиевый литейный сплав | Алюминиевый литейный сплав | [12 empty] | 0.1 - 0.3
2298 | 1551 | ВАЛ11 | ВАЛ11 | для изготовления фасонных отливок; сплав коррозионно-стойкий |  |  | 89.4 - 91.62 |  |  |  | 0.005 - 0.15 | 0.1 - 0.2 | 2 - 2.5 | 0.1 - 0.3 |  |  |  | 6 - 7 |  | Алюминиевый литейный сплав | Алюминиевый литейный сплав | [9 empty] | 0.1 - 0.3 | [13 empty] | 0.07 - 0.15
2299 | 1552 | ВАЛ12 | ВАЛ12 | для высокопрочных коррозионно-стойких изделий; предельная рабочая температура: 150°C -длительная, 200°C -кратковременная |  | 1 - 1.5 | 86.9 - 90.3 |  |  | до 0.2 |  |  | 6.5 - 7.5 | 0.1 - 0.3 | до 0.3 |  |  | 2 - 2.8 |  | Алюминиевый литейный сплав | Алюминиевый литейный сплав | [9 empty] | 0.05 - 0.25 | [13 empty] | 0.05 - 0.25
2300 | 1864 | ЖЛС | ЖЛС | для чушек, изготовляемых из первичных металлов, лома и отходов цветных металлов и сплавов, и предназначенных для производства поршней двигателей. |  | 1.2 - 1.4 | 83.3 - 85.8 |  | 1 - 1.3 | 11 - 13 |  | до 0.15 | до 0.15 | до 0.2 | до 0.5 |  |  | 1 - 1.3 |  | Алюминиевый литейный сплав | Алюминиевый литейный сплав
2301 | 1861 | КС740 | КС740 | для чушек, изготовляемых из первичных металлов, лома и отходов цветных металлов и сплавов, и предназначенных для производства поршней двигателей. |  | 1.8 - 2.4 | 76.9 - 79.8 |  | 1.1 - 1.7 | 16 - 18 |  | 0.6 - 1 |  |  | до 0.5 |  |  | 0.7 - 1.2 |  | Алюминиевый литейный сплав | Алюминиевый литейный сплав
2302 | 1862 | КС741 | КС741 | для чушек, изготовляемых из первичных металлов, лома и отходов цветных металлов и сплавов, и предназначенных для производства поршней двигателей. |  | 1.8 - 2.4 | 72.9 - 76.8 |  | 1.1 - 1.7 | 19 - 22 |  | 0.6 - 1 |  |  | до 0.5 |  |  | 0.7 - 1.2 |  | Алюминиевый литейный сплав | Алюминиевый литейный сплав
2303 | 1700 | 1050 | 1050 | для производства рулонной фольги |  | до 0.05 | min 99.5 |  |  | до 0.25 |  | до 0.05 | до 0.05 | до 0.03 | до 0.4 |  |  | до 0.05 |  | Алюминиевый деформируемый сплав | Алюминиевый деформируемый сплав |  | прочие, каждая 0.03;
2304 | 1596 | 1105 | 1105 | для изготовления слитков, обрабатываемых давлением, а также для подшихтовки при изготовлении алюминиевых сплавов |  | 2 - 5 | 86.5 - 97.3 |  | до 0.2 | до 3 |  | 0.3 - 1 | до 1 |  | до 1.5 |  |  | 0.4 - 2 |  | Алюминиевый деформируемый сплав | Алюминиевый деформируемый сплав |  | прочие, каждая 0.05; всего 0.2 | Ti+Cr+Zr
2305 | 1699 | 1145 | 1145 | для производства рулонной фольги |  | до 0.05 | min 99.45 |  |  |  |  | до 0.05 | до 0.05 | до 0.03 |  |  |  | до 0.05 |  | Алюминиевый деформируемый сплав | Алюминиевый деформируемый сплав |  | прочие, каждая 0.03; | Fe + Si
2306 | 2542 | 1163 | 1163 | Для производства плоских слитков |  | 4.1 - 4.5 | 92.58 - 93.99 |  | до 0.05 | до 0.1 |  | 0.5 - 0.8 | до 0.1 | 0.01 - 0.07 | до 0.15 |  |  | 1.3 - 1.6 |  | Алюминиевый деформируемый сплав | Алюминиевый деформируемый сплав |  | прочие, каждая 0.05; всего 0.1
2307 | 1454 | 1420 | 1420 | для деталей транспортного машиностроения |  |  | 90.55 - 92.91 |  |  | 0.1 - 0.3 |  | до 0.3 |  | до 0.1 | до 0.3 |  |  | 5 - 6 |  | Алюминиевый деформируемый сплав | Алюминиевый деформируемый сплав | [9 empty] | 0.09 - 0.15 | [25 empty] | до 0.005 | [8 empty] | 1.9 - 2.3
2308 | 1458 | 1201 | 1201 | для изготовления сварных изделий, работающих работающих при температурах до -253 град. |  | 5.8 - 6.8 | 91.68 - 93.83 |  |  | до 0.2 |  | 0.2 - 0.4 | до 0.1 | 0.02 - 0.1 | до 0.3 |  |  | до 0.02 | 0.05 - 0.15 | Алюминиевый деформируемый сплав | Алюминиевый деформируемый сплав |  | прочие, каждая 0.05; всего 0.15 | [7 empty] | 0.1 - 0.25
2309 | 2546 | 1903 | 1903 | Для производства плоских слитков |  | до 0.2 | 90.57 - 92.69 |  |  | до 0.25 | 0.12 - 0.25 | 0.05 - 0.15 | 4.7 - 5.3 | 0.03 - 0.1 | до 0.35 |  |  | 2.1 - 2.6 |  | Алюминиевый деформируемый сплав | Алюминиевый деформируемый сплав |  | всего 0.1 | [7 empty] | 0.07 - 0.12 | [13 empty] | 0.0002 - 0.003
2310 | 2545 | 1901 | 1901 | Для производства плоских слитков |  | до 0.2 | 89.22 - 91.65 |  |  | до 0.2 | 0.12 - 0.25 | 0.1 - 0.3 | 5.4 - 6.2 | 0.03 - 0.1 | до 0.3 |  |  | 2.4 - 3 |  | Алюминиевый деформируемый сплав | Алюминиевый деформируемый сплав |  | всего 0.1 | [7 empty] | 0.07 - 0.12 | [13 empty] | 0.0002 - 0.005
2311 | 2547 | 1920 | 1920 | Для производства плоских слитков |  | до 0.05 | 89.94 - 92.49 |  |  | до 0.2 |  | 0.6 - 1 | 2.9 - 3.6 | до 0.2 | до 0.3 |  |  | 3.9 - 4.6 |  | Алюминиевый деформируемый сплав | Алюминиевый деформируемый сплав |  | прочие, каждая 0.05; всего 0.1 | [21 empty] | 0.0001 - 0.005
2312 | 1602 | 1915 | 1915 | Для изготовления труб и деталей специальных отраслей машиностроения; изготовления различных несварных конструкций в строительстве, машиностроении и авиастроении; прессованных крупногабаритных труб; |  | до 0.1 | 91.19 - 94.65 |  |  | до 0.35 | 0.06 - 0.2 | 0.2 - 0.7 | 4 - 5 | 0.01 - 0.06 | до 0.4 |  |  | 1 - 1.8 |  | Алюминиевый деформируемый сплав | Алюминиевый деформируемый сплав |  | прочие, каждая 0.05; всего 0.15 | [7 empty] | 0.08 - 0.2
2313 | 1603 | 1925 | 1925 | для производства профилей и труб; изготовления различных несварных и сварных конструкций в строительстве, машиностроении и авиастроении |  | до 0.8 | 90.8 - 95 |  |  | до 0.7 | до 0.2 | 0.2 - 0.7 | 3.4 - 4 | до 0.1 | до 0.7 |  |  | 1.3 - 1.8 |  | Алюминиевый деформируемый сплав | Алюминиевый деформируемый сплав |  | прочие, каждая 0.05; всего 0.1 | [7 empty] | 0.1 - 0.2
2314 | 2550 | 1980 | 1980 | Для изготовления труб и прессованных профилей; деталей специальных отраслей машиностроения и судостроения и авиастроения |  | до 0.08 | 90.97 - 93.3 |  |  | до 0.2 | 0.1 - 0.2 | 0.3 - 0.5 | 4 - 4.8 | до 0.07 | до 0.3 |  |  | 2 - 2.6 |  | Алюминиевый деформируемый сплав | Алюминиевый деформируемый сплав |  | прочие, каждая 0.05; всего 0.1 | [7 empty] | 0.1 - 0.18
2315 | 1702 | 8011 | 8011 | для производства рулонной фольги |  | до 0.1 | 97.57 - 98.9 |  |  | 0.5 - 0.9 |  | до 0.2 | до 0.1 | до 0.08 | 0.6 - 1 |  |  | до 0.05 |  | Алюминиевый деформируемый сплав | Алюминиевый деформируемый сплав |  | прочие, каждая 0.05;
2316 | 2549 | 1985ч | 1985ч | Для изготовления труб и прессованных профилей; деталей судостроения и авиастроения |  | до 0.1 | 89.67 - 92.22 |  |  | до 0.2 | 0.1 - 0.2 | 0.25 - 0.5 | 2.2 - 2.8 | до 0.07 | до 0.3 |  |  | 5 - 5.9 |  | Алюминиевый деформируемый сплав | Алюминиевый деформируемый сплав |  | прочие, каждая 0.05; всего 0.1 | [7 empty] | 0.08 - 0.2 | [13 empty] | 0.0002 - 0.005
2317 | 1701 | 8111 | 8111 | для производства рулонной фольги |  | до 0.1 | 97.47 - 99.3 |  |  | 0.3 - 1.1 |  | до 0.1 | до 0.1 | до 0.08 | 0.4 - 1 |  |  | до 0.05 |  | Алюминиевый деформируемый сплав | Алюминиевый деформируемый сплав |  | прочие, каждая 0.05;
2318 | 2540 | 8011А | 8011А | Для изготовления холоднокатаной фольги, предназначенной для упаковывания пищевых продуктов, изделий медицинского назначения. |  | до 0.1 | 97.75 - 99.1 |  |  | 0.4 - 0.8 |  | до 0.1 | до 0.1 | до 0.05 | 0.5 - 1 |  |  | до 0.1 |  | Алюминиевый деформируемый сплав | Алюминиевый деформируемый сплав |  | прочие, каждая 0.06;
2319 | 2842 | AlMg0.7Si | AlMg0.7Si ( другое обозначение 6063 ) | Для изготовления деталей невысокой прочности и высокой коррозионной стойкости |  | до 0.1 | 97.6 - 98.9 |  |  | 0.3 - 0.6 | до 0.05 | до 0.15 | до 0.15 | до 0.1 | 0.15 - 0.35 |  |  | 0.6 - 0.9 |  | Алюминиевый деформируемый сплав | Алюминиевый деформируемый сплав |  | прочие, каждая 0.05; всего 0.15
2320 | 2841 | AlMgSi | AlMgSi | Для изготовления деталей невысокой прочности и высокой коррозионной стойкости |  | до 0.1 | 97.85 - 99.05 |  |  | 0.3 - 0.6 | до 0.05 | до 0.1 | до 0.15 | до 0.1 | 0.1 - 0.3 |  |  | 0.35 - 0.6 |  | Алюминиевый деформируемый сплав | Алюминиевый деформируемый сплав |  | прочие, каждая 0.05; всего 0.15
2321 | 2840 | AlMgSi0.5 | AlMgSi0.5 ( другое обозначение 6060 ) | Для изготовления деталей невысокой прочности и высокой коррозионной стойкости. Внимание! Материал AlMgSi также обозначается 6060 |  | до 0.1 | 97.85 - 99.05 |  |  | 0.3 - 0.6 | до 0.05 | до 0.1 | до 0.15 | до 0.1 | 0.1 - 0.3 |  |  | 0.35 - 0.6 |  | Алюминиевый деформируемый сплав | Алюминиевый деформируемый сплав |  | прочие, каждая 0.05; всего 0.15
2322 | 1434 | АВ | АВ ( другое обозначение 1340 ) | для изготовления лопастей вертолетов, штампованных и кованных деталей сложной конфигурации |  | 0.1 - 0.5 | 95.95 - 98.8 |  |  | 0.5 - 1.2 | до 0.25 | 0.15 - 0.35 | до 0.2 | до 0.15 | до 0.5 |  |  | 0.45 - 0.9 |  | Алюминиевый деформируемый сплав | Алюминиевый деформируемый сплав |  | прочие, каждая 0.05; всего 0.1
2323 | 1611 | АВД1 | АВД1 | для изготовления слитков, обрабатываемых давлением, а также для подшихтовки при изготовлении алюминиевых сплавов |  | 2.5 - 5 | 90.9 - 97.3 |  | до 0.1 | до 0.8 |  | 0.1 - 1 | до 0.5 |  | до 0.8 |  |  | 0.1 - 1 |  | Алюминиевый деформируемый сплав | Алюминиевый деформируемый сплав |  | прочие, каждая 0.05; всего 0.2
2324 | 1612 | АВД1-1 | АВД1-1 | для изготовления слитков, обрабатываемых давлением, а также для подшихтовки при изготовлении алюминиевых сплавов |  | 2.5 - 3.5 | 93.2 - 97.2 |  | до 0.1 | до 0.8 |  | 0.1 - 0.7 | до 0.3 |  | до 0.8 |  |  | 0.2 - 0.7 |  | Алюминиевый деформируемый сплав | Алюминиевый деформируемый сплав |  | прочие, каждая 0.05; всего 0.2
2325 | 1912 | АВЕ | АВЕ | Для изготовления катанки, получаемой непрерывным литьем и прокаткой и предназначаемой для изготовления проволоки для электрических целей |  | до 0.05 | 97.24 - 98.29 |  |  | 0.45 - 0.6 |  |  | до 0.05 |  | 0.4 - 0.7 |  |  | 0.45 - 0.6 |  | Алюминиевый деформируемый сплав | Алюминиевый деформируемый сплав |  |  | Ti+V+Mn+Cr
2326 | 1435 | АД31 | АД31 ( другое обозначение 1310 ) | для изготовления деталей невысокой прочности и высокой коррозионной стойкости, работающих в интервале от -70 до 50 град. |  | до 0.1 | 97.65 - 99.35 |  |  | 0.2 - 0.6 | до 0.1 | до 0.1 | до 0.2 | до 0.15 | до 0.5 |  |  | 0.45 - 0.9 |  | Алюминиевый деформируемый сплав | Алюминиевый деформируемый сплав |  | прочие, каждая 0.05; всего 0.15
2327 | 1601 | АД31Е | АД31Е ( другое обозначение 1310Е ) | для изготовления различных деталей радиоэлектронной промышленности и электротехники с гарантированными электрическими характеристиками |  | до 0.1 | 97.68 - 99.35 |  |  | 0.3 - 0.7 | до 0.03 | до 0.03 | до 0.1 |  | до 0.5 |  |  | 0.35 - 0.8 |  | Алюминиевый деформируемый сплав | Алюминиевый деформируемый сплав |  | прочие, каждая 0.03; всего 0.1 | [11 empty] | до 0.06
2328 | 1436 | АД33 | АД33 ( другое обозначение 1330 ) | для изготовления деталей средней прочности и высокой коррозионной стойкости, работающих в интервале от -70 до 50 град., во влажной атмосфере и морской воде |  | 0.15 - 0.4 | 96 - 98.61 |  |  | 0.4 - 0.8 | 0.04 - 0.35 | до 0.15 | до 0.25 | до 0.15 | до 0.7 |  |  | 0.8 - 1.2 |  | Алюминиевый деформируемый сплав | Алюминиевый деформируемый сплав |  | прочие, каждая 0.05; всего 0.15
2329 | 1414 | АД35 | АД35 ( другое обозначение 1350 ) | для изготовления полуфабрикатов методом горячей или холодной деформации |  | до 0.1 | 95.35 - 98.3 |  |  | 0.7 - 1.3 | до 0.25 | 0.4 - 1 | до 0.2 | до 0.1 | до 0.5 |  |  | 0.6 - 1.2 |  | Алюминиевый деформируемый сплав | Алюминиевый деформируемый сплав |  | прочие, каждая 0.05; всего 0.15
2330 | 2538 | АЖ0.8 | АЖ0.8 | Для изготовления холоднокатаной фольги, предназначенной для упаковывания пищевых продуктов, изделий медицинского назначения. |  | до 0.02 | 98.7 - 98.9 |  |  | до 0.3 |  |  | до 0.06 | до 0.03 | 0.6 - 0.8 |  |  |  |  | Алюминиевый деформируемый сплав | Алюминиевый деформируемый сплав |  | прочие, каждая 0.03; всего 0.5
2331 | 2537 | АЖ0.6 | АЖ0.6 | Для изготовления холоднокатаной фольги, предназначенной для упаковывания пищевых продуктов, изделий медицинского назначения. |  | до 0.01 | 99 - 99.2 |  |  | до 0.2 |  |  | до 0.06 | до 0.03 | 0.4 - 0.6 |  |  |  |  | Алюминиевый деформируемый сплав | Алюминиевый деформируемый сплав |  | прочие, каждая 0.03; всего 0.4
2332 | 2539 | АЖ1 | АЖ1 | Для изготовления холоднокатаной фольги, предназначенной для упаковывания пищевых продуктов, изделий медицинского назначения. |  | до 0.01 | 98.35 - 98.55 |  |  | до 0.2 |  |  | до 0.06 | до 0.03 | 0.95 - 1.15 |  |  |  |  | Алюминиевый деформируемый сплав | Алюминиевый деформируемый сплав |  | прочие, каждая 0.05; всего 0.5
2333 | 1415 | АК4 | АК4 ( другое обозначение 1140 АКД4 ) | для изготовления деталей реактивных двигателей |  | 1.9 - 2.5 | 91.2 - 94.6 |  | 0.8 - 1.3 | 0.5 - 1.2 |  | до 0.2 | до 0.3 | до 0.1 | 0.8 - 1.3 |  |  | 1.4 - 1.8 |  | Алюминиевый деформируемый сплав | Алюминиевый деформируемый сплав |  | прочие, каждая 0.05; всего 0.1
2334 | 1443 | АК4-1 | АК4-1 ( другое обозначение 1141 ) | для изготовления деталей реактивных двигателей |  | 1.9 - 2.7 | 93.05 - 95.28 |  | 0.8 - 1.4 | до 0.35 | до 0.1 | до 0.2 | до 0.3 | 0.02 - 0.1 | 0.8 - 1.4 |  |  | 1.2 - 1.8 |  | Алюминиевый деформируемый сплав | Алюминиевый деформируемый сплав |  | прочие, каждая 0.05; всего 0.1
2335 | 1595 | АК4-1ч | АК4-1ч | для изготовления плит, листов, штампованных заготовок |  | 1.9 - 2.7 | 93.75 - 94.86 |  | 0.9 - 1.2 | 0.1 - 0.25 |  |  | до 0.1 | 0.04 - 0.1 | 0.9 - 1.3 |  |  | 1.3 - 1.8 |  | Алюминиевый деформируемый сплав | Алюминиевый деформируемый сплав |  | прочие, каждая 0.05; всего 0.15
2336 | 1444 | АК6 | АК6 ( другое обозначение 1360 АКД6 ) | для изготовления сложных штамповок |  | 1.8 - 2.6 | 93.3 - 96.7 |  | до 0.1 | 0.7 - 1.2 |  | 0.4 - 0.8 | до 0.3 | до 0.1 | до 0.7 |  |  | 0.4 - 0.8 |  | Алюминиевый деформируемый сплав | Алюминиевый деформируемый сплав |  | прочие, каждая 0.05; всего 0.1
2337 | 1445 | АК8 | АК8 ( другое обозначение 1380 АКД8 ) | для изготовления высоконагруженных деталей самолетов; для деталей, работающих в условиях криогенных температур |  | 3.9 - 5 | 90.8 - 95 |  |  | 0.5 - 1.2 | до 0.1 | 0.4 - 1 | до 0.25 | до 0.15 | до 0.7 |  |  | 0.2 - 0.8 |  | Алюминиевый деформируемый сплав | Алюминиевый деформируемый сплав |  | прочие, каждая 0.05; всего 0.15 | Ti+Zr
2338 | 1613 | АКМ | АКМ | для изготовления слитков, обрабатываемых давлением, а также для подшихтовки при изготовлении алюминиевых сплавов |  | 1.2 - 2.6 | 90.6 - 97 |  | до 0.1 | 0.8 - 2.2 | до 0.2 | 0.2 - 0.8 | до 1 | до 0.2 | до 1 |  |  | 0.8 - 1.4 |  | Алюминиевый деформируемый сплав | Алюминиевый деформируемый сплав |  | всего 0.2
2339 | 1614 | АКЦМ | АКЦМ | для изготовления слитков, обрабатываемых давлением, а также для подшихтовки при изготовлении алюминиевых сплавов |  | 1.4 - 3 | 84.85 - 93 |  | до 0.2 | 0.8 - 1.6 | до 0.25 | 0.1 - 0.7 | 3.5 - 6 |  | до 1 |  |  | 1.2 - 2.5 |  | Алюминиевый деформируемый сплав | Алюминиевый деформируемый сплав |  | всего 0.2 | [7 empty] | до 0.1
2340 | 1703 | АМ4 | АМ4 | для производства профилей, изготавливаемых прессованием с последующим волочением или холодным вдавливанием |  | 4 - 5 | 92.6 - 95.7 |  |  | до 0.7 |  |  | до 0.6 |  | до 0.6 |  |  | 0.3 - 0.5 |  | Алюминиевый деформируемый сплав | Алюминиевый деформируемый сплав |  | всего 1.2
2341 | 1597 | АМг0.5 | АМг0.5 ( другое обозначение 1505 ) | для изготовления лент; сварных и клепаных элементов конструкций авиастроения и судостроения, испытывающих сравнительно небольшие нагрузки и требующих высокого сопротивления коррозии. |  | до 0.1 | 98.7 - 99.6 |  |  | до 0.1 |  | до 0.2 |  |  | до 0.1 |  |  | 0.4 - 0.8 |  | Алюминиевый деформируемый сплав | Алюминиевый деформируемый сплав |  | прочие, каждая 0.05; всего 0.1
2342 | 1413 | АМг1 | АМг1 ( другое обозначение 1510 ) | для изготовления полуфабрикатов (листов, лент, полос, плит, профилей, панелей, труб, проволоки, штамповок и поковок) методом горячей или холодной деформации; коррозионная стойкость высокая |  | до 0.2 | 97.15 - 99.5 |  |  | до 0.3 | до 0.1 | до 0.2 | до 0.25 |  | до 0.7 |  |  | 0.5 - 1.1 |  | Алюминиевый деформируемый сплав | Алюминиевый деформируемый сплав |  | прочие, каждая 0.05; всего 0.15
2343 | 1598 | АМг1.5 | АМг1.5 | для изготовления полуфабрикатов (листов, лент, полос) методом горячей или холодной деформации; сварных и клепаных элементов конструкций авиастроения и судостроения, испытывающих сравнительно небольшие нагрузки и требующих высокого сопротивления коррозии. |  | до 0.2 | 96.45 - 98.9 |  |  | до 0.4 | до 0.1 | до 0.1 | до 0.25 |  | до 0.7 |  |  | 1.1 - 1.8 |  | Алюминиевый деформируемый сплав | Алюминиевый деформируемый сплав |  | прочие, каждая 0.05; всего 0.15
2344 | 1704 | АМг1М1 | АМг1М1 | для производства плоских слитков, предназначенных для прокатки на листы, ленты и другие полуфабрикаты |  | до 0.25 | 95.15 - 98.2 |  |  | до 0.7 |  | 1 - 1.5 | до 0.2 | до 0.2 | до 0.7 |  |  | 0.8 - 1.3 |  | Алюминиевый деформируемый сплав | Алюминиевый деформируемый сплав |  | прочие, каждая 0.05; всего 0.15
2345 | 1429 | АМг2 | АМг2 ( другое обозначение 1520 ) | для изготовления полуфабрикатов (листов, лент, полос, плит, профилей, панелей, труб, проволоки, штамповок и поковок) методом горячей или холодной деформации; коррозионная стойкость высокая |  | до 0.15 | 95.7 - 98.2 |  |  | до 0.4 | до 0.05 | 0.1 - 0.5 | до 0.15 | до 0.15 | до 0.5 |  |  | 1.7 - 2.4 |  | Алюминиевый деформируемый сплав | Алюминиевый деформируемый сплав |  | прочие, каждая 0.05; всего 0.15
2346 | 1599 | АМг2.5 | АМг2.5 | для изготовления полуфабрикатов (листов, лент, полос) методом горячей или холодной деформации; деталей авиастроения |  | до 0.1 | 95.9 - 97.65 |  |  | до 0.25 | 0.15 - 0.35 | до 0.1 | до 0.1 |  | до 0.4 |  |  | 2.2 - 2.8 |  | Алюминиевый деформируемый сплав | Алюминиевый деформируемый сплав |  | прочие, каждая 0.05; всего 0.15
2347 | 1430 | АМг3 | АМг3 ( другое обозначение 1530 ) | для изготовления полуфабрикатов методом горячей или холодной деформации; коррозионная стойкость высокая |  | до 0.1 | 93.8 - 96 |  |  | 0.5 - 0.8 | до 0.05 | 0.3 - 0.6 | до 0.2 | до 0.1 | до 0.5 |  |  | 3.2 - 3.8 |  | Алюминиевый деформируемый сплав | Алюминиевый деформируемый сплав |  | прочие, каждая 0.05; всего 0.1
2348 | 1600 | АМг3.5 | АМг3.5 | для изготовления полуфабрикатного проката методом горячей или холодной деформации; для деталей авиастроения. |  | до 0.1 | 94.5 - 96.75 |  |  | до 0.25 | 0.15 - 0.35 | до 0.1 | до 0.2 | до 0.2 | до 0.4 |  |  | 3.1 - 3.9 |  | Алюминиевый деформируемый сплав | Алюминиевый деформируемый сплав |  | прочие, каждая 0.05; всего 0.15 | 0.1 | [20 empty] | до 0.0008
2349 | 1417 | АМг3С | АМг3С | для изготовления полуфабрикатов методом горячей или холодной деформации |  | до 0.1 | 93.895 - 97.3 |  |  | до 0.5 | до 0.25 | до 0.6 | до 0.2 | до 0.2 | до 0.5 |  |  | 2.7 - 3.6 |  | Алюминиевый деформируемый сплав | Алюминиевый деформируемый сплав |  | прочие, каждая 0.05; всего 0.15 | [21 empty] | до 0.005
2350 | 1431 | АМг4 | АМг4 ( другое обозначение 1540 ) | для изготовления полуфабрикатов методом горячей или холодной деформации |  | до 0.1 | 93.15 - 96.23 |  |  | до 0.4 | 0.05 - 0.25 | 0.2 - 0.7 | до 0.25 | до 0.15 | до 0.5 |  |  | 3.5 - 4.5 |  | Алюминиевый деформируемый сплав | Алюминиевый деформируемый сплав |  | прочие, каждая 0.05; всего 0.15 | [21 empty] | 0.0002 - 0.005
2351 | 1418 | АМг4.5 | АМг4.5 | для изготовления полуфабрикатов методом горячей или холодной деформации |  | до 0.1 | 92.545 - 95.55 |  |  | до 0.4 | 0.05 - 0.25 | 0.4 - 1 | до 0.25 | до 0.15 | до 0.4 |  |  | 4 - 4.9 |  | Алюминиевый деформируемый сплав | Алюминиевый деформируемый сплав |  | прочие, каждая 0.05; всего 0.15 | [21 empty] | до 0.005
2352 | 1432 | АМг5 | АМг5 ( другое обозначение 1550 ) | для изготовления полуфабрикатов методом горячей или холодной деформации |  | до 0.1 | 91.9 - 94.68 |  |  | до 0.5 |  | 0.3 - 0.8 | до 0.2 | 0.02 - 0.1 | до 0.5 |  |  | 4.8 - 5.8 |  | Алюминиевый деформируемый сплав | Алюминиевый деформируемый сплав |  | прочие, каждая 0.05; всего 0.1 | [21 empty] | 0.0002 - 0.005
2353 | 1433 | АМг6 | АМг6 ( другое обозначение 1560 ) | для изготовления полуфабрикатов методом горячей или холодной деформации, а также слитков и слябов; коррозионная стойкость высокая |  | до 0.1 | 91.1 - 93.68 |  |  | до 0.4 |  | 0.5 - 0.8 | до 0.2 | 0.02 - 0.1 | до 0.4 |  |  | 5.8 - 6.8 |  | Алюминиевый деформируемый сплав | Алюминиевый деформируемый сплав |  | прочие, каждая 0.05; всего 0.1 | [21 empty] | 0.0002 - 0.005
2354 | 1422 | АМг5П | АМг5П ( другое обозначение 1557 ) | для изготовления проволоки для холодной высадки |  | до 0.2 | 92.6 - 95.1 |  |  | до 0.4 |  | 0.2 - 0.6 |  |  | до 0.4 |  |  | 4.7 - 5.7 |  | Алюминиевый деформируемый сплав | Алюминиевый деформируемый сплав |  | прочие, каждая 0.05; всего 0.1
2355 | 1411 | АМцС | АМцС ( другое обозначение 1401 ) | для изготовления полуфабрикатов методом горячей или холодной деформации |  | до 0.1 | 97.35 - 98.6 |  |  | 0.15 - 0.35 |  | 1 - 1.4 | до 0.1 | до 0.1 | 0.25 - 0.45 |  |  | до 0.05 |  | Алюминиевый деформируемый сплав | Алюминиевый деформируемый сплав |  | прочие, каждая 0.05; всего 0.1
2356 | 1428 | АМц | АМц ( другое обозначение 1400 ) | для изготовления сварных баков, бензо и маслопроводов, радиаторов и т.д; коррозионная стойкость высокая |  | 0.05 - 0.2 | 96.35 - 99 |  |  | до 0.6 |  | 1 - 1.5 | до 0.1 |  | до 0.7 |  |  |  |  | Алюминиевый деформируемый сплав | Алюминиевый деформируемый сплав |  | прочие, каждая 0.05; всего 0.15
2357 | 1416 | АЦпл | АЦпл | для изготовления полуфабрикатов методом горячей или холодной деформации |  |  | 97.825 - 99.1 |  |  | до 0.3 |  | до 0.025 | 0.9 - 1.3 | до 0.15 | до 0.3 |  |  |  |  | Алюминиевый деформируемый сплав | Алюминиевый деформируемый сплав |  | прочие, каждая 0.05; всего 0.1
2358 | 1452 | В65 | В65 ( другое обозначение 1165 ) | для изготовления проволоки для заклепок |  | 3.9 - 4.5 | 93.65 - 95.65 |  |  | до 0.25 |  | 0.3 - 0.5 | до 0.1 | до 0.1 | до 0.2 |  |  | 0.15 - 0.3 |  | Алюминиевый деформируемый сплав | Алюминиевый деформируемый сплав |  | прочие, каждая 0.05; всего 0.1
2359 | 1606 | В93пч | В93пч | для изготовления высоконагруженных конструкций, работающих в основном на сжатие |  | 0.8 - 1.2 | 88.6 - 90.9 |  |  | до 0.1 |  | до 0.1 | 6.5 - 7.3 | до 0.1 | 0.2 - 0.4 |  |  | 1.6 - 2.2 |  | Алюминиевый деформируемый сплав | Алюминиевый деформируемый сплав |  | прочие, каждая 0.05; всего 0.1
2360 | 1446 | В93 | В93 | для изготовления высоконагруженных конструкций, работающих в основном на сжатие |  | 0.8 - 1.2 | 88.35 - 91.1 |  |  | до 0.2 |  | до 0.1 | 6.3 - 7.3 | до 0.1 | 0.2 - 0.45 |  |  | 1.6 - 2.2 |  | Алюминиевый деформируемый сплав | Алюминиевый деформируемый сплав |  | прочие, каждая 0.05; всего 0.1
2361 | 1447 | В94 | В94 | для изготовления проволоки для заклепок |  | 1.8 - 2.4 | 88.47 - 91.08 |  | до 0.1 | до 0.2 | до 0.05 | до 0.1 | 5.9 - 6.8 | 0.02 - 0.08 | до 0.2 |  |  | 1.2 - 1.6 |  | Алюминиевый деформируемый сплав | Алюминиевый деформируемый сплав |  | прочие, каждая 0.05; всего 0.1
2362 | 1448 | В95 | В95 ( другое обозначение 1950 ) | для изготовления высоконагруженных конструкций, работающих в основном на сжатие |  | 1.4 - 2 | 86.3 - 91.5 |  | до 0.1 | до 0.5 | 0.1 - 0.25 | 0.2 - 0.6 | 5 - 7 | до 0.05 | до 0.5 |  |  | 1.8 - 2.8 |  | Алюминиевый деформируемый сплав | Алюминиевый деформируемый сплав |  | прочие, каждая 0.05; всего 0.1
2363 | 1607 | В95-1 | В95-1 | Нагружаемые конструкции, работающие длительное время при температурах не выше 100—120° С. Обшивка, стрингеры, шпангоуты, лонжероны самолетов, силовой каркас клепаных строительных сооружений, штампованные лопасти. Также применяется для подшихтовки при изготовлении алюминиевых сплавов |  | 1 - 3 | 88.85 - 97.4 |  | до 0.2 | до 1.5 | до 0.25 | 0.2 - 0.8 | 0.8 - 2 |  | до 1 |  |  | 0.6 - 2.6 |  | Алюминиевый деформируемый сплав | Алюминиевый деформируемый сплав |  | прочие, каждая 0.05; всего 0.2 | Ti+Zr
2364 | 1608 | В95-2 | В95-2 | для изготовления слитков, обрабатываемых давлением, а также для подшихтовки при изготовлении алюминиевых сплавов |  | 1 - 3 | 84.25 - 95.8 |  | до 0.2 | до 1.5 | до 0.25 | 0.2 - 0.8 | 2 - 6.5 |  | до 0.9 |  |  | 1 - 2.8 |  | Алюминиевый деформируемый сплав | Алюминиевый деформируемый сплав |  | прочие, каждая 0.05; всего 0.2 | Ti+Zr
2365 | 1604 | В95оч | В95оч | для изготовления высоконагруженных конструкций, работающих в основном на сжатие, предназначенных для применения в авиационной промышленности |  | 1.4 - 2 | 87.55 - 91.5 |  |  | до 0.1 | 0.1 - 0.25 | 0.2 - 0.6 | 5 - 6.5 | до 0.05 | до 0.15 |  |  | 1.8 - 2.8 |  | Алюминиевый деформируемый сплав | Алюминиевый деформируемый сплав |  | прочие, каждая 0.05; всего 0.1
2366 | 1420 | В95П | В95П ( другое обозначение 1957 ) | для изготовления проволоки для холодной высадки |  | 1.4 - 2 | 87.45 - 90.7 |  |  | до 0.3 | 0.1 - 0.25 | 0.3 - 0.5 | 5.5 - 6.5 |  | до 0.3 |  |  | 2 - 2.6 |  | Алюминиевый деформируемый сплав | Алюминиевый деформируемый сплав |  | прочие, каждая 0.05; всего 0.1
2367 | 1605 | В95пч | В95пч | для изготовления высоконагруженных конструкций, работающих в основном на сжатие, предназначенных для применения в авиационной промышленности |  | 1.4 - 2 | 87.45 - 91.45 |  | до 0.1 | до 0.1 | 0.1 - 0.25 | 0.2 - 0.6 | 5 - 6.5 | до 0.05 | 0.05 - 0.25 |  |  | 1.8 - 2.8 |  | Алюминиевый деформируемый сплав | Алюминиевый деформируемый сплав |  | прочие, каждая 0.05; всего 0.1
2368 | 1449 | В96 | В96 | для изготовления нагруженных силовых деталей и конструкций |  | 2.2 - 2.8 | 83.7 - 87.4 |  |  | до 0.3 | 0.1 - 0.25 | 0.2 - 0.5 | 7.6 - 8.6 | до 0.05 | до 0.5 |  |  | 2.5 - 3.2 |  | Алюминиевый деформируемый сплав | Алюминиевый деформируемый сплав |  | прочие, каждая 0.05; всего 0.1
2369 | 1450 | В96ц | В96ц | для изготовления нагруженных силовых деталей и конструкций |  | 2 - 2.6 | 84.27 - 87.6 |  |  | до 0.3 |  | до 0.1 | 8 - 9 | до 0.03 | до 0.4 |  |  | 2.3 - 3 |  | Алюминиевый деформируемый сплав | Алюминиевый деформируемый сплав |  | прочие, каждая 0.05; всего 0.1 | [7 empty] | 0.1 - 0.2
2370 | 1453 | В96Ц1 | В96Ц1 | для изготовления высоконагруженных конструкций, работающих в основном на сжатие |  | 2 - 2.6 | 83.84 - 87.3 |  |  | до 0.3 |  | 0.3 - 0.8 | 8 - 9 |  | до 0.3 |  |  | 2.3 - 3 |  | Алюминиевый деформируемый сплав | Алюминиевый деформируемый сплав | [9 empty] | 0.1 - 0.16
2371 | 1616 | ВАК4 | ВАК4 ( другое обозначение АК4ч ) | для изготовления чушек, используемых для подшихтовки при изготовлении алюминиевых сплавов |  | до 3 | 91.8 - 99 |  | до 1.5 | до 1.2 |  | до 0.3 | до 0.5 | до 0.1 | до 1.3 |  |  | до 1.8 |  | Алюминиевый деформируемый сплав | Алюминиевый деформируемый сплав |  | прочие, каждая 0.05; всего 0.2
2372 | 1617 | ВАК6 | ВАК6 ( другое обозначение АК6ч ) | для изготовления чушек, используемых для подшихтовки при изготовлении алюминиевых сплавов |  | до 4.8 | 90 - 99 |  | до 0.1 | до 1.2 | до 0.35 | до 1.2 | до 0.5 | до 0.15 | до 0.8 |  |  | до 1 |  | Алюминиевый деформируемый сплав | Алюминиевый деформируемый сплав |  | прочие, каждая 0.05; всего 0.2
2373 | 1615 | ВД | ВД ( другое обозначение ВДч ) | для изготовления чушек, используемых для подшихтовки при изготовлении алюминиевых сплавов |  | до 7 | 87 - 99 |  | до 0.1 | до 0.7 |  | до 1 | до 0.5 | до 0.2 | до 0.8 |  |  | до 2.6 |  | Алюминиевый деформируемый сплав | Алюминиевый деформируемый сплав |  | прочие, каждая 0.05; всего 0.2 | [7 empty] | до 0.2
2374 | 1610 | ВД1 | ВД1 | для изготовления слитков, обрабатываемых давлением, а также для подшихтовки при изготовлении алюминиевых сплавов |  | 2 - 5 | 89.7 - 97.3 |  | до 0.2 | до 1 |  | 0.3 - 0.8 | до 0.7 | до 0.2 | до 1 |  |  | 0.4 - 1.6 |  | Алюминиевый деформируемый сплав | Алюминиевый деформируемый сплав |  | прочие, каждая 0.05; всего 0.2
2375 | 1440 | ВД17 | ВД17 | для лопаток компрессора двигателей, работающих при температурах до 250 град. |  | 2.6 - 3.2 | 92.8 - 94.95 |  |  | до 0.3 |  | 0.45 - 0.7 | до 0.1 | до 0.1 | до 0.3 |  |  | 2 - 2.4 |  | Алюминиевый деформируемый сплав | Алюминиевый деформируемый сплав |  | прочие, каждая 0.05; всего 0.1
2376 | 1437 | Д1 | Д1 ( другое обозначение 1110 ) | для лопастей винтов, узлов креплений, строительных конструкций и т.д |  | 3.5 - 4.5 | 91.7 - 95.5 |  |  | 0.2 - 0.8 | до 0.1 | 0.4 - 1 | до 0.25 | до 0.15 | до 0.7 |  |  | 0.4 - 0.8 |  | Алюминиевый деформируемый сплав | Алюминиевый деформируемый сплав |  | прочие, каждая 0.05; всего 0.15 | Ti+Zr
2377 | 1412 | Д12 | Д12 | Для изготовления полуфабрикатов методом горячей или холодной деформации | ??? Другое обозначение 1521. Однако по ГОСТ 21427.0-75 материал 1521 - это сталь электротехническая сернистая ??? | до 0.25 | 95.7 - 98.2 |  |  | до 0.3 |  | 1 - 1.5 | до 0.25 |  | до 0.7 |  |  | 0.8 - 1.3 |  | Алюминиевый деформируемый сплав | Алюминиевый деформируемый сплав |  | прочие, каждая 0.05; всего 0.15
2378 | 1438 | Д16 | Д16 ( другое обозначение 1160 ) | для силовых элементов конструкций самолетов, кузовов автомобилей, труб и т.д.; для детелей, работающих при температурах до -230 град. |  | 3.8 - 4.9 | 90.9 - 94.7 |  |  | до 0.5 | до 0.1 | 0.3 - 0.9 | до 0.25 | до 0.15 | до 0.5 |  |  | 1.2 - 1.8 |  | Алюминиевый деформируемый сплав | Алюминиевый деформируемый сплав |  | прочие, каждая 0.05; всего 0.15 | Ti+Zr
2379 | 1593 | Д16ч | Д16ч | Нет данных о применении |  | 3.8 - 4.9 | 91.4 - 94.7 |  |  | до 0.2 | до 0.1 | 0.3 - 0.9 | до 0.25 | до 0.15 | до 0.3 |  |  | 1.2 - 1.8 |  | Алюминиевый деформируемый сплав | Алюминиевый деформируемый сплав |  | прочие, каждая 0.05; всего 0.15
2380 | 1421 | Д16П | Д16П ( другое обозначение 1167 ) | для изготовления проволоки для холодной высадки |  | 3.8 - 4.5 | 91.9 - 94.7 |  |  | до 0.5 |  | 0.3 - 0.7 | до 0.1 | до 0.1 | до 0.5 |  |  | 1.2 - 1.6 |  | Алюминиевый деформируемый сплав | Алюминиевый деформируемый сплав |  | прочие, каждая 0.05; всего 0.1
2381 | 1439 | Д19 | Д19 ( другое обозначение 1190 ) | для силовых элементов конструкций самолетов, кузовов автомобилей, труб и т.д., работающих при температурах до 200-250 град. |  | 3.8 - 4.3 | 91.095 - 94 |  |  | до 0.5 |  | 0.5 - 1 | до 0.1 | до 0.1 | до 0.5 |  |  | 1.7 - 2.3 |  | Алюминиевый деформируемый сплав | Алюминиевый деформируемый сплав |  | прочие, каждая 0.05; всего 0.1 | [21 empty] | 0.0002 - 0.005
2382 | 1451 | Д18 | Д18 ( другое обозначение 1180 ) | для изготовления проволоки для заклепок |  | 2.2 - 3 | 94.35 - 97.6 |  |  | до 0.5 | до 0.1 | до 0.2 | до 0.1 |  | до 0.5 |  |  | 0.2 - 0.5 |  | Алюминиевый деформируемый сплав | Алюминиевый деформируемый сплав |  | прочие, каждая 0.05; всего 0.15
2383 | 1609 | Д19П | Д19П ( другое обозначение 1197 ) | Для изготовления проволоки для холодной высадки |  | 3.2 - 3.7 | 92.1 - 94.2 |  |  | до 0.3 |  | 0.5 - 0.8 | до 0.1 | до 0.1 | до 0.3 |  |  | 2.1 - 2.6 |  | Алюминиевый деформируемый сплав | Алюминиевый деформируемый сплав |  | прочие, каждая 0.05; всего 0.1 | [21 empty] | 0.0002 - 0.005
2384 | 1594 | Д19ч | Д19ч | Для силовых элементов конструкций самолетов, кузовов автомобилей, труб и т.д., работающих при температурах до 200-250 град. |  | 3.8 - 4.3 | 91.8 - 94.1 |  |  | до 0.2 |  | 0.4 - 0.9 | до 0.1 | до 0.1 | до 0.3 |  |  | 1.7 - 2.3 |  | Алюминиевый деформируемый сплав | Алюминиевый деформируемый сплав |  | прочие, каждая 0.05; всего 0.1 | [21 empty] | 0.0002 - 0.005
2385 | 1419 | Д1П | Д1П ( другое обозначение 1117 ) | для изготовления проволоки для холодной высадки |  | 3.8 - 4.5 | 92.65 - 95.4 |  |  | до 0.5 |  | 0.4 - 0.8 | до 0.1 | до 0.1 | до 0.5 |  |  | 0.4 - 0.8 |  | Алюминиевый деформируемый сплав | Алюминиевый деформируемый сплав |  | прочие, каждая 0.05; всего 0.1
2386 | 1441 | Д20 | Д20 | для изготовления сварных изделий, работающих при комнатной температуре или кратковременно при повышенных температурах |  | 6 - 7 | 90.95 - 93.5 |  |  | до 0.3 |  | 0.4 - 0.8 | до 0.1 | 0.1 - 0.2 | до 0.3 |  |  | до 0.05 |  | Алюминиевый деформируемый сплав | Алюминиевый деформируемый сплав |  | прочие, каждая 0.05; всего 0.1 | [7 empty] | до 0.2
2387 | 1442 | Д21 | Д21 | для изготовления деталей двигателей и силовых элементов |  | 6 - 7 | 90.75 - 93.25 |  |  | до 0.3 |  | 0.4 - 0.8 | до 0.1 | 0.1 - 0.2 | до 0.3 |  |  | 0.25 - 0.45 |  | Алюминиевый деформируемый сплав | Алюминиевый деформируемый сплав |  | прочие, каждая 0.1; всего 0.05
2388 | 1410 | ММ | ММ ( другое обозначение 1403 ) | для изготовления полуфабрикатов методом горячей или холодной деформации |  | до 0.3 | 95.85 - 98.8 |  |  | до 0.6 | до 0.1 | 1 - 1.5 | до 0.25 | до 0.1 | до 0.7 |  |  | 0.2 - 0.6 |  | Алюминиевый деформируемый сплав | Алюминиевый деформируемый сплав |  | прочие, каждая 0.05; всего 0.15
2389 | 1634 | Св1201 | Св1201 | для изготовления сварочной проволоки |  | 6 - 6.8 | 91.9 - 93.55 |  |  | до 0.08 |  | 0.2 - 0.4 | до 0.05 | 0.1 - 0.2 | до 0.15 |  |  | до 0.02 | 0.05 - 0.15 | Алюминиевый деформируемый сплав | Алюминиевый деформируемый сплав |  | прочие, каждая 0.001; всего 0.3 | [7 empty] | 0.1 - 0.25
2390 | 1627 | Св1557 | Св1557 | для изготовления сварочной проволоки |  | до 0.05 | 92.9 - 95.03 |  |  | до 0.15 | 0.07 - 0.15 | 0.2 - 0.6 |  |  | до 0.3 |  |  | 4.5 - 5.5 |  | Алюминиевый деформируемый сплав | Алюминиевый деформируемый сплав |  | прочие, каждая 0.1; всего 0.6 | [7 empty] | 0.2 - 0.35 | [13 empty] | 0.002 - 0.005
2391 | 1628 | Св1577пч | Св1577пч | для изготовления сварочной проволоки |  | до 0.1 | 91.8 - 93.75 |  |  | до 0.1 | 0.1 - 0.2 | 0.5 - 0.8 | до 0.1 |  | до 0.15 |  |  | 5.5 - 6.5 |  | Алюминиевый деформируемый сплав | Алюминиевый деформируемый сплав |  | всего 0.1 | [7 empty] | 0.15 - 0.25
2392 | 1623 | СвА5 | СвА5 | для изготовления сварочной проволоки |  | до 0.015 | min 99.5 |  |  | 0.1 - 0.25 |  |  |  |  | 0.2 - 0.35 |  |  |  |  | Алюминиевый деформируемый сплав | Алюминиевый деформируемый сплав |  | прочие, каждая 0.05; всего 0.5
2393 | 1622 | СвА85Т | СвА85Т | для изготовления сварочной проволоки |  | до 0.01 | 99.38 - 99.8 |  |  | до 0.04 |  |  | до 0.02 | 0.2 - 0.5 | до 0.04 |  |  | до 0.01 |  | Алюминиевый деформируемый сплав | Алюминиевый деформируемый сплав |  | всего 0.08
2394 | 1621 | СвА97 | СвА97 | для изготовления сварочной проволоки |  | до 0.005 | min 99.97 |  |  | до 0.015 |  |  |  |  | до 0.015 |  |  |  |  | Алюминиевый деформируемый сплав | Алюминиевый деформируемый сплав |  | прочие, каждая 0.01; всего 0.03
2395 | 1620 | СвА99 | СвА99 | для изготовления сварочной проволоки |  | до 0.003 | min 99.99 |  |  | до 0.003 |  |  | до 0.003 |  | до 0.003 |  |  |  |  | Алюминиевый деформируемый сплав | Алюминиевый деформируемый сплав |  | прочие, каждая 0.001; всего 0.01
2396 | 1633 | СвАК10 | СвАК10 | для изготовления сварочной проволоки |  | до 0.1 | 89 - 93 |  |  | 7 - 10 |  |  | до 0.2 |  | до 0.6 |  |  | до 0.1 |  | Алюминиевый деформируемый сплав | Алюминиевый деформируемый сплав |  | прочие, каждая 0.1; всего 1.1
2397 | 1632 | СвАК5 | СвАК5 | для изготовления сварочной проволоки |  | до 0.2 | 93 - 95.4 |  |  | 4.5 - 6 |  |  |  | 0.1 - 0.2 | до 0.6 |  |  |  |  | Алюминиевый деформируемый сплав | Алюминиевый деформируемый сплав |  | прочие, каждая 0.1; всего 1.1 | Zn+Sn
2398 | 1698 | СвАК5у | СвАК5у | для изготовления сварочной проволоки |  | до 0.2 | 93.3 - 95.4 |  |  | 4.5 - 6 |  |  |  | 0.1 - 0.2 | до 0.3 |  |  |  |  | Алюминиевый деформируемый сплав | Алюминиевый деформируемый сплав |  | прочие, каждая 0.1; всего 1
2399 | 1625 | СвАМг3 | СвАМг3 | для изготовления сварочной проволоки |  | до 0.05 | 94.05 - 96 |  |  | 0.5 - 0.8 |  | 0.3 - 0.6 | до 0.2 |  | до 0.5 |  |  | 3.2 - 3.8 |  | Алюминиевый деформируемый сплав | Алюминиевый деформируемый сплав |  | прочие, каждая 0.1; всего 0.85
2400 | 1626 | СвАМг5 | СвАМг5 | для изготовления сварочной проволоки |  | до 0.05 | 92.25 - 94.7 |  |  | до 0.4 |  | 0.5 - 0.8 | до 0.2 | 0.1 - 0.2 | до 0.4 |  |  | 4.8 - 5.8 |  | Алюминиевый деформируемый сплав | Алюминиевый деформируемый сплав |  | прочие, каждая 0.1; всего 1.4 | [21 empty] | 0.002 - 0.005
2401 | 1629 | СвАМг6 | СвАМг6 | для изготовления сварочной проволоки |  | до 0.1 | 91.1 - 93.6 |  |  | до 0.4 |  | 0.5 - 0.8 | до 0.2 | 0.1 - 0.2 | до 0.4 |  |  | 5.8 - 6.8 |  | Алюминиевый деформируемый сплав | Алюминиевый деформируемый сплав |  | прочие, каждая 0.1; всего 1.2 | [21 empty] | 0.002 - 0.005
2402 | 1631 | СвАМг61 | СвАМг61 | для изготовления сварочной проволоки |  | до 0.05 | 91.23 - 93.7 |  |  | до 0.4 |  | 0.8 - 1.1 | до 0.2 |  | до 0.4 |  |  | 5.5 - 6.5 |  | Алюминиевый деформируемый сплав | Алюминиевый деформируемый сплав |  | прочие, каждая 0.1; всего 1.15 | [7 empty] | 0.002 - 0.12 | [13 empty] | 0.0001 - 0.0003
2403 | 1630 | СвАМг63 | СвАМг63 | для изготовления сварочной проволоки |  | до 0.05 | 91.85 - 93.55 |  |  | до 0.05 |  | 0.5 - 0.8 | до 0.05 |  | до 0.05 |  |  | 5.8 - 6.8 |  | Алюминиевый деформируемый сплав | Алюминиевый деформируемый сплав |  | прочие, каждая 0.001; всего 0.15 | [7 empty] | 0.15 - 0.35 | [13 empty] | 0.002 - 0.005
2404 | 1624 | СвАМц | СвАМц | для изготовления сварочной проволоки |  | до 0.2 | 97.25 - 98.5 |  |  | 0.2 - 0.4 |  | 1 - 1.5 | до 0.1 |  | 0.3 - 0.5 |  |  | до 0.05 |  | Алюминиевый деформируемый сплав | Алюминиевый деформируемый сплав |  | прочие, каждая 0.1; всего 1.35
2405 | 2543 | Сил1С | Сил1С | Для изготовления деталей авиационной техники. |  | до 0.02 | 86.1 - 90 |  |  | 10 - 12.5 |  | до 0.5 | до 0.08 | до 0.15 | до 0.5 |  |  | до 0.05 |  | Алюминиевый деформируемый сплав | Алюминиевый деформируемый сплав |  | прочие, каждая 0.05; | [20 empty] | до 0.1
2406 | 2544 | Сил2С | Сил2С | Для изготовления деталей авиационной техники. |  | до 0.03 | 89.84 - 91.5 |  |  | 8.5 - 9.5 |  | до 0.1 | до 0.08 | до 0.1 | до 0.2 |  |  | до 0.05 |  | Алюминиевый деформируемый сплав | Алюминиевый деформируемый сплав |  | прочие, каждая 0.05; | [20 empty] | до 0.1
2407 | 1576 | АМК | АМК | для получения биметаллической ленты со сталью методом прокатки с последующей штамповкой вкладышей с толщиной антифрикционного слоя менее 1 мм. |  | 0.8 - 1.2 | 86.3 - 90.2 |  |  | 9 - 11 |  | до 0.1 |  | до 0.1 | до 0.4 |  |  | до 0.3 |  | Алюминиевый антифрикционный сплав | Алюминиевый антифрикционный сплав |  | прочих 0.3 | [8 empty] | до 0.5 | [18 empty] | до 0.1
2408 | 1110 | АМСТ | АМСТ | для получения биметаллической ленты со сталью методом прокатки с последующей штамповкой вкладышей с толщиной антифрикционного слоя менее 0.5 мм. |  | 0.7 - 1.2 | 90.03 - 94.64 |  |  | до 0.5 |  | до 0.2 | до 0.1 | 0.03 - 0.12 | до 0.75 |  |  |  |  | Алюминиевый антифрикционный сплав | Алюминиевый антифрикционный сплав |  | прочих 0.3 | [8 empty] | 4.6 - 6.5 | [18 empty] | 0.03 - 0.3
2409 | 1108 | АН-2.5 | АН-2.5 | для отливки вкладышей и получения прокаткой монометаллической и биметаллической ленты с последующей штамповкой вкладышей с толщиной антифрикционного слоя менее 0.5 мм. |  | до 0.3 | 95.4 - 97.3 |  | 2.7 - 3.3 | до 0.4 |  |  |  |  | до 0.5 |  |  |  |  | Алюминиевый антифрикционный сплав | Алюминиевый антифрикционный сплав |  | прочих 0.1
2410 | 1577 | АО12-1 | АО12-1 | для получения биметаллической ленты со сталью методом прокатки |  | 0.8 - 1.2 | 84.5 - 87.8 |  | 0.4 - 0.6 | [5 empty] | до 0.3 |  |  |  |  | Алюминиевый антифрикционный сплав | Алюминиевый антифрикционный сплав |  | прочих 0.55 |  |  | 11 - 14
2411 | 1107 | АО20-1 | АО20-1 | для получения биметаллической ленты со сталью и дюралюминием методом прокатки с последующей штамповкой вкладышей с толщиной антифрикционного слоя менее 1 мм. |  | 0.7 - 1.2 | 74.35 - 82.28 |  |  | до 0.5 |  |  | до 0.25 | 0.02 - 0.2 | до 0.5 |  |  |  |  | Алюминиевый антифрикционный сплав | Алюминиевый антифрикционный сплав |  | прочих 0.1 |  |  | 17 - 23
2412 | 1559 | АО3-1 | АО3-1 | для отливки монометаллических вкладышей и втулок |  | 0.8 - 1.2 | 92.2 - 95.2 |  | 0.3 - 0.5 | 1.7 - 2.1 | [9 empty] | Алюминиевый антифрикционный сплав | Алюминиевый антифрикционный сплав |  |  |  |  | 2 - 4
2413 | 1104 | АО3-7 | АО3-7 | для отливки монометаллических вкладышей и втулок |  | 7 - 8.5 | 84.95 - 89.4 |  |  | 0.6 - 1.2 |  | 0.5 - 0.8 | до 0.2 |  | до 0.5 |  |  | до 0.35 |  | Алюминиевый антифрикционный сплав | Алюминиевый антифрикционный сплав |  |  |  |  | 2.5 - 3.5
2414 | 1105 | АО6-1 | АО6-1 | для получения биметаллической ленты со сталью и дюралюминием методом прокатки с последующей штамповкой вкладышей с толщиной антифрикционного слоя менее 1 мм. |  | 0.7 - 1.3 | 89.5 - 93.6 |  | 0.7 - 1.3 | до 0.3 |  |  |  |  | до 0.3 |  |  |  |  | Алюминиевый антифрикционный сплав | Алюминиевый антифрикционный сплав |  | прочих 0.3 |  |  | 5 - 7
2415 | 1106 | АО9-1 | АО9-1 | для получения биметаллической ленты со сталью и дюралюминием методом прокатки с последующей штамповкой вкладышей с толщиной антифрикционного слоя менее 1 мм. |  | 0.8 - 1.2 | 87.05 - 91.18 |  |  | до 0.7 |  |  | до 0.25 | 0.02 - 0.2 | до 0.5 |  |  |  |  | Алюминиевый антифрикционный сплав | Алюминиевый антифрикционный сплав |  | прочих 0.1 |  |  | 8 - 10
2416 | 1103 | АО9-2 | АО9-2 | для отливки монометаллических вкладышей и втулок |  | 2 - 2.5 | 85.5 - 88.9 |  | 0.8 - 1.2 | 0.3 - 0.7 |  |  |  |  | до 0.5 |  |  |  |  | Алюминиевый антифрикционный сплав | Алюминиевый антифрикционный сплав |  | прочих 0.1 |  |  | 8 - 10
2417 | 1560 | АО9-2Б | АО9-2Б | для получения биметаллических подшипников со стальным корпусом методом литья |  | 1.5 - 2 | 87.9 - 89.98 | [6 empty] | 0.02 - 0.1 | [5 empty] | Алюминиевый антифрикционный сплав | Алюминиевый антифрикционный сплав |  |  |  |  | 8.5 - 10
2418 | 1109 | АСМ | АСМ | для получения биметаллической ленты со сталью методом прокатки с последующей штамповкой вкладышей с толщиной антифрикционного слоя менее 0.5 мм. |  | до 0.1 | 91.05 - 96.2 |  |  | до 0.5 |  | до 0.2 | до 0.1 |  | до 0.75 |  |  | 0.3 - 0.7 |  | Алюминиевый антифрикционный сплав | Алюминиевый антифрикционный сплав |  | прочих 0.1 | [8 empty] | 3.5 - 6.5
2419 | 2720 | AlB3 | AlB3 | Для легирования и модифицирования при производстве деформируемых и литейных алюминиевых сплавов | [5 empty] | до 0.3 |  |  |  |  | до 0.3 |  |  |  |  | Алюминиевые лигатуры | Алюминиевые лигатуры |  | прочие, каждая 0.04; всего 0.1 | Pb + Cd |  | до 0.02 | [8 empty] | 2.2 - 3.5 | [9 empty] | до 0.0001
2420 | 2721 | AlB4 | AlB4 | Для легирования и модифицирования при производстве деформируемых и литейных алюминиевых сплавов | [5 empty] | до 0.3 |  |  |  |  | до 0.3 |  |  |  |  | Алюминиевые лигатуры | Алюминиевые лигатуры |  | прочие, каждая 0.04; всего 0.1 | Pb + Cd |  | до 0.02 | [8 empty] | 3.5 - 4.5 | [9 empty] | до 0.0001
2421 | 2722 | AlB5 | AlB5 | Для легирования и модифицирования при производстве деформируемых и литейных алюминиевых сплавов | [5 empty] | до 0.3 |  |  |  |  | до 0.3 |  |  |  |  | Алюминиевые лигатуры | Алюминиевые лигатуры |  | прочие, каждая 0.04; всего 0.1 | Pb + Cd |  | до 0.02 | [8 empty] | 4.5 - 5.5 | [9 empty] | до 0.0001
2422 | 2723 | AlBe5 | AlBe5 | Для легирования и модифицирования при производстве деформируемых и литейных алюминиевых сплавов | [5 empty] | до 0.3 |  |  |  |  | до 0.3 |  |  | до 0.05 |  | Алюминиевые лигатуры | Алюминиевые лигатуры |  | прочие, каждая 0.04; всего 0.1 | Pb + Cd |  | до 0.02 | [18 empty] | 4.5 - 6
2423 | 2724 | AlBi3 | AlBi3 | Для легирования и модифицирования при производстве деформируемых и литейных алюминиевых сплавов | [5 empty] | до 0.3 |  |  |  |  | до 0.3 |  |  |  |  | Алюминиевые лигатуры | Алюминиевые лигатуры |  | прочие, каждая 0.04; всего 0.1 | Pb + Cd |  | до 0.02 | [13 empty] | 2.7 - 3.3 |  |  |  |  | до 0.0001
2424 | 2726 | AlCa10 | AlCa10 | Для легирования и модифицирования при производстве деформируемых и литейных алюминиевых сплавов | [5 empty] | до 0.3 |  |  |  |  | до 0.3 |  |  |  |  | Алюминиевые лигатуры | Алюминиевые лигатуры |  | прочие, каждая 0.04; всего 0.1 | Pb + Cd |  | до 0.02 | [17 empty] | 9 - 11 | до 0.0001
2425 | 2725 | AlCa6 | AlCa6 | Для легирования и модифицирования при производстве деформируемых и литейных алюминиевых сплавов | [5 empty] | до 0.3 |  | до 0.05 |  |  | до 0.3 |  |  | до 0.05 |  | Алюминиевые лигатуры | Алюминиевые лигатуры |  | прочие, каждая 0.04; всего 0.1 | Pb + Cd |  | до 0.02 | [17 empty] | 5 - 7 | до 0.0001
2426 | 2727 | AlCo10 | AlCo10 | Для легирования и модифицирования при производстве деформируемых и литейных алюминиевых сплавов | [5 empty] | до 0.2 |  |  |  |  | до 0.3 |  |  |  |  | Алюминиевые лигатуры | Алюминиевые лигатуры |  | прочие, каждая 0.04; всего 0.1 | Pb + Cd |  | до 0.02 | 9 - 11 | [17 empty] | до 0.0001
2427 | 2730 | AlCr10 | AlCr10 | Для легирования и модифицирования при производстве деформируемых и литейных алюминиевых сплавов |  | до 0.05 |  |  |  | до 0.2 | 9 - 11 | до 0.05 | до 0.05 | до 0.03 | до 0.3 |  |  | до 0.05 |  | Алюминиевые лигатуры | Алюминиевые лигатуры |  | прочие, каждая 0.04; всего 0.1 | Pb + Cd |  | до 0.02 | [18 empty] | до 0.0001
2428 | 2731 | AlCr20(A) | AlCr20(A) | Для легирования и модифицирования при производстве деформируемых и литейных алюминиевых сплавов | [5 empty] | до 0.3 | 18 - 22 |  |  |  | до 0.3 |  |  |  |  | Алюминиевые лигатуры | Алюминиевые лигатуры |  | прочие, каждая 0.04; всего 0.1 | Pb + Cd |  | до 0.02 | [18 empty] | до 0.0001
2429 | 2732 | AlCr20(B) | AlCr20(B) | Для легирования и модифицирования при производстве деформируемых и литейных алюминиевых сплавов |  | до 0.2 |  |  | до 0.2 | до 0.5 | 18 - 22 | до 0.4 | до 0.2 | до 0.1 | до 0.7 |  |  | до 0.5 |  | Алюминиевые лигатуры | Алюминиевые лигатуры |  | прочие, каждая 0.04; всего 0.1 | Pb + Cd |  | до 0.02 | [18 empty] | до 0.0001
2430 | 2728 | AlCr5(A) | AlCr5(A) | Для легирования и модифицирования при производстве деформируемых и литейных алюминиевых сплавов |  | до 0.05 |  |  |  | до 0.2 | 4.5 - 5.5 | до 0.05 | до 0.05 |  | до 0.3 |  |  | до 0.05 |  | Алюминиевые лигатуры | Алюминиевые лигатуры |  | прочие, каждая 0.04; всего 0.1 | Pb + Cd |  | до 0.02 | [18 empty] | до 0.0001
2431 | 2729 | AlCr5(B) | AlCr5(B) | Для легирования и модифицирования при производстве деформируемых и литейных алюминиевых сплавов |  | до 0.2 |  |  | до 0.2 | до 0.5 | 4.5 - 5.5 | до 0.4 | до 0.2 | до 0.1 | до 0.7 |  |  | до 0.5 |  | Алюминиевые лигатуры | Алюминиевые лигатуры |  | прочие, каждая 0.04; всего 0.1 | Pb + Cd |  | до 0.02 | [18 empty] | до 0.0001
2432 | 2733 | AlCu33(A) | AlCu33(A) | Для легирования и модифицирования при производстве деформируемых и литейных алюминиевых сплавов |  | 31 - 35 |  |  |  | до 0.3 |  |  | до 0.05 |  | до 0.3 |  |  |  |  | Алюминиевые лигатуры | Алюминиевые лигатуры |  | прочие, каждая 0.04; всего 0.1 | Pb + Cd |  | до 0.02 | [18 empty] | до 0.0001
2433 | 2734 | AlCu33(B) | AlCu33(B) | Для легирования и модифицирования при производстве деформируемых и литейных алюминиевых сплавов |  | 31 - 35 |  |  | до 0.2 | до 0.5 | до 0.1 | до 0.4 | до 0.2 | до 0.1 | до 0.7 |  |  | до 0.5 |  | Алюминиевые лигатуры | Алюминиевые лигатуры |  | прочие, каждая 0.04; всего 0.1 | Pb + Cd |  | до 0.02 | [18 empty] | до 0.0001
2434 | 2735 | AlCu50(A) | AlCu50(A) | Для легирования и модифицирования при производстве деформируемых и литейных алюминиевых сплавов |  | 47 - 53 |  |  |  | до 0.3 |  | до 0.05 | до 0.05 | до 0.03 | до 0.3 |  |  | до 0.05 |  | Алюминиевые лигатуры | Алюминиевые лигатуры |  | прочие, каждая 0.04; всего 0.1 | Pb + Cd |  | до 0.02 | [18 empty] | до 0.0001
2435 | 2736 | AlCu50(B) | AlCu50(B) | Для легирования и модифицирования при производстве деформируемых и литейных алюминиевых сплавов |  | 47 - 53 |  |  | до 0.2 | до 0.5 | до 0.1 | до 0.4 | до 0.2 | до 0.1 | до 0.7 |  |  | до 0.5 |  | Алюминиевые лигатуры | Алюминиевые лигатуры |  | прочие, каждая 0.04; всего 0.1 | Pb + Cd |  | до 0.02 | [18 empty] | до 0.0001
2436 | 2737 | AlFe10(A) | AlFe10(A) | Для легирования и модифицирования при производстве деформируемых и литейных алюминиевых сплавов | [5 empty] | до 0.3 |  |  |  |  | 9 - 11 |  |  |  |  | Алюминиевые лигатуры | Алюминиевые лигатуры |  | прочие, каждая 0.04; всего 0.1 | Pb + Cd |  | до 0.02 | [18 empty] | до 0.0001
2437 | 2738 | AlFe10(B) | AlFe10(B) | Для легирования и модифицирования при производстве деформируемых и литейных алюминиевых сплавов |  | до 0.2 |  |  | до 0.2 | до 0.5 | до 0.1 | до 0.4 | до 0.2 | до 0.1 | 9 - 11 |  |  | до 0.5 |  | Алюминиевые лигатуры | Алюминиевые лигатуры |  | прочие, каждая 0.04; всего 0.1 | Pb + Cd |  | до 0.02 | [18 empty] | до 0.0001
2438 | 2739 | AlFe20 | AlFe20 | Для легирования и модифицирования при производстве деформируемых и литейных алюминиевых сплавов | [5 empty] | до 0.3 |  | до 0.2 |  |  | 18 - 22 |  |  |  |  | Алюминиевые лигатуры | Алюминиевые лигатуры |  | прочие, каждая 0.04; всего 0.1 | Pb + Cd |  | до 0.02 | [18 empty] | до 0.0001
2439 | 2740 | AlMg10 | AlMg10 | Для легирования и модифицирования при производстве деформируемых и литейных алюминиевых сплавов | [5 empty] | до 0.3 |  |  |  |  | до 0.3 |  |  | 9 - 11 |  | Алюминиевые лигатуры | Алюминиевые лигатуры |  | прочие, каждая 0.04; всего 0.1 | Pb + Cd |  | до 0.02 | [18 empty] | до 0.0001
2440 | 2741 | AlMg20 | AlMg20 | Для легирования и модифицирования при производстве деформируемых и литейных алюминиевых сплавов | [5 empty] | до 0.3 |  |  |  |  | до 0.3 |  |  | 18 - 22 |  | Алюминиевые лигатуры | Алюминиевые лигатуры |  | прочие, каждая 0.04; всего 0.1 | Pb + Cd |  | до 0.02 | [18 empty] | до 0.0001
2441 | 2742 | AlMg50 | AlMg50 | Для легирования и модифицирования при производстве деформируемых и литейных алюминиевых сплавов | [5 empty] | до 0.3 |  |  |  |  | до 0.3 |  |  | 47 - 53 |  | Алюминиевые лигатуры | Алюминиевые лигатуры |  | прочие, каждая 0.04; всего 0.1 | Pb + Cd |  | до 0.02 | [18 empty] | до 0.0001
2442 | 2743 | AlMn10(A) | AlMn10(A) | Для легирования и модифицирования при производстве деформируемых и литейных алюминиевых сплавов |  | до 0.04 |  |  |  | до 0.3 |  | 9 - 11 | до 0.04 | до 0.03 | до 0.4 |  |  | до 0.04 |  | Алюминиевые лигатуры | Алюминиевые лигатуры |  | прочие, каждая 0.04; всего 0.1 | Pb + Cd |  | до 0.02 | [18 empty] | до 0.0001
2443 | 2744 | AlMn10(B) | AlMn10(B) | Для легирования и модифицирования при производстве деформируемых и литейных алюминиевых сплавов |  | до 0.2 |  |  | до 0.2 | до 0.5 | до 0.1 | 9 - 11 | до 0.2 | до 0.1 | до 0.7 |  |  | до 0.5 |  | Алюминиевые лигатуры | Алюминиевые лигатуры |  | прочие, каждая 0.04; всего 0.1 | Pb + Cd |  | до 0.02 | [18 empty] | до 0.0001
2444 | 2745 | AlMn20(A) | AlMn20(A) | Для легирования и модифицирования при производстве деформируемых и литейных алюминиевых сплавов |  | до 0.04 |  |  |  | до 0.3 |  | 18 - 22 | до 0.04 | до 0.03 | до 0.4 |  |  | до 0.04 |  | Алюминиевые лигатуры | Алюминиевые лигатуры |  | прочие, каждая 0.04; всего 0.1 | Pb + Cd |  | до 0.02 | [18 empty] | до 0.0001
2445 | 2746 | AlMn20(B) | AlMn20(B) | Для легирования и модифицирования при производстве деформируемых и литейных алюминиевых сплавов |  | до 0.2 |  |  | до 0.2 | до 0.5 | до 0.1 | 18 - 22 | до 0.2 | до 0.1 | до 0.7 |  |  | до 0.5 |  | Алюминиевые лигатуры | Алюминиевые лигатуры |  | прочие, каждая 0.04; всего 0.1 | Pb + Cd |  | до 0.02 | [18 empty] | до 0.0001
2446 | 2747 | AlMn60(A) | AlMn60(A) | Для легирования и модифицирования при производстве деформируемых и литейных алюминиевых сплавов | [5 empty] | до 0.3 |  | 58 - 64 |  |  | до 0.3 |  |  |  |  | Алюминиевые лигатуры | Алюминиевые лигатуры |  | прочие, каждая 0.04; всего 0.1 | Pb + Cd |  | до 0.02 | [18 empty] | до 0.0001
2447 | 2748 | AlMn60(B) | AlMn60(B) | Для легирования и модифицирования при производстве деформируемых и литейных алюминиевых сплавов | [5 empty] | до 0.3 |  | 58 - 64 |  |  | до 1 |  |  |  |  | Алюминиевые лигатуры | Алюминиевые лигатуры |  | прочие, каждая 0.04; всего 0.1 | Pb + Cd |  | до 0.02 | [18 empty] | до 0.0001
2448 | 2749 | AlNi10 | AlNi10 | Для легирования и модифицирования при производстве деформируемых и литейных алюминиевых сплавов |  |  |  |  | 9 - 11 | до 0.3 |  |  |  |  | до 0.3 |  |  |  |  | Алюминиевые лигатуры | Алюминиевые лигатуры |  | прочие, каждая 0.04; всего 0.1 | Pb + Cd |  | до 0.02 | [18 empty] | до 0.0001
2449 | 2750 | AlNi20 | AlNi20 | Для легирования и модифицирования при производстве деформируемых и литейных алюминиевых сплавов |  |  |  |  | 18 - 22 | до 0.3 |  |  |  |  | до 0.3 |  |  |  |  | Алюминиевые лигатуры | Алюминиевые лигатуры |  | прочие, каждая 0.04; всего 0.1 | Pb + Cd |  | до 0.02 | [18 empty] | до 0.0001
2450 | 2751 | AlSb10 | AlSb10 | Для легирования и модифицирования при производстве деформируемых и литейных алюминиевых сплавов | [5 empty] | до 0.3 |  |  |  |  | до 0.3 |  |  |  |  | Алюминиевые лигатуры | Алюминиевые лигатуры |  | прочие, каждая 0.04; всего 0.1 | Pb + Cd |  | до 0.02 | [5 empty] | 9 - 11 | [12 empty] | до 0.0001
2451 | 2752 | AlSc2(A) | AlSc2(A) | Для легирования и модифицирования при производстве деформируемых и литейных алюминиевых сплавов |  | до 0.01 |  |  |  | до 0.05 |  | до 0.01 |  |  | до 0.05 |  |  | до 0.1 |  | Алюминиевые лигатуры | Алюминиевые лигатуры |  | прочие, каждая 0.04; всего 0.1 | Pb + Cd |  | до 0.02 | [17 empty] | до 0.01 | до 0.0001 | [28 empty] | 1.7 - 2.3 |  | до 0.01
2452 | 2753 | AlSc2(B) | AlSc2(B) | Для легирования и модифицирования при производстве деформируемых и литейных алюминиевых сплавов |  | до 0.05 |  |  |  | до 0.3 |  | до 0.05 |  |  | до 0.3 |  |  | до 0.1 |  | Алюминиевые лигатуры | Алюминиевые лигатуры |  | прочие, каждая 0.04; всего 0.1 | Pb + Cd |  | до 0.02 | [17 empty] | до 0.01 | до 0.0001 | [28 empty] | 1.7 - 2.3 |  | до 0.01
2453 | 2754 | AlSc5(A) | AlSc5(A) | Для легирования и модифицирования при производстве деформируемых и литейных алюминиевых сплавов |  | до 0.01 |  |  |  | до 0.05 |  | до 0.01 |  |  | до 0.05 |  |  | до 0.1 |  | Алюминиевые лигатуры | Алюминиевые лигатуры |  | прочие, каждая 0.04; всего 0.1 | Pb + Cd |  | до 0.02 | [17 empty] | до 0.01 | до 0.0001 | [28 empty] | 4.7 - 5.3 |  | до 0.01
2454 | 2755 | AlSc5(B) | AlSc5(B) | Для легирования и модифицирования при производстве деформируемых и литейных алюминиевых сплавов |  | до 0.05 |  |  |  | до 0.3 |  | до 0.05 |  |  | до 0.3 |  |  | до 0.1 |  | Алюминиевые лигатуры | Алюминиевые лигатуры |  | прочие, каждая 0.04; всего 0.1 | Pb + Cd |  | до 0.02 | [17 empty] | до 0.01 | до 0.0001 | [28 empty] | 4.7 - 5.3 |  | до 0.01
2455 | 2756 | AlSi20(A) | AlSi20(A) | Для легирования и модифицирования при производстве деформируемых и литейных алюминиевых сплавов | [5 empty] | 18 - 22 |  |  |  |  | до 0.3 |  |  |  |  | Алюминиевые лигатуры | Алюминиевые лигатуры |  | прочие, каждая 0.04; всего 0.1 | Pb + Cd |  | до 0.02 | [17 empty] | до 0.06 | до 0.0001
2456 | 2757 | AlSi20(B) | AlSi20(B) | Для легирования и модифицирования при производстве деформируемых и литейных алюминиевых сплавов |  | до 0.2 |  |  | до 0.2 | 18 - 22 | до 0.1 | до 0.4 | до 0.2 | до 0.1 | до 0.7 |  |  | до 0.5 |  | Алюминиевые лигатуры | Алюминиевые лигатуры |  | прочие, каждая 0.04; всего 0.1 | Pb + Cd |  | до 0.02 | [17 empty] | до 0.06 | до 0.0001
2457 | 2758 | AlSi50(A) | AlSi50(A) | Для легирования и модифицирования при производстве деформируемых и литейных алюминиевых сплавов |  | до 0.05 |  |  | до 0.05 | 47 - 53 | до 0.05 | до 0.05 | до 0.05 | до 0.05 | до 0.3 |  |  | до 0.05 |  | Алюминиевые лигатуры | Алюминиевые лигатуры |  | прочие, каждая 0.04; всего 0.1 | Pb + Cd |  | до 0.02 | [17 empty] | до 0.15 | до 0.0001
2458 | 2759 | AlSi50(B) | AlSi50(B) | Для легирования и модифицирования при производстве деформируемых и литейных алюминиевых сплавов |  | до 0.2 |  |  | до 0.2 | 47 - 53 | до 0.1 | до 0.4 | до 0.2 | до 0.1 | до 0.7 |  |  | до 0.5 |  | Алюминиевые лигатуры | Алюминиевые лигатуры |  | прочие, каждая 0.04; всего 0.1 | Pb + Cd |  | до 0.02 | [17 empty] | до 0.15 | до 0.0001
2459 | 2762 | AlSr10 | AlSr10 | Для легирования и модифицирования при производстве деформируемых и литейных алюминиевых сплавов | [5 empty] | до 0.3 |  |  |  |  | до 0.3 |  |  | до 0.1 |  | Алюминиевые лигатуры | Алюминиевые лигатуры |  | прочие, каждая 0.04; всего 0.1 | Pb + Cd |  | до 0.02 | [17 empty] | до 0.1 | до 0.0001 | [18 empty] | до 0.1 | [6 empty] | 9 - 11 |  |  |  |  | до 0.01
2460 | 2760 | AlSr3.5 | AlSr3.5 | Для легирования и модифицирования при производстве деформируемых и литейных алюминиевых сплавов | [5 empty] | до 0.3 |  |  |  |  | до 0.3 |  |  |  |  | Алюминиевые лигатуры | Алюминиевые лигатуры |  | прочие, каждая 0.04; всего 0.1 | Pb + Cd |  | до 0.02 | [17 empty] | до 0.03 | до 0.0001 | [25 empty] | 3.2 - 3.8 |  |  |  |  | до 0.01
2461 | 2763 | AlSr10Ti1B0.2 | AlSr10Ti1B0.2 | Для легирования и модифицирования при производстве деформируемых и литейных алюминиевых сплавов | [5 empty] | до 0.3 |  |  |  | 0.8 - 1.2 | до 0.3 |  |  | до 0.1 |  | Алюминиевые лигатуры | Алюминиевые лигатуры |  | прочие, каждая 0.04; всего 0.1 | Pb + Cd |  | до 0.02 | [8 empty] | 0.15 - 0.25 | [8 empty] | до 0.1 | до 0.0001 | [18 empty] | до 0.1 | [6 empty] | 9 - 11 |  |  |  |  | до 0.01
2462 | 2766 | AlTi10(A) | AlTi10(A) | Для легирования и модифицирования при производстве деформируемых и литейных алюминиевых сплавов | [5 empty] | до 0.2 |  |  |  | 9 - 11 | до 0.3 |  |  |  | до 0.3 | Алюминиевые лигатуры | Алюминиевые лигатуры |  | прочие, каждая 0.04; всего 0.1 | Pb + Cd |  | до 0.02 | [18 empty] | до 0.0001
2463 | 2767 | AlTi10(B) | AlTi10(B) | Для легирования и модифицирования при производстве деформируемых и литейных алюминиевых сплавов |  | до 0.2 |  |  | до 0.2 | до 0.3 | до 0.1 | до 0.4 | до 0.2 | 9 - 11 | до 0.7 |  |  | до 0.5 | до 0.5 | Алюминиевые лигатуры | Алюминиевые лигатуры |  | прочие, каждая 0.04; всего 0.1 | Pb + Cd |  | до 0.02 | [18 empty] | до 0.0001
2464 | 2764 | AlTi2.5 | AlTi2.5 | Для легирования и модифицирования при производстве деформируемых и литейных алюминиевых сплавов |  | до 0.05 |  |  |  | до 0.2 |  | до 0.05 | до 0.05 | 2 - 3 | до 0.3 |  |  | до 0.05 | до 0.2 | Алюминиевые лигатуры | Алюминиевые лигатуры |  | прочие, каждая 0.04; всего 0.1 | Pb + Cd |  | до 0.02 | [18 empty] | до 0.0001
2465 | 2768 | AlTi3B1 | AlTi3B1 | Для легирования и модифицирования при производстве деформируемых и литейных алюминиевых сплавов | [5 empty] | до 0.3 |  |  |  | 2.7 - 3.5 | до 0.3 |  |  |  | до 0.2 | Алюминиевые лигатуры | Алюминиевые лигатуры |  | прочие, каждая 0.04; всего 0.1 | Pb + Cd |  | до 0.02 | [8 empty] | 0.8 - 1.2 | [9 empty] | до 0.0001
2466 | 2765 | AlTi5 | AlTi5 | Для легирования и модифицирования при производстве деформируемых и литейных алюминиевых сплавов |  | до 0.05 |  |  |  | до 0.2 |  | до 0.05 | до 0.05 | 4.5 - 5.5 | до 0.3 |  |  | до 0.05 | до 0.2 | Алюминиевые лигатуры | Алюминиевые лигатуры |  | прочие, каждая 0.04; всего 0.1 | Pb + Cd |  | до 0.02 | [18 empty] | до 0.0001
2467 | 2769 | AlTi5B0.2 | AlTi5B0.2 | Для легирования и модифицирования при производстве деформируемых и литейных алюминиевых сплавов | [5 empty] | до 0.2 |  |  |  | 4.5 - 5.5 | до 0.3 |  |  |  | до 0.15 | Алюминиевые лигатуры | Алюминиевые лигатуры |  | прочие, каждая 0.04; всего 0.1 | Pb + Cd |  | до 0.02 | [8 empty] | 0.15 - 0.25 | [9 empty] | до 0.0001
2468 | 2761 | AlSr5 | AlSr5 | Для легирования и модифицирования при производстве деформируемых и литейных алюминиевых сплавов | [5 empty] | до 0.3 |  |  |  |  | до 0.3 |  |  | до 0.05 |  | Алюминиевые лигатуры | Алюминиевые лигатуры |  | прочие, каждая 0.04; всего 0.1 | Pb + Cd |  | до 0.02 | [17 empty] | до 0.05 | до 0.0001 | [18 empty] | до 0.05 | [6 empty] | 4.5 - 5.5 |  |  |  |  | до 0.01
2469 | 2770 | AlTi5B0.6 | AlTi5B0.6 | Для легирования и модифицирования при производстве деформируемых и литейных алюминиевых сплавов | [5 empty] | до 0.3 |  |  |  | 4.5 - 5.5 | до 0.3 |  |  |  | до 0.2 | Алюминиевые лигатуры | Алюминиевые лигатуры |  | прочие, каждая 0.04; всего 0.1 | Pb + Cd |  | до 0.02 | [8 empty] | 0.5 - 0.8 | [9 empty] | до 0.0001
2470 | 2771 | AlTi5B1 | AlTi5B1 | Для легирования и модифицирования при производстве деформируемых и литейных алюминиевых сплавов | [5 empty] | до 0.2 |  |  |  | 4.5 - 5.5 | до 0.3 |  |  |  | до 0.15 | Алюминиевые лигатуры | Алюминиевые лигатуры |  | прочие, каждая 0.04; всего 0.1 | Pb + Cd |  | до 0.02 | [8 empty] | 0.9 - 1.1 | [9 empty] | до 0.0001
2471 | 2773 | AlV10 | AlV10 | Для легирования и модифицирования при производстве деформируемых и литейных алюминиевых сплавов | [5 empty] | до 0.3 |  |  |  |  | до 0.3 |  |  |  | 9 - 11 | Алюминиевые лигатуры | Алюминиевые лигатуры |  | прочие, каждая 0.04; всего 0.1 | Pb + Cd |  | до 0.02 | [18 empty] | до 0.0001
2472 | 2772 | AlV5 | AlV5 | Для легирования и модифицирования при производстве деформируемых и литейных алюминиевых сплавов | [5 empty] | до 0.3 |  | до 0.15 |  |  | до 0.4 |  |  |  | 4 - 6 | Алюминиевые лигатуры | Алюминиевые лигатуры |  | прочие, каждая 0.04; всего 0.1 | Pb + Cd |  | до 0.02 | [18 empty] | до 0.0001
2473 | 2777 | AlZr10(A) | AlZr10(A) | Для легирования и модифицирования при производстве деформируемых и литейных алюминиевых сплавов |  | до 0.05 |  |  |  | до 0.2 |  | до 0.05 | до 0.05 |  | до 0.3 |  |  | до 0.05 |  | Алюминиевые лигатуры | Алюминиевые лигатуры |  | прочие, каждая 0.04; всего 0.1 | Pb + Cd |  | до 0.02 |  |  |  |  | 9 - 11 | [13 empty] | до 0.0001
2474 | 2779 | AlZr15 | AlZr15 | Для легирования и модифицирования при производстве деформируемых и литейных алюминиевых сплавов | [5 empty] | до 0.3 |  |  |  |  | до 0.4 |  |  |  |  | Алюминиевые лигатуры | Алюминиевые лигатуры |  | прочие, каждая 0.04; всего 0.1 | Pb + Cd |  | до 0.02 |  |  |  |  | 13.5 - 16 | [13 empty] | до 0.0001
2475 | 2778 | AlZr10(B) | AlZr10(B) | Для легирования и модифицирования при производстве деформируемых и литейных алюминиевых сплавов |  | до 0.2 |  |  | до 0.2 | до 0.3 |  |  |  | до 0.2 | до 0.45 |  |  |  |  | Алюминиевые лигатуры | Алюминиевые лигатуры |  | прочие, каждая 0.04; всего 0.1 | Pb + Cd |  | до 0.2 |  |  |  |  | 9 - 11 | [13 empty] | до 0.0001
2476 | 2775 | AlZr2.5 | AlZr2.5 | Для легирования и модифицирования при производстве деформируемых и литейных алюминиевых сплавов | [5 empty] | до 0.3 |  |  |  |  | до 0.3 |  |  |  |  | Алюминиевые лигатуры | Алюминиевые лигатуры |  | прочие, каждая 0.04; всего 0.1 | Pb + Cd |  | до 0.02 |  |  |  |  | 2 - 3 | [13 empty] | до 0.0001
2477 | 2774 | AlZr5(A) | AlZr5(A) | Для легирования и модифицирования при производстве деформируемых и литейных алюминиевых сплавов |  | до 0.05 |  |  |  | до 0.2 |  | до 0.05 | до 0.05 |  | до 0.3 |  |  | до 0.05 |  | Алюминиевые лигатуры | Алюминиевые лигатуры |  | прочие, каждая 0.04; всего 0.1 | Pb + Cd |  | до 0.02 |  |  |  |  | 4.5 - 5.5 | [13 empty] | до 0.0001
2478 | 2776 | AlZr5(B) | AlZr5(B) | Для легирования и модифицирования при производстве деформируемых и литейных алюминиевых сплавов |  | до 0.1 |  |  | до 0.1 | до 0.3 |  |  |  | до 0.1 | до 0.45 |  |  |  |  | Алюминиевые лигатуры | Алюминиевые лигатуры |  | прочие, каждая 0.04; всего 0.1 | Pb + Cd |  | до 0.02 |  |  |  |  | 4.5 - 5.5 | [13 empty] | до 0.0001
2479 | 2562 | CuSn5Zn5Pb5-C | CuSn5Zn5Pb5-C | Изготовление фитингов, предназначенных для соединения медных труб |  | 83 - 87 | до 0.01 |  | до 2 | до 0.01 |  |  | 4 - 6 |  | до 0.3 |  |  |  |  | Бронза оловянная литейная | Бронза оловянная литейная | 4 - 6 |  |  |  | 4 - 6 |  |  |  | до 0.1 |  | до 0.25 | до 0.1
2480 | 1305 | БрО10 | БрО10 | для арматуры и фасонных отливок ответственного назначения | [15 empty] | Бронза оловянная литейная | Бронза оловянная литейная | [25 empty] | МПа | % |  |  |  | МПа |  | % | [8 empty] | кДж / м2
2481 | 1305 | БрО10 | БрО10 | для арматуры и фасонных отливок ответственного назначения | [15 empty] | Бронза оловянная литейная | Бронза оловянная литейная | [25 empty] | 295 | 3-10
2482 | 1305 | БрО10 | БрО10 | для арматуры и фасонных отливок ответственного назначения | [15 empty] | Бронза оловянная литейная | Бронза оловянная литейная | [25 empty] | 215 | 3-10 |  |  |  | 175
2483 | 1034 | БрО10С10 | БрО10С10 | подшипники скольжения, работающие в условиях высоких удельных давлений |  | 77.1 - 83 | до 0.02 |  |  | до 0.02 |  |  | до 0.5 |  | до 0.2 |  |  |  |  | Бронза оловянная литейная | Бронза оловянная литейная | 8 - 11 | всего 0.9 |  |  | 9 - 11 |  |  |  | до 0.05 |  | до 0.3
2484 | 1515 | БрО10С12Н3 | БрО10С12Н3 | для изготовления деталей, работающих на трение | [15 empty] | Бронза оловянная литейная | Бронза оловянная литейная | [25 empty] | МПа | % |  |  |  | МПа |  | % | [8 empty] | кДж / м2
2485 | 1515 | БрО10С12Н3 | БрО10С12Н3 | для изготовления деталей, работающих на трение | [15 empty] | Бронза оловянная литейная | Бронза оловянная литейная | [25 empty] | 245 | 5
2486 | 1032 | БрО10Ф1 | БрО10Ф1 | узлы трения арматуры, высоконагруженные детали шнековых приводов, нажимные и шпиндельные гайки, венцы червячных шестерен |  | 86.9 - 90.6 | до 0.02 |  |  | до 0.02 |  |  | до 0.3 |  | до 0.2 |  |  |  |  | Бронза оловянная литейная | Бронза оловянная литейная | до 0.3 | всего 1 |  |  | 9 - 11 |  |  |  | 0.4 - 1.1 |  | до 0.3
2487 | 1306 | БрО19 | БрО19 | для арматуры и фасонных отливок ответственного назначения |  | 79.3 - 82 | до 0.02 |  |  | до 0.02 |  |  | до 0.2 | [6 empty] | Бронза оловянная литейная | Бронза оловянная литейная | до 0.5 | всего 1.2 |  |  | 18 - 19.5 |  |  |  | до 0.1 |  | до 0.3 | [7 empty] | до 0.02
2488 | 1033 | БрО10Ц2 | БрО10Ц2 | арматура, антифрикционные детали, вкладыши подшипников, детали трения и облицовки гребных валов |  | 85 - 90 | до 0.02 |  |  | до 0.02 |  |  | 1 - 3 |  | до 0.3 |  |  |  |  | Бронза оловянная литейная | Бронза оловянная литейная | до 0.5 | всего 1 | Si + Al |  | 9 - 11 |  |  |  | до 0.05 |  | до 0.3
2489 | 1024 | БрО3Ц12С5 | БрО3Ц12С5 ( другое обозначение БрОЦС3-12-5 ) | арматура общего назначения |  | 74.2 - 87 | до 0.02 |  |  | до 0.02 |  |  | 8 - 15 |  | до 0.4 |  |  |  |  | Бронза оловянная литейная | Бронза оловянная литейная | 3 - 6 | всего 1.3 | Si + Al |  | 2 - 3.5 |  |  |  | до 0.05 |  | до 0.5
2490 | 1513 | БрО3.5Ц7С5 | БрО3.5Ц7С5 | для производства отливок арматуры общего назначения; деталей трубопроводной арматуры; антифрикционных деталей | [15 empty] | Бронза оловянная литейная | Бронза оловянная литейная | [25 empty] | МПа | % |  |  |  | МПа |  | % | [8 empty] | кДж / м2
2491 | 1513 | БрО3.5Ц7С5 | БрО3.5Ц7С5 | для производства отливок арматуры общего назначения; деталей трубопроводной арматуры; антифрикционных деталей | [15 empty] | Бронза оловянная литейная | Бронза оловянная литейная | [25 empty] | 175 | 4
2492 | 1513 | БрО3.5Ц7С5 | БрО3.5Ц7С5 | для производства отливок арматуры общего назначения; деталей трубопроводной арматуры; антифрикционных деталей | [15 empty] | Бронза оловянная литейная | Бронза оловянная литейная | [25 empty] | 145 | 6
2493 | 1316 | БрО3Ц13С4 | БрО3Ц13С4 | Для производства чушек из лома и отходов цветных металлов, используемых как шихтовый материал для изготовления оловянной литейной бронзы БрО3Ц12С5 |  | 73.2 - 85.9 | до 0.02 |  | до 2 | до 0.02 |  |  | 9 - 16 |  | до 0.4 |  |  | до 0.02 |  | Бронза оловянная литейная | Бронза оловянная литейная | 3 - 6 | всего 1.3 |  |  | 2.1 - 3.5 |  |  |  | до 0.1 |  | до 0.5 | до 0.08 | [8 empty] | до 0.15
2494 | 1898 | БрО3Ц6С5 | БрО3Ц6С5 | Для производства чушек из лома и отходов цветных металлов, используемых для нужд народного хозяйства |  | 79.6 - 90.7 | до 0.05 |  | до 1 | до 0.05 |  |  | 3 - 8 |  | до 0.4 |  |  |  |  | Бронза оловянная литейная | Бронза оловянная литейная | 3 - 6 | всего 1.3 |  |  | 2 - 4 |  |  |  | до 0.1 |  | до 0.5
2495 | 1312 | БрО3Ц7С5Н | БрО3Ц7С5Н | для арматуры, работающей в морской воде,водяном паре | [15 empty] | Бронза оловянная литейная | Бронза оловянная литейная | [25 empty] | МПа | % |  |  |  | МПа |  | % | [8 empty] | кДж / м2
2496 | 1312 | БрО3Ц7С5Н | БрО3Ц7С5Н | для арматуры, работающей в морской воде,водяном паре | [15 empty] | Бронза оловянная литейная | Бронза оловянная литейная | [25 empty] | 175 | 8
2497 | 1312 | БрО3Ц7С5Н | БрО3Ц7С5Н | для арматуры, работающей в морской воде,водяном паре | [15 empty] | Бронза оловянная литейная | Бронза оловянная литейная | [25 empty] | 205 | 5 |  |  |  | 176
2498 | 1025 | БрО3Ц7С5Н1 | БрО3Ц7С5Н1 ( другое обозначение БрОЦСН3-7-5-1 ) | детали, работающие в масле, паре и в пресной воде |  | 77.2 - 88 | до 0.02 |  | 0.5 - 2 | до 0.02 |  |  | 6 - 9.5 |  | до 0.4 |  |  |  |  | Бронза оловянная литейная | Бронза оловянная литейная | 3 - 6 | всего 1.3 | Si + Al |  | 2.5 - 4 |  |  |  | до 0.05 |  | до 0.5
2499 | 1315 | БрО3Ц8С4Н1 | БрО3Ц8С4Н1 | Для производства чушек из лома и отходов цветных металлов, используемых как шихтовый материал для изготовления оловянной литейной бронзы БрО3Ц7С5Н1 |  | 76.7 - 86.9 | до 0.02 |  | 0.5 - 2 | до 0.02 |  |  | 7 - 10 |  | до 0.4 |  |  | до 0.02 |  | Бронза оловянная литейная | Бронза оловянная литейная | 3 - 6 | всего 1.3 |  |  | 2.6 - 4 |  |  |  | до 0.1 |  | до 0.5 | до 0.08 | [8 empty] | до 0.15
2500 | 1027 | БрО4Ц4С17 | БрО4Ц4С17 ( другое обозначение БрОЦС4-4-17 ) | антифрикционные детали |  | 67.2 - 80.5 | до 0.05 |  |  | до 0.05 |  |  | 2 - 6 |  | до 0.4 |  |  |  |  | Бронза оловянная литейная | Бронза оловянная литейная | 14 - 20 | всего 1.3 |  |  | 3.5 - 5.5 |  |  |  | до 0.1 |  | до 0.5
2501 | 1026 | БрО4Ц7С5 | БрО4Ц7С5 ( другое обозначение БрОЦС3.5-7-5 ) | арматура, антифрикционные детали |  | 77.7 - 87 | до 0.05 |  |  | до 0.05 |  |  | 6 - 9 |  | до 0.4 |  |  |  |  | Бронза оловянная литейная | Бронза оловянная литейная | 4 - 7 | всего 1.3 |  |  | 3 - 5 |  |  |  | до 0.1 |  | до 0.5
2502 | 1899 | БрО4Ц8С5 | БрО4Ц8С5 | Для производства чушек из лома и отходов цветных металлов, используемых как шихтовый материал для изготовления оловянной литейной бронзы БрО4Ц7С5 |  | 75.85 - 85.1 | до 0.05 |  | до 2 | до 0.05 |  |  | 6.5 - 9 |  | до 0.4 |  |  | до 0.02 |  | Бронза оловянная литейная | Бронза оловянная литейная | 4 - 7 | всего 1.3 |  |  | 3.1 - 5.5 |  |  |  | до 0.1 |  | до 0.5 | до 0.08 | [8 empty] | до 0.15
2503 | 1029 | БрО5С25 | БрО5С25 | биметаллические подшипники скольжения |  | 66.8 - 73 | до 0.02 |  |  | до 0.02 |  |  | до 0.5 |  | до 0.2 |  |  |  |  | Бронза оловянная литейная | Бронза оловянная литейная | 23 - 26 | всего 1.2 |  |  | 4 - 6 |  |  |  | до 0.05 |  | до 0.5
2504 | 1317 | БрО5Ц6С5 | БрО5Ц6С5 | Для производства чушек из лома и отходов цветных металлов, используемых как шихтовый материал для изготовления оловянной литейной бронзы БрО5Ц5С5 |  | 77.85 - 86 | до 0.05 |  | до 1 | до 0.05 |  |  | 4.5 - 6.5 |  | до 0.4 |  |  | до 0.02 |  | Бронза оловянная литейная | Бронза оловянная литейная | 4.1 - 6 | всего 1.3 |  |  | 4.1 - 6 |  |  |  | до 0.1 |  | до 0.5 | до 0.08 | [8 empty] | до 0.15
2505 | 1028 | БрО5Ц5С5 | БрО5Ц5С5 ( другое обозначение БрОЦС5-5-6 ) | арматура, антифрикционные детали, вкладыши подшипников |  | 80.7 - 88 | до 0.05 |  |  | до 0.05 |  |  | 4 - 6 |  | до 0.4 |  |  |  |  | Бронза оловянная литейная | Бронза оловянная литейная | 4 - 6 | всего 1.3 |  |  | 4 - 6 |  |  |  | до 0.1 |  | до 0.5
2506 | 1409 | БрО6С6Ц3 | БрО6С6Ц3 | для изготовления паровой и водяной арматуры | [15 empty] | Бронза оловянная литейная | Бронза оловянная литейная | [25 empty] | МПа | % |  |  |  | МПа |  | % | [8 empty] | кДж / м2
2507 | 1409 | БрО6С6Ц3 | БрО6С6Ц3 | для изготовления паровой и водяной арматуры | [15 empty] | Бронза оловянная литейная | Бронза оловянная литейная | [25 empty] | 175-215 | 4-8 |  |  |  | 80-195 |  | 8 | [8 empty] | 294
2508 | 1409 | БрО6С6Ц3 | БрО6С6Ц3 | для изготовления паровой и водяной арматуры | [15 empty] | Бронза оловянная литейная | Бронза оловянная литейная | [25 empty] | 145-195 | 8-12 | [14 empty] | 225
2509 | 1900 | БрО6Ц6С2Х | БрО6Ц6С2Х | Для производства чушек из лома и отходов цветных металлов, используемых для художественного литья |  | 79.9 - 88 | до 0.1 | [5 empty] | 5 - 7 |  | до 0.5 |  |  |  |  | Бронза оловянная литейная | Бронза оловянная литейная | 1 - 4 | всего 1 |  |  | 5 - 7 | [5 empty] | до 0.5
2510 | 1030 | БрО6Ц6С3 | БрО6Ц6С3 | арматура, антифрикционные детали, вкладыши подшипников |  | 80.7 - 88 | до 0.05 |  |  | до 0.02 |  |  | 5 - 7 |  | до 0.4 |  |  |  |  | Бронза оловянная литейная | Бронза оловянная литейная | 2 - 4 | всего 1.3 |  |  | 5 - 7 |  |  |  | до 0.05 |  | до 0.5
2511 | 1311 | БрО8Н4Ц2 | БрО8Н4Ц2 | Нет данных о применении | [15 empty] | Бронза оловянная литейная | Бронза оловянная литейная | [25 empty] | МПа | % |  |  |  | МПа |  | % | [8 empty] | кДж / м2
2512 | 1311 | БрО8Н4Ц2 | БрО8Н4Ц2 | Нет данных о применении | [15 empty] | Бронза оловянная литейная | Бронза оловянная литейная | [25 empty] | 345 | 16
2513 | 1311 | БрО8Н4Ц2 | БрО8Н4Ц2 | Нет данных о применении | [15 empty] | Бронза оловянная литейная | Бронза оловянная литейная | [25 empty] | 265 | 14 |  |  |  | 175
2514 | 1310 | БрО8С12 | БрО8С12 | для ответственных подшипников, работающих при высоких давлениях | [15 empty] | Бронза оловянная литейная | Бронза оловянная литейная | [25 empty] | МПа | % |  |  |  | МПа |  | % | [8 empty] | кДж / м2
2515 | 1310 | БрО8С12 | БрО8С12 | для ответственных подшипников, работающих при высоких давлениях | [15 empty] | Бронза оловянная литейная | Бронза оловянная литейная | [25 empty] | 145-195 |  |  |  |  | 115
2516 | 1310 | БрО8С12 | БрО8С12 | для ответственных подшипников, работающих при высоких давлениях | [15 empty] | Бронза оловянная литейная | Бронза оловянная литейная | [25 empty] | 145-175 | 3-8 |  |  |  | 100 | [10 empty] | 98-137
2517 | 1031 | БрО8Ц4 | БрО8Ц4 | арматура, фасонные части трубопровода, насосы, работающие в морской воде |  | 84 - 89 | до 0.02 |  |  | до 0.02 |  |  | 4 - 6 |  | до 0.3 |  |  |  |  | Бронза оловянная литейная | Бронза оловянная литейная | до 0.5 | всего 1 | Si + Al |  | 7 - 9 |  |  |  | до 0.05 |  | до 0.3
2518 | 1099 | БрОФ2-0.25 | БрОФ2-0.25 | Винты, ленты для гибких шлангов, токопроводящие детали, присадочный материал для сварки |  | 96.7 - 98.98 |  |  | до 0.2 |  |  |  | до 0.3 |  | до 0.05 |  |  |  |  | Бронза оловянная, обрабатываемая давлением | Бронза оловянная, обрабатываемая давлением | до 0.03 | всего 0.3 |  |  | 1 - 2.5 |  |  |  | 0.02 - 0.3
2519 | 1098 | БрОФ4-0.25 | БрОФ4-0.25 | Трубки, применяемые в аппаратостроении и для контрольно-измерительных приборов |  | 95.25 - 96.2 | до 0.002 |  | до 0.2 | до 0.002 |  |  | до 0.3 |  | до 0.02 |  |  |  |  | Бронза оловянная, обрабатываемая давлением | Бронза оловянная, обрабатываемая давлением | до 0.02 | всего 0.1 |  |  | 3.5 - 4 |  |  |  | 0.2 - 0.3 |  | до 0.002 | [7 empty] | до 0.002
2520 | 1097 | БрОФ6.5-0.15 | БрОФ6.5-0.15 | Ленты, полосы, прутки, применяемые в машиностроении; подшипниковые детали, трубы-заготовки для изготовления биметаллических сталебронзовых втулок; проволока для ручной сварки в защитных газах оловянно-фосфористой бронзы и оловянных бронз |  | 92.28 - 93.8 | до 0.002 |  | до 0.2 | до 0.002 |  |  | до 0.3 |  | до 0.05 |  |  |  |  | Бронза оловянная, обрабатываемая давлением | Бронза оловянная, обрабатываемая давлением | до 0.02 | всего 0.1 |  |  | 6 - 7 |  |  |  | 0.1 - 0.25 |  | до 0.002 | [7 empty] | до 0.002
2521 | 1096 | БрОФ6.5-0.4 | БрОФ6.5-0.4 | Проволока для сеток бумагоделательных машин; для пружин, деталей машин, лент и полос, применяемых в машиностроении |  | 92.15 - 93.64 | до 0.002 |  | до 0.2 | до 0.005 |  |  | до 0.3 |  | до 0.02 |  |  |  |  | Бронза оловянная, обрабатываемая давлением | Бронза оловянная, обрабатываемая давлением | до 0.02 | всего 0.1 |  |  | 6 - 7 |  |  |  | 0.26 - 0.4 |  | до 0.002 | [7 empty] | до 0.002
2522 | 1095 | БрОФ7-0.2 | БрОФ7-0.2 | Прутки, применяемые в различных отраслях проиышленности (для шестерен, зубчатых колес, втулок и прокладок высоконагруженных машин) |  | 91.27 - 92.8 | до 0.002 |  | до 0.2 | до 0.005 |  |  | до 0.3 |  | до 0.05 |  |  |  |  | Бронза оловянная, обрабатываемая давлением | Бронза оловянная, обрабатываемая давлением | до 0.02 | всего 0.1 |  |  | 7 - 8 |  |  |  | 0.1 - 0.25 |  | до 0.002 | [7 empty] | до 0.002
2523 | 1078 | БрОФ8-0.3 | БрОФ8-0.3 | Проволока для сеток бумагоделательных машин |  | 90.85 - 92.15 | до 0.002 |  | до 0.2 | до 0.002 |  |  | до 0.3 |  | до 0.02 |  |  |  |  | Бронза оловянная, обрабатываемая давлением | Бронза оловянная, обрабатываемая давлением | до 0.02 | всего 0.1 |  |  | 7.5 - 8.5 |  |  |  | 0.26 - 0.35 |  | до 0.002 | [7 empty] | до 0.002
2524 | 1100 | БрОЦ4-3 | БрОЦ4-3 | Ленты, полосы, прутки, применяемые в электротехнике, машиностроении; проволока для пружин, контактов штепсельных разъемов, деталей химической аппаратуры; проволока для ручной сварки в защитных газах меди, механизированной сварки под флюсом меди и латуни |  | 92.2 - 93.8 | до 0.002 |  | до 0.3 | до 0.002 |  |  | 2.7 - 3.3 |  | до 0.05 |  |  |  |  | Бронза оловянная, обрабатываемая давлением | Бронза оловянная, обрабатываемая давлением | до 0.02 | всего 0.2 |  |  | 3.5 - 4 |  |  |  | до 0.03 |  | до 0.002 | [7 empty] | до 0.002
2525 | 1101 | БрОЦС4-4-2.5 | БрОЦС4-4-2.5 | Ленты и полосы, применяемые для прокладок во втулках и подшипниках автомобилей и тракторов |  | 86 - 92.5 | до 0.002 |  | до 0.3 |  |  |  | 3 - 5 |  | до 0.05 |  |  |  |  | Бронза оловянная, обрабатываемая давлением | Бронза оловянная, обрабатываемая давлением | 1.5 - 3.5 | всего 0.2 |  |  | 3 - 5 |  |  |  | до 0.03 |  | до 0.002 | [7 empty] | до 0.002
2526 | 1102 | БрОЦС4-4-4 | БрОЦС4-4-4 | Ленты и полосы, применяемые для прокладок во втулках и подшипниках автомобилей и тракторов |  | 85 - 90.5 | до 0.002 |  | до 0.3 |  |  |  | 3 - 5 |  | до 0.05 |  |  |  |  | Бронза оловянная, обрабатываемая давлением | Бронза оловянная, обрабатываемая давлением | 3.5 - 4.5 | всего 0.2 |  |  | 3 - 5 |  |  |  | до 0.03 |  | до 0.002 | [7 empty] | до 0.002
2527 | 1365 | Cu | Cu | Нет данных о применении | [15 empty] | Бронза жаропрочная | Бронза жаропрочная | [25 empty] | МПа | % |  |  |  | МПа |  | % | [8 empty] | кДж / м2
2528 | 1365 | Cu | Cu | Нет данных о применении | [15 empty] | Бронза жаропрочная | Бронза жаропрочная | [25 empty] | 245 | 50 |  |  |  | 157 |  | 90 | [8 empty] | 1666
2529 | 1202 | БрКБ2.5-0.5 | БрКБ2.5-0.5 ( другое обозначение МКБ2.5-0.5 ) | для электродов рельефной сварки и сварки толстолистовых изделий из углеродистой стали |  | 96.6 - 97.3 | [13 empty] | Бронза жаропрочная | Бронза жаропрочная | [5 empty] | 2.3 - 2.7 | [17 empty] | 0.4 - 0.7
2530 | 1124 | БрКд1 | БрКд1 ( другое обозначение CuCd1 ) | Коллекторы электродвигателей, детали машин контактной сварки и другие детали | Кадмиевая бронза. Высокая электропроводность и жаропрочность | 98.5 - 99.1 | [13 empty] | Бронза жаропрочная | Бронза жаропрочная |  | всего 0.3 | [10 empty] | 0.9 - 1.2
2531 | 1370 | БрМВТ | БрМВТ | Нет данных о применении | [15 empty] | Бронза жаропрочная | Бронза жаропрочная | [25 empty] | МПа | % |  |  |  | МПа |  | % | [8 empty] | кДж / м2
2532 | 1370 | БрМВТ | БрМВТ | Нет данных о применении | [15 empty] | Бронза жаропрочная | Бронза жаропрочная | [25 empty] | 833 |  |  |  |  | 823 |  | 10 | [8 empty] | 294
2533 | 1094 | БрМг0.3 | БрМг0.3 | Коллекторы электродвигателей, детали машин контактной сварки и другие детали | Магниевая бронза. Высокая электропроводность и жаропрочность | 99.3 - 99.6 | [11 empty] | 0.2 - 0.5 |  | Бронза жаропрочная | Бронза жаропрочная |  | всего 0.2
2534 | 1372 | БрМг0.5 | БрМг0.5 | контактные кольца, коллекторные пластины, провода, кабели |  | 99.2 - 99.7 | [8 empty] | до 0.05 |  |  | 0.3 - 0.7 |  | Бронза жаропрочная | Бронза жаропрочная |  | всего 0.1
2535 | 1373 | БрМг0.8 | БрМг0.8 | контактные кольца, коллекторные пластины, провода, кабели |  | 98.9 - 99.3 | [8 empty] | до 0.05 |  |  | 0.7 - 1 |  | Бронза жаропрочная | Бронза жаропрочная |  | всего 0.1
2536 | 1188 | БрНБТ | БрНБТ | для деталей машин стыковой сварки, электродов для сварки нержавеющей стали и жаропрочных сплавов |  | 97.15 - 98.35 | до 0.15 |  | 1.4 - 1.6 |  |  |  | до 0.2 | 0.05 - 0.15 | [5 empty] | Бронза жаропрочная | Бронза жаропрочная | до 0.005 | всего 0.7 |  |  | до 0.1 | [18 empty] | 0.2 - 0.4
2537 | 1367 | БрНХК | БрНХК | кольца трубосварочных станков, электроды, теплообменники, кристаллизаторы, элементы креплений, инструмент | [15 empty] | Бронза жаропрочная | Бронза жаропрочная | [25 empty] | МПа | % |  |  |  | МПа |  | % | [8 empty] | кДж / м2
2538 | 1367 | БрНХК | БрНХК | кольца трубосварочных станков, электроды, теплообменники, кристаллизаторы, элементы креплений, инструмент | [15 empty] | Бронза жаропрочная | Бронза жаропрочная | [25 empty] | 800 | 10 |  |  |  | 780 |  | 50 | [8 empty] | 1000
2539 | 1189 | БрХ | БрХ | для теплообменников, для электродов контактной сварки углеродистой стали |  | 98.5 - 99.6 |  |  |  |  | 0.4 - 1 |  | до 0.3 |  | до 0.08 |  |  |  |  | Бронза жаропрочная | Бронза жаропрочная |  | всего 0.5
2540 | 1192 | БрНХК2.5-0.7-0.6 | БрНХК2.5-0.7-0.6 | для формирующих и электродных колец трубосварочных станов |  | 94.6 - 97 |  |  | 2 - 2.8 | 0.5 - 0.9 | 0.5 - 1 | [8 empty] | Бронза жаропрочная | Бронза жаропрочная |  | всего 0.7
2541 | 1366 | БрХВЦр | БрХВЦр | эллектроды для сварки | [15 empty] | Бронза жаропрочная | Бронза жаропрочная | [25 empty] | МПа | % |  |  |  | МПа |  | % | [8 empty] | кДж / м2
2542 | 1366 | БрХВЦр | БрХВЦр | эллектроды для сварки | [15 empty] | Бронза жаропрочная | Бронза жаропрочная | [25 empty] | 550 | 19 |  |  |  | 510 |  | 58 | [8 empty] | 1800
2543 | 1369 | БрХНб | БрХНб | присадочные материалы при сварке, провода и кабели |  | 98.94 - 99.6 |  |  |  | до 0.05 | 0.3 - 0.5 |  | до 0.015 |  | до 0.06 |  |  | до 0.02 |  | Бронза жаропрочная | Бронза жаропрочная | до 0.005 | [6 empty] | 0.1 - 0.4 | до 0.01
2544 | 1190 | БрХЦр | БрХЦр | для электродов контактной точечной и шовной сварки углеродистой стали |  | 98.82 - 99.57 |  |  | до 0.03 |  | 0.4 - 1 |  | до 0.01 | [6 empty] | Бронза жаропрочная | Бронза жаропрочная | до 0.003 | всего 0.1 |  |  | до 0.01 |  |  |  |  | 0.03 - 0.08 | [8 empty] | до 0.002 |  | до 0.01
2545 | 1201 | БрЦр0.3 | БрЦр0.3 ( другое обозначение МЦр0.3 ) | для коллекторов высоконагруженных и высокоскоростных двигателей, различных деталей радиотехники |  | 99.5 - 99.8 | [13 empty] | Бронза жаропрочная | Бронза жаропрочная | [9 empty] | 0.2 - 0.5
2546 | 1363 | БрЦр0.4 | БрЦр0.4 | для коллекторов высоконагруженных и высокоскоростных двигателей, различных деталей радиотехники |  | 99.4 - 99.7 | [8 empty] | до 0.03 |  |  |  |  | Бронза жаропрочная | Бронза жаропрочная |  | всего 0.1 | [7 empty] | 0.3 - 0.5
2547 | 1191 | БрЦр0.2 | БрЦр0.2 | для коллекторов высоконагруженных и высокоскоростных двигателей, различных деталей радиотехники |  | 99.7 - 99.9 | [13 empty] | Бронза жаропрочная | Бронза жаропрочная | [9 empty] | 0.1 - 0.3
2548 | 1371 | БрЦр0.7 | БрЦр0.7 | для коллекторов высоконагруженных и высокоскоростных двигателей, различных деталей радиотехники |  | 99.1 - 99.4 | [13 empty] | Бронза жаропрочная | Бронза жаропрочная |  | всего 0.1 | [7 empty] | 0.6 - 0.8
2549 | 1374 | МК | МК | Для электродов контактной точечной и шовной сварки легких сплавов, коллекторов электродвигателей | Внимание! По ГОСТ 27266-87 сплав молибдена также обозначается МК | 98.8 - 99.1 | [13 empty] | Бронза жаропрочная | Бронза жаропрочная | [12 empty] | 0.9 - 1.2
2550 | 1902 | БрА10Ж3 | БрА10Ж3 | Для производства чушек из лома и отходов цветных металлов, используемых как шихтовый материал для изготовления оловянной литейной бронзы БрА9Ж3Л |  | 79.4 - 87.1 | 8.5 - 10.5 |  | до 1 | до 0.2 |  | до 0.5 | до 1.3 |  | 2 - 4 |  |  |  |  | Бронза безоловянная литейная | Бронза безоловянная литейная | до 0.3 | всего 2.4 |  |  | до 0.2 |  |  |  | до 0.1 |  | до 0.05 | [9 empty] | до 0.05
2551 | 1364 | МКБ | МКБ | Нет данных о применении | [15 empty] | Бронза жаропрочная | Бронза жаропрочная | [25 empty] | МПа | % |  |  |  | МПа |  | % | [8 empty] | кДж / м2
2552 | 1364 | МКБ | МКБ | Нет данных о применении | [15 empty] | Бронза жаропрочная | Бронза жаропрочная | [25 empty] | 764 |  |  |  |  | 745 |  | 22 | [8 empty] | 294
2553 | 1901 | БрА10Ж3р | БрА10Ж3р | Для производства чушек из лома и отходов цветных металлов, используемых для изготовления антифрикционных деталей, арматуры |  | 80.6 - 87.8 | 8.5 - 10.5 |  | до 1 | до 0.2 |  | до 0.5 | до 1 |  | 2 - 4 |  |  |  |  | Бронза безоловянная литейная | Бронза безоловянная литейная | до 0.1 | всего 1.7 |  |  | до 0.2 |  |  |  | до 0.1 |  | до 0.05 | [9 empty] | до 0.05
2554 | 1130 | БрА10Ж3Мц2 | БрА10Ж3Мц2 | антифрикционные детали, детали арматуры |  | 81 - 88 | 9 - 11 |  | до 0.5 | до 0.1 |  | 1 - 3 | до 0.5 |  | 2 - 4 |  |  |  |  | Бронза безоловянная литейная | Бронза безоловянная литейная | до 0.3 | всего 1 |  |  | до 0.1 |  |  |  | до 0.01 |  | до 0.05 | [9 empty] | до 0.01
2555 | 1128 | БрА10Мц2Л | БрА10Мц2Л | антифрикционные детали, детали арматуры, работающие в пресной воде, жидком топливе и в паре при температуре до 250 °C |  | 83.7 - 88.9 | 9.6 - 11 |  | до 1 | до 0.2 |  | 1.5 - 2.5 | до 1.5 |  | до 1 |  |  |  |  | Бронза безоловянная литейная | Бронза безоловянная литейная | до 0.1 | всего 2.8 |  |  | до 0.2 |  |  |  | до 0.1 |  | до 0.05 | [9 empty] | до 0.05
2556 | 1131 | БрА10Ж4Н4Л | БрА10Ж4Н4Л ( другое обозначение БрАЖН10-4-4Л ) | детали химической и пищевой промышленности, а также детали, работающие при повышенных температурах |  | 23.5 - 83.5 | 9.5 - 11 |  | 3.5 - 5.5 | до 0.2 |  | до 0.5 | до 0.5 |  | 3.5 - 5.5 |  |  |  |  | Бронза безоловянная литейная | Бронза безоловянная литейная | до 0.05 | всего 1.5 |  |  | до 0.2 |  |  |  | до 0.1 |  | до 0.05 | [9 empty] | до 0.05
2557 | 1132 | БрА11Ж6Н6 | БрА11Ж6Н6 ( другое обозначение БрАЖН11-6-6 ) | арматура, антифрикционные детали |  | 74 - 79.5 | 10.5 - 11.5 |  | 5 - 6.5 | до 0.2 |  | до 0.5 | до 0.6 |  | 5 - 6.5 |  |  |  |  | Бронза безоловянная литейная | Бронза безоловянная литейная | до 0.05 | всего 1.5 |  |  | до 0.2 |  |  |  | до 0.1 |  | до 0.05 | [9 empty] | до 0.05
2558 | 1464 | БрА7Ж1.5С1.5 | БрА7Ж1.5С1.5 | для литья деталей простой формы, работающих в тяжелых условиях |  | 87.5 - 92 | 6 - 8 | [7 empty] | 1 - 1.5 |  |  |  |  | Бронза безоловянная литейная | Бронза безоловянная литейная | 1 - 1.5 | всего 1.5
2559 | 1135 | БрА7Мц15Ж3Н2Ц2 | БрА7Мц15Ж3Н2Ц2 | антифрикционные детали |  | 68 - 73.9 | 6.6 - 7.5 | до 0.05 | 1.5 - 2.5 | до 0.1 |  | 14 - 15.5 | 1.5 - 2.5 |  | 2.5 - 3.5 |  |  |  |  | Бронза безоловянная литейная | Бронза безоловянная литейная | до 0.05 | всего 0.5 |  |  | до 0.1 |  |  |  | до 0.02 |  | до 0.05 | [9 empty] | до 0.05
2560 | 1129 | БрА9Ж3Л | БрА9Ж3Л ( другое обозначение БрАЖ9-4Л ) | антифрикционные детали, детали арматуры |  | 82.8 - 90 | 8 - 10.5 |  | до 1 | до 0.2 |  | до 0.5 | до 1 |  | 2 - 4 |  |  |  |  | Бронза безоловянная литейная | Бронза безоловянная литейная | до 0.1 | всего 2.7 |  |  | до 0.2 |  |  |  | до 0.1 |  | до 0.05 | [9 empty] | до 0.05
2561 | 1463 | БрА9Ж4 | БрА9Ж4 | применяется в машиностроении и авиапромышленности |  | 83.3 - 90 | 8 - 10 | [7 empty] | 2 - 4 |  |  |  |  | Бронза безоловянная литейная | Бронза безоловянная литейная |  | всего 2.7
2562 | 1133 | БрА9Ж4Н4Мц1 | БрА9Ж4Н4Мц1 | арматура для морской воды |  | 77.6 - 82.7 | 8.8 - 10 |  | 4 - 5 | до 0.2 |  | 0.5 - 1.2 | до 1 |  | 4 - 5 |  |  |  |  | Бронза безоловянная литейная | Бронза безоловянная литейная | до 0.05 | всего 1.2 |  |  | до 0.2 |  |  |  | до 0.03 |  | до 0.05 | [9 empty] | до 0.05
2563 | 1127 | БрА9Мц2Л | БрА9Мц2Л ( другое обозначение БрАМц9-2Л ) | антифрикционные детали, детали арматуры, работающие в пресной воде, жидком топливе и в паре при температуре до 250 °C |  | 85.2 - 90.5 | 8 - 9.5 |  | до 1 | до 0.2 |  | 1.5 - 2.5 | до 1.5 |  | до 1 |  |  |  |  | Бронза безоловянная литейная | Бронза безоловянная литейная | до 0.1 | всего 2.8 |  |  | до 0.2 |  |  |  | до 0.1 |  | до 0.05 | [9 empty] | до 0.05
2564 | 1904 | БрАЮЖ3 | БрАЮЖ3 ( другое обозначение БрВАЖ9-4 ) | Шихтовый материал для бронзы БрА9Ж3Л |  | 79.4 - 87.1 | 8.5 - 10.5 |  | до 1 | до 0.2 |  | до 0.5 | до 1.3 |  | 2 - 4 |  |  |  |  | Бронза безоловянная литейная | Бронза безоловянная литейная | до 0.3 | всего 2.4 |  |  | до 0.2 |  |  |  | до 0.1 |  | до 0.05 | [9 empty] | до 0.05
2565 | 1905 | БрАЮЖ3Мц2 | БрАЮЖ3Мц2 ( другое обозначение БрВАЖМц10-3-1.5 ) | Шихтовый материал для бронзы БрАЮЖ3Мц2 |  | 78.31 - 86 | 9 - 11 |  | до 0.5 | до 0.2 |  | 1.3 - 3 | до 1 |  | 2 - 4 |  |  |  |  | Бронза безоловянная литейная | Бронза безоловянная литейная | до 0.1 | всего 1.7 |  |  | до 0.1 |  |  |  | до 0.03 |  | до 0.05 | [9 empty] | до 0.01
2566 | 1903 | БрАЮЖ3р | БрАЮЖ3р ( другое обозначение БрВАЖ9-4Л ) | Арматура, антифрикционные детали |  | 80.6 - 87.8 | 8.5 - 10.5 |  | до 1 | до 0.2 |  | до 0.5 | до 1 |  | 2 - 4 |  |  |  |  | Бронза безоловянная литейная | Бронза безоловянная литейная | до 0.1 | всего 1.7 |  |  | до 0.2 |  |  |  | до 0.1 |  | до 0.05 | [9 empty] | до 0.05
2567 | 1134 | БрС30 | БрС30 | антифрикционные детали |  | 68.1 - 73 |  |  | до 0.5 | до 0.02 |  |  | до 0.1 |  | до 0.25 |  |  |  |  | Бронза безоловянная литейная | Бронза безоловянная литейная | 27 - 31 | всего 0.9 |  |  | до 0.1 |  |  |  | до 0.1 |  | до 0.3 | [9 empty] | до 0.1
2568 | 1516 | БрС60Н2.5 | БрС60Н2.5 | для изготовления отливок деталей подшипников, фасонных отливок. Вследствие невы­соких механических свойств двойную свинцовую бронзу БрС60Н2,5 применяют для втулок и подшипников в виде тонкого слоя на стальной основе | [15 empty] | Бронза безоловянная литейная | Бронза безоловянная литейная | [25 empty] | МПа | % |  |  |  | МПа |  | % | [8 empty] | кДж / м2
2569 | 1516 | БрС60Н2.5 | БрС60Н2.5 | для изготовления отливок деталей подшипников, фасонных отливок. Вследствие невы­соких механических свойств двойную свинцовую бронзу БрС60Н2,5 применяют для втулок и подшипников в виде тонкого слоя на стальной основе | [15 empty] | Бронза безоловянная литейная | Бронза безоловянная литейная | [25 empty] | 29 | 5
2570 | 1136 | БрСу3Н3Ц3С20Ф | БрСу3Н3Ц3С20Ф | антифрикционные детали |  | 64.8 - 72.85 | до 0.02 |  | 3 - 4 | до 0.02 |  |  | 3 - 4 |  | до 0.3 |  |  |  |  | Бронза безоловянная литейная | Бронза безоловянная литейная | 18 - 22 | всего 0.9 |  |  | до 0.5 |  |  |  | 0.15 - 0.3 |  | 3 - 4 | [7 empty] | до 0.025 |  | до 0.1
2571 | 1465 | БрСу6Н2 | БрСу6Н2 | для литья деталей простой формы, работающих в тяжелых условиях |  | 88.4 - 92.4 |  |  | 2 - 3 |  |  |  | 0.4 - 1 | [6 empty] | Бронза безоловянная литейная | Бронза безоловянная литейная |  | всего 1.3 | [8 empty] | 5.2 - 6.3
2572 | 1514 | БрСу6С12Ф0.3 | БрСу6С12Ф0.3 | Нет данных о применении | [15 empty] | Бронза безоловянная литейная | Бронза безоловянная литейная | [25 empty] | МПа | % |  |  |  | МПа |  | % | [8 empty] | кДж / м2
2573 | 1514 | БрСу6С12Ф0.3 | БрСу6С12Ф0.3 | Нет данных о применении | [15 empty] | Бронза безоловянная литейная | Бронза безоловянная литейная | [25 empty] | 147 | 2
2574 | 3239 | ВБр3 | ВБр3 | Изготовление отливок-заготовок деталей ответственного назначения методами центробежного литья, литья в кокиль стационарным способом и вытягиванием из расплава. |  | 72.5 - 76.97 | 3 - 3.5 |  | 16 - 18 | 0.6 - 1 | 0.8 - 1.3 | 0.4 - 1 |  | 0.5 - 1 | 1.2 - 1.6 |  |  |  |  | Бронза безоловянная литейная | Бронза безоловянная литейная | до 0.002 | всего 0.031 | [6 empty] | до 0.002 |  | до 0.005 | до 0.01 | [6 empty] | до 0.002 |  | до 0.01
2575 | 1466 | БрСу6Ф1 | БрСу6Ф1 | для литья деталей простой формы, работающих в тяжелых условиях |  | 91.7 - 94.9 | [13 empty] | Бронза безоловянная литейная | Бронза безоловянная литейная |  | всего 1.2 | [6 empty] | 0.4 - 0.9 |  | 4.7 - 6.2
2576 | 1906 | CuFeP | CuFeP | Детали, обрабатываемые на автоматах; элементы телетехнических, радиотехнических, электрических и электронных устройств | Теллуровая бронза | 98.988 - 99.496 | [13 empty] | Бронза безоловянная, обрабатываемая давлением | Бронза безоловянная, обрабатываемая давлением |  | всего 0.2 | [6 empty] | 0.004 - 0.012 | [20 empty] | 0.3 - 0.8
2577 | 1079 | БрА5 | БрА5 ( другое обозначение CuA15 ) | Детали, работающие в морской воде, детали для химического машиностроения; полуфабрикаты (листы, полосы, ленты, прутки, трубы, проволока) | Алюминиевая бронза. Деформируется в холодном и горячем состоянии, коррозионно-стойкая, жаропрочная, стойкая к истиранию | 92.9 - 96 | 4 - 6 |  |  | до 0.1 |  | до 0.5 | до 0.5 |  | до 0.5 |  |  |  |  | Бронза безоловянная, обрабатываемая давлением | Бронза безоловянная, обрабатываемая давлением | до 0.03 | всего 1.1 |  |  | до 0.1 |  |  |  | до 0.01
2578 | 1080 | БрА7 | БрА7 ( другое обозначение CuA18 ) | Детали для химического машиностроения, скользящие контакты; полуфабрикаты (листы, полосы, ленты, прутки, трубы, проволока, поковки) | Алюминиевая бронза. Деформируется в холодном состоянии; жаропрочная, стойкая к истиранию; коррозионно-стойкая к серной и уксусной кислотам | 90.9 - 94 | 6 - 8 |  |  | до 0.1 |  | до 0.5 | до 0.5 |  | до 0.5 |  |  |  |  | Бронза безоловянная, обрабатываемая давлением | Бронза безоловянная, обрабатываемая давлением | до 0.03 | всего 1.1 |  |  | до 0.1 |  |  |  | до 0.01
2579 | 1083 | БрАЖ9-4 | БрАЖ9-4 ( другое обозначение CuA19Fe3 ) | Шестерни, втулки, седла клапанов в авиапромышленности, в машиностроении для отливок массивных деталей в землю | Алюминиевая бронза. Высокие механические свойства, хорошие антифрикционные свойства, коррозионно стойкая | 84.3 - 90 | 8 - 10 |  |  | до 0.1 |  | до 0.5 | до 1 |  | 2 - 4 |  |  |  |  | Бронза безоловянная, обрабатываемая давлением | Бронза безоловянная, обрабатываемая давлением | до 0.01 | всего 1.7 |  |  | до 0.1 |  |  |  | до 0.01
2580 | 1084 | БрАЖМц10-3-1.5 | БрАЖМц10-3-1.5 ( другое обозначение CuA110Fe3Mn1 ) | Трубные доски конденсаторов, детали химической аппаратуры; детали криогенной техники; полуфабрикаты (прутки, трубы, проволока, поковки); электроды для сварки алюминиево-железной бронзы и автоматической наплавки бронзы под флюсом | Алюминиевая бронза. Плохо деформируется в холодном состоянии; деформируется в горячем состоянии; высокая прочность при повышенных температурах; коррозионно-стойкая; высокая эрозионная и кавитационная стойкости | 82.3 - 88 | 9 - 11 |  |  | до 0.1 |  | 1 - 2 | до 0.5 |  | 2 - 4 |  |  |  |  | Бронза безоловянная, обрабатываемая давлением | Бронза безоловянная, обрабатываемая давлением | до 0.03 | всего 0.7 |  |  | до 0.1 |  |  |  | до 0.01
2581 | 1085 | БрАЖН10-4-4 | БрАЖН10-4-4 ( другое обозначение CuA110Fe4Ni4 ) | Трубные доски конденсаторов, детали химической аппаратуры; полуфабрикаты ( прутки, трубы, поковки) | Алюминиевая бронза. Плохо деформируется в холодном состоянии; деформируется в горячем состоянии; высокая прочность при повышенных температурах; коррозионно-стойкая; высокая эрозионная и кавитационная стойкости | 77.4 - 83.5 | 9.5 - 11 |  | 3.5 - 5.5 | до 0.1 |  | до 0.3 | до 0.3 |  | 3.5 - 5.5 |  |  |  |  | Бронза безоловянная, обрабатываемая давлением | Бронза безоловянная, обрабатываемая давлением | до 0.02 | всего 0.6 |  |  | до 0.1 |  |  |  | до 0.01
2582 | 1093 | БрАЖНМц9-4-4-1 | БрАЖНМц9-4-4-1 | Трубные доски конденсаторов, детали химической аппаратуры; полуфабрикаты ( прутки, поковки) | Алюминиевая бронза. Плохо деформируется в холодном состоянии; деформируется в горячем состоянии; высокая прочность при повышенных температурах; коррозионно-стойкая; высокая эрозионная и кавитационная стойкости | 78.1 - 82.7 | 8.8 - 10 |  | 4 - 5 | до 0.1 |  | 0.5 - 1.2 | до 0.5 |  | 4 - 5 |  |  |  |  | Бронза безоловянная, обрабатываемая давлением | Бронза безоловянная, обрабатываемая давлением | до 0.02 | всего 0.7 |  |  | до 0.1 |  |  |  | до 0.01
2583 | 1082 | БрАМц10-2 | БрАМц10-2 | Заготовки, фасонное литье в судостроении; | Алюминиевая бронза. Обладает высоким сопротивлением при знакопеременной нагрузке | 84.8 - 89.5 | 9 - 11 |  |  | до 0.1 |  | 1.5 - 2.5 | до 1 |  | до 0.5 |  |  |  |  | Бронза безоловянная, обрабатываемая давлением | Бронза безоловянная, обрабатываемая давлением | до 0.03 | всего 1.7 |  |  | до 0.1 |  |  |  | до 0.01
2584 | 1086 | БрБ2 | БрБ2 ( другое обозначение CuBe2Ni(Co) ) | Пружины, пружинящие детали ответственного назначения, износостойкие детали всех видов, неискрящие инструменты | Бериллиевая бронза. Высокая прочность и износостойкость; высокие пружинные свойства; хорошие антифрикционные свойства; средняя электропроводность и теплопроводность; очень хорошая деформируемость в закаленном состоянии | 96.9 - 98 | до 0.15 |  | 0.2 - 0.5 | до 0.15 |  |  |  |  | до 0.15 |  |  |  |  | Бронза безоловянная, обрабатываемая давлением | Бронза безоловянная, обрабатываемая давлением | до 0.005 | всего 0.5 | [21 empty] | 1.8 - 2.1
2585 | 1081 | БрАМц9-2 | БрАМц9-2 ( другое обозначение CuA19Mn2 ) | Трубные доски конденсаторов, износостойкие детали, винты, валы, детали для гидравлических установок; полуфабрикаты (полосы, ленты, прутки, проволока, поковки); проволока для ручной сварки в защитных газах алюминиево-марганцевой бронзы, мышьяковистой латуни, меди и медно-никелевого сплава с алюминиево-марганцевой бронзой, для ручной и механизированной наплавки на сталь | Алюминиевая бронза. Обладает высоким сопротивлением при знакопеременной нагрузке | 86 - 90.5 | 8 - 10 |  |  | до 0.1 |  | 1.5 - 2.5 | до 1 |  | до 0.5 |  |  |  |  | Бронза безоловянная, обрабатываемая давлением | Бронза безоловянная, обрабатываемая давлением | до 0.03 | всего 1.5 |  |  | до 0.1 |  |  |  | до 0.01
2586 | 1087 | БрБНТ1.7 | БрБНТ1.7 | для пружин и упругих элементов; высокая прочность и износостойкость, хорошие антифрикционные свойства, очень хорошая деформируемость в закаленном состоянии |  | 97 - 98.1 | до 0.15 |  | 0.2 - 0.4 | до 0.15 |  |  |  | 0.1 - 0.25 | до 0.15 |  |  |  |  | Бронза безоловянная, обрабатываемая давлением | Бронза безоловянная, обрабатываемая давлением | до 0.005 | всего 0.5 | [21 empty] | 1.6 - 1.85
2587 | 1467 | БрБ2.5 | БрБ2.5 | для изготовления пружин и упругих элементов; |  | 96.4 - 97.5 | до 0.15 |  | 0.2 - 0.5 | до 0.15 |  |  |  |  | до 0.15 |  |  |  |  | Бронза безоловянная, обрабатываемая давлением | Бронза безоловянная, обрабатываемая давлением | до 0.005 | всего 0.5 | [21 empty] | 2.3 - 2.6
2588 | 1090 | БрКМц3-1 | БрКМц3-1 ( другое обозначение CuSi3Mn1 ) | Детали химических аппаратов, пружины и пружинящие детали, детали для судостроения, а также сварных конструкций; проволока для ручной сварки в защитных газах нежестких конструкций из меди и автоматической сварки меди под флюсом | Кремниевая бронза. Коррозионно-стойкая, пригодна для сварки, жаропрочная, высокое сопротивление сжатию | 94 - 96.3 |  |  | до 0.2 | 2.7 - 3.5 |  | 1 - 1.5 | до 0.5 |  | до 0.3 |  |  |  |  | Бронза безоловянная, обрабатываемая давлением | Бронза безоловянная, обрабатываемая давлением | до 0.03 | всего 1 |  |  | до 0.25
2589 | 1089 | БрБНТ1.9Мг | БрБНТ1.9Мг | Пружины, пружинящие детали ответственного назначения, износостойкие детали всех видов, неискрящие инструменты | Бериллиевая бронза. Высокая прочность и износостойкость; высокие пружинные свойства; хорошие антифрикционные свойства; средняя электропроводность и теплопроводность; очень хорошая деформируемость в закаленном состоянии | 96.62 - 97.78 | до 0.15 |  | 0.2 - 0.4 | до 0.15 |  |  |  | 0.1 - 0.25 | до 0.15 |  |  | 0.07 - 0.13 |  | Бронза безоловянная, обрабатываемая давлением | Бронза безоловянная, обрабатываемая давлением | до 0.005 | всего 0.5 | [21 empty] | 1.85 - 2.1
2590 | 1091 | БрКН1-3 | БрКН1-3 | Ответственные детали в моторостроении, направляющие втулки | Кремниевая бронза. Высокие механические и технологические свойства, хорошие антифрикционные свойства, коррозионно-стойкая | 94.7 - 96.9 | до 0.02 |  | 2.4 - 3.4 | 0.6 - 1.1 |  | 0.1 - 0.4 | до 0.1 |  | до 0.1 |  |  |  |  | Бронза безоловянная, обрабатываемая давлением | Бронза безоловянная, обрабатываемая давлением | до 0.15 | всего 0.4 |  |  | до 0.1
2591 | 1556 | БрКХКо0.4-0.6-1.6 | БрКХКо0.4-0.6-1.6 | для изготовления электродов контактных сварочных машин |  | 96.4 - 98.1 |  |  | до 0.2 | 0.3 - 0.6 | 0.4 - 0.8 |  | до 0.05 |  | до 0.06 |  |  |  |  | Бронза безоловянная, обрабатываемая давлением | Бронза безоловянная, обрабатываемая давлением | до 0.005 | всего 0.5 |  |  |  | 1.2 - 1.7
2592 | 1092 | БрМц5 | БрМц5 | Детали и изделия, работающие при повышенных температурах; | Марганцевая бронза. Высокие механические свойства, хорошая деформируемость в горячем и холодном состояниях, коррозионная стойкость, повышенная жаропрочность | 93.6 - 95.5 |  |  |  | до 0.1 |  | 4.5 - 5.5 | до 0.4 |  | до 0.35 |  |  |  |  | Бронза безоловянная, обрабатываемая давлением | Бронза безоловянная, обрабатываемая давлением | до 0.03 | всего 0.9 |  |  | до 0.1 |  |  |  | до 0.01
2593 | 1908 | БрНЦр | БрНЦр | Проволока для ручной аргонодуговой сварки бронз |  | 99.02 - 99.46 |  |  | 0.3 - 0.6 | до 0.03 |  |  | до 0.005 |  | до 0.06 |  |  | до 0.002 |  | Бронза безоловянная, обрабатываемая давлением | Бронза безоловянная, обрабатываемая давлением | до 0.005 | всего 0.2 | [6 empty] | до 0.005 | 0.04 - 0.08
2594 | 1088 | БрБНТ1.9 | БрБНТ1.9 ( другое обозначение CuBe2NiTi ) | Пружины, пружинящие детали ответственного назначения, износостойкие детали всех видов, неискрящие инструменты | Бериллиевая бронза. Высокая прочность и износостойкость; высокие пружинные свойства; хорошие антифрикционные свойства; средняя электропроводность и теплопроводность; очень хорошая деформируемость в закаленном состоянии | 96.75 - 97.85 | до 0.15 |  | 0.2 - 0.4 | до 0.15 |  |  |  | 0.1 - 0.25 | до 0.15 |  |  |  |  | Бронза безоловянная, обрабатываемая давлением | Бронза безоловянная, обрабатываемая давлением | до 0.005 | всего 0.5 | [21 empty] | 1.85 - 2.1
2595 | 1126 | БрСр0.1 | БрСр0.1 ( другое обозначение CuAg0.1 ) | Коммутаторы, коллекторные кольца, обмотки роторов турбогенераторов | Серебряная бронза | 99.72 - 99.82 | [13 empty] | Бронза безоловянная, обрабатываемая давлением | Бронза безоловянная, обрабатываемая давлением |  | всего 0.1 |  |  |  |  | 0.08 - 0.12 | [14 empty] | до 0.06
2596 | 1909 | БрХ0.7 | БрХ0.7 | Проволока для ручной аргонодуговой сварки бронз, для автоматической сварки хромовой бронзы под флюсом |  | 98.59 - 99.3 |  |  |  | до 0.03 | 0.4 - 1 |  | до 0.007 |  | до 0.06 |  |  | до 0.002 |  | Бронза безоловянная, обрабатываемая давлением | Бронза безоловянная, обрабатываемая давлением | до 0.005 | всего 0.3 | [6 empty] | до 0.005
2597 | 1125 | БрХ1 | БрХ1 ( другое обозначение CuCr1 ) | Электроды для сварки, электродетали, оборудование сварочных машин | Хромовая бронза | 98.5 - 99.6 |  |  |  |  | 0.4 - 1.2 | [8 empty] | Бронза безоловянная, обрабатываемая давлением | Бронза безоловянная, обрабатываемая давлением |  | всего 0.3
2598 | 3301 | БрХ1Цр | БрХ1Цр | для изготовления электродов и других деталей для машин контактной сварки |  | 98.75 - 98.87 |  |  | до 0.03 |  | 0.4 - 1 |  | до 0.01 | [6 empty] | Бронза безоловянная, обрабатываемая давлением | Бронза безоловянная, обрабатываемая давлением | до 0.005 | всего 0.1 |  |  | до 0.01 |  |  |  |  | 0.03 - 0.08 | [8 empty] | до 0.002 |  | до 0.01
2599 | 1911 | БрХНТ | БрХНТ | Проволока для ручной аргонодуговой сварки бронз |  | 98.31 - 98.6 |  |  | 0.5 - 0.8 | до 0.03 | 0.15 - 0.35 |  | до 0.025 | 0.05 - 0.15 | до 0.06 |  |  | до 0.002 |  | Бронза безоловянная, обрабатываемая давлением | Бронза безоловянная, обрабатываемая давлением | до 0.005 | всего 0.2 | [6 empty] | до 0.005
2600 | 1554 | БрХЦр0.3-0.09 | БрХЦр0.3-0.09 | для изготовления электродов контактных сварочных машин |  | 99.35 - 99.78 |  |  |  | до 0.05 | 0.15 - 0.35 |  | до 0.015 |  | до 0.05 |  |  |  |  | Бронза безоловянная, обрабатываемая давлением | Бронза безоловянная, обрабатываемая давлением | до 0.005 | всего 0.15 | [6 empty] | до 0.01 | 0.07 - 0.15
2601 | 1555 | БрХЦр0.6-0.05 | БрХЦр0.6-0.05 | для изготовления электродов контактных сварочных машин |  | 98.82 - 99.57 |  |  | до 0.03 |  | 0.4 - 1 |  | до 0.01 | [6 empty] | Бронза безоловянная, обрабатываемая давлением | Бронза безоловянная, обрабатываемая давлением | до 0.003 | всего 0.1 |  |  | до 0.01 |  |  |  |  | 0.03 - 0.08 | [8 empty] | до 0.002 |  | до 0.01
2602 | 2567 | Зл99.9 | Зл99.9 ( другое обозначение Зл999 ) | Для производства электротехнических проводников; сеток проволочных тканых, применяемых в химической промышленности; ювелирных изделий; медалей | Сплав имеет высокую химическую стойкость, но низкие механические свойства. Цвет ярко-желтый | до 0.012 | [8 empty] | до 0.035 |  |  |  |  | Золото | Золото | до 0.003 | всего 0.1 |  |  |  |  | до 0.02 |  |  |  | до 0.002 | [5 empty] | min 99.9 |  | до 0.002
2603 | 2566 | Зл99.99 | Зл99.99 | Для производства электротехнических проводников; сеток проволочных тканых, применяемых в химической промышленности; слитков золота; золотых анодов; в ювелирной промышленности |  | до 0.007 | [8 empty] | до 0.004 |  |  |  |  | Золото | Золото | до 0.003 | всего 0.01 |  |  |  |  | до 0.008 |  |  |  | до 0.001 | [5 empty] | min 99.99 |  | до 0.002
2604 | 2603 | Зл99.99Ан | Зл99.99Ан | Для производства анодов, изготовленных в виде полос обработкой слитков давлением и предназначенных для гальванического покрытия изделий золотом |  | до 0.007 | [8 empty] | до 0.002 |  |  |  |  | Золото | Золото | до 0.002 | всего 0.01 |  |  |  |  | до 0.008 |  |  |  | до 0.001 | [5 empty] | min 99.99 |  | до 0.001
2605 | 2604 | Зл999.9м | Зл999.9м | Для изготовления мерных слитков массой от 1 до 1000 г., предназначенных для коммерческих и других целей | [15 empty] | Золото | Золото |  | всего 0.01 | [14 empty] | min 99.99
2606 | 2643 | ЗлА-1 | ЗлА-1 | Для изготовления золотых слитков массой от 11000 до 13300 г., поставляемых для нужд народного хозяйства и экспорта. По согласованию с потребителем допускается изготовление слитков другой массы. |  | до 0.001 |  |  | до 0.0005 | до 0.003 | до 0.0005 | до 0.0005 | до 0.001 |  | до 0.001 |  |  | до 0.003 |  | Золото | Золото | до 0.001 | всего 0.01 |  |  | до 0.001 |  | до 0.005 |  |  |  | до 0.001 |  |  |  | до 0.001 |  | min 99.99 | до 0.003 | до 0.001 | [5 empty] | до 0.001
2607 | 2642 | ЗлА-1П | ЗлА-1П | Для изготовления золотых слитков массой от 11000 до 13300 г., поставляемых для нужд народного хозяйства и экспорта. По согласованию с потребителем допускается изготовление слитков другой массы |  | до 0.0005 |  |  | до 0.0005 | до 0.001 | до 0.0005 | до 0.0005 | до 0.0005 |  | до 0.0005 |  |  | до 0.001 |  | Золото | Золото | до 0.0005 | всего 0.01 |  |  | до 0.0005 |  | до 0.005 |  |  |  | до 0.0005 |  |  |  | до 0.0005 |  | min 99.99 | до 0.0005 | до 0.0005 | [5 empty] | до 0.0005
2608 | 2644 | ЗлА-2 | ЗлА-2 | Для изготовления золотых слитков массой от 11000 до 13300 г., поставляемых для нужд народного хозяйства и экспорта. По согласованию с потребителем допускается изготовление слитков другой массы. |  | до 0.005 |  |  | до 0.0005 |  | до 0.0005 | до 0.0005 | до 0.001 |  | до 0.001 |  |  |  |  | Золото | Золото | до 0.005 | всего 0.02 |  |  | до 0.001 |  | до 0.015 |  |  |  | до 0.001 |  |  |  | до 0.005 |  | min 99.98 | до 0.005 | до 0.001 | [5 empty] | до 0.001
2609 | 2645 | ЗлА-3 | ЗлА-3 | Для изготовления золотых слитков массой от 11000 до 13300 г., поставляемых для нужд народного хозяйства и экспорта. По согласованию с потребителем допускается изготовление слитков другой массы. | [15 empty] | Золото | Золото |  | всего 0.05 |  |  |  |  | до 0.035 | [7 empty] | до 0.005 |  | min 99.95 | до 0.01 | [6 empty] | до 0.002
2610 | 2593 | ЗлМ58.3 | ЗлМ58.3 ( другое обозначение ЗлМ583 ) | Для производства скользящих контактов | Золото-медный сплав | 41.07 - 41.84 | [8 empty] | до 0.15 |  |  |  |  | Сплав золота | Сплав золота | до 0.005 | всего 0.16 | [8 empty] | до 0.005 | [5 empty] | 58 - 58.6 |  | до 0.005
2611 | 2591 | ЗлМ91.6 | ЗлМ91.6 ( другое обозначение ЗлМ916 ) | Для производства скользящих контактов | Золото-медный сплав | 7.77 - 8.54 | [8 empty] | до 0.15 |  |  |  |  | Сплав золота | Сплав золота | до 0.005 | всего 0.16 | [8 empty] | до 0.005 | [5 empty] | 91.3 - 91.9 |  | до 0.005
2612 | 2592 | ЗлМ90 | ЗлМ90 ( другое обозначение ЗлМ900 ) | Для производства скользящих контактов | Золото-медный сплав | 9.37 - 10.14 | [8 empty] | до 0.15 |  |  |  |  | Сплав золота | Сплав золота | до 0.005 | всего 0.16 | [8 empty] | до 0.005 | [5 empty] | 89.7 - 90.3 |  | до 0.005
2613 | 2590 | ЗлМ98 | ЗлМ98 ( другое обозначение ЗлМ980 ) | Для производства электротехнических проводников, скользящих контактов | Золото-медный сплав | 1.47 - 2.19 | [8 empty] | до 0.1 |  |  |  |  | Сплав золота | Сплав золота | до 0.005 | всего 0.11 | [8 empty] | до 0.005 | [5 empty] | 97.7 - 98.3 |  | до 0.005
2614 | 2594 | ЗлН95 | ЗлН95 ( другое обозначение ЗлН-5 ) | Для производства скользящих, разрывных контактов | Золото-никелевый сплав |  |  |  | 4.27 - 5.39 | [5 empty] | до 0.1 |  |  |  |  | Сплав золота | Сплав золота | до 0.005 | всего 0.11 | [8 empty] | до 0.005 | [5 empty] | 94.5 - 95.5 |  | до 0.005
2615 | 2601 | ЗлПд60-40 | ЗлПд60-40 ( другое обозначение ЗлПд-40 ) | Для производства скользящих контактов | Золото-палладиевый сплав | [9 empty] | до 0.03 |  |  |  |  | Сплав золота | Сплав золота | до 0.003 | всего 0.13 | Pt+Ir+Rh | [13 empty] | 59.5 - 60.5 | 39.5 - 40.5
2616 | 2600 | ЗлПд80-20 | ЗлПд80-20 ( другое обозначение ЗлПд-20 ) | Для производства скользящих контактов | Золото-палладиевый сплав | [9 empty] | до 0.03 |  |  |  |  | Сплав золота | Сплав золота | до 0.003 | всего 0.13 | Pt+Ir+Rh | [13 empty] | 79.5 - 80.5 | 19.5 - 20.5
2617 | 2598 | ЗлПл90-10 | ЗлПл90-10 ( другое обозначение ЗлПл-10 ) | Для производства скользящих контактов, припоев, потенциометров | Золото-платиновый сплав | [9 empty] | до 0.03 |  |  |  |  | Сплав золота | Сплав золота | до 0.003 | всего 0.11 | Pd + Ir + Rh | [11 empty] | 9.6 - 10.4 |  | 89.6 - 90.4
2618 | 2599 | ЗлПд84-16 | ЗлПд84-16 ( другое обозначение ЗлПд-16 ) | Для производства скользящих контактов | Золото-палладиевый сплав | [9 empty] | до 0.03 |  |  |  |  | Сплав золота | Сплав золота | до 0.003 | всего 0.13 | Pt+Ir+Rh | [13 empty] | 83.5 - 84.5 | 15.5 - 16.5
2619 | 2602 | ЗлПдПл60-30-10 | ЗлПдПл60-30-10 ( другое обозначение ЗлПдПл-30-10 ЗлПдПл30-10 ) | Для производства термоэлектрических термометров, припоев | Золото-палладиево-платиновый сплав | [9 empty] | до 0.03 |  |  |  |  | Сплав золота | Сплав золота | до 0.003 | всего 0.18 | Ir + Rh | [11 empty] | 9.5 - 10.5 |  | 59.4 - 60.6 | 29.5 - 30.5
2620 | 2597 | ЗлПл93-7 | ЗлПл93-7 ( другое обозначение ЗлПл-7 ) | Для производства скользящих контактов, припоев, потенциометров | Золото-платиновый сплав | [9 empty] | до 0.03 |  |  |  |  | Сплав золота | Сплав золота | до 0.003 | всего 0.11 | Pd + Ir + Rh | [11 empty] | 6.6 - 7.4 |  | 92.6 - 93.4
2621 | 2596 | ЗлПл95-5 | ЗлПл95-5 ( другое обозначение ЗлПл-5 ) | Для производства скользящих контактов, припоев, потенциометров | Золото-платиновый сплав | [9 empty] | до 0.03 |  |  |  |  | Сплав золота | Сплав золота | до 0.003 | всего 0.11 | Pd + Ir + Rh | [11 empty] | 4.7 - 5.3 |  | 94.7 - 95.3
2622 | 2595 | ЗлПл98-2 | ЗлПл98-2 ( другое обозначение ЗлПл-2 ) | Для производства скользящих контактов, припоев, потенциометров | Золото-платиновый сплав | [9 empty] | до 0.03 |  |  |  |  | Сплав золота | Сплав золота | до 0.003 | всего 0.11 | Pd + Ir + Rh | [11 empty] | 1.7 - 2.3 |  | 97.7 - 98.3
2623 | 2571 | ЗлСр58.3-41.7 | ЗлСр58.3-41.7 ( другое обозначение ЗлСр583-417 ) | Для производства скользящих контактов | Золото-серебряный сплав | [9 empty] | до 0.15 |  |  |  |  | Сплав золота | Сплав золота | до 0.005 | всего 0.16 |  |  |  |  | 41.4 - 42 |  |  |  | до 0.005 | [5 empty] | 58 - 58.6 |  | до 0.005
2624 | 2570 | ЗлСр60-40 | ЗлСр60-40 ( другое обозначение ЗлСр600-400 ) | Для производства электротехнических проводников, скользящих контактов | Золото-серебряный сплав | [9 empty] | до 0.15 |  |  |  |  | Сплав золота | Сплав золота | до 0.005 | всего 0.16 |  |  |  |  | 39.7 - 40.3 |  |  |  | до 0.005 | [5 empty] | 59.7 - 60.3 |  | до 0.005
2625 | 2569 | ЗлСр75-25 | ЗлСр75-25 | Для производства электротехнических проводников, скользящих контактов | Золото-серебряный сплав | [9 empty] | до 0.15 |  |  |  |  | Сплав золота | Сплав золота | до 0.005 | всего 0.16 |  |  |  |  | 24.7 - 25.3 |  |  |  | до 0.005 | [5 empty] | 74.7 - 75.3 |  | до 0.005
2626 | 2568 | ЗлСр99-1 | ЗлСр99-1 ( другое обозначение ЗлСр990-10 ) | Для производства электротехнических проводников, скользящих контактов | Золото-серебряный сплав | [9 empty] | до 0.05 |  |  |  |  | Сплав золота | Сплав золота | до 0.003 | всего 0.1 |  |  |  |  | 0.7 - 1.3 |  |  |  | до 0.005 | [5 empty] | 98.7 - 99.3 |  | до 0.005
2627 | 2589 | ЗлСрМ33.3-33.3 | ЗлСрМ33.3-33.3 ( другое обозначение ЗлСрМ333-333 ) | Для производства скользящих контактов, пружин | Золото-серебряно-медный сплав | 32.27 - 34.04 | [8 empty] | до 0.15 |  |  |  |  | Сплав золота | Сплав золота | до 0.005 | всего 0.16 |  |  |  |  | 32.8 - 33.8 |  |  |  | до 0.005 | [5 empty] | 33 - 33.6 |  | до 0.005
2628 | 2587 | ЗлСрМ37.5-10 | ЗлСрМ37.5-10 | Для производства скользящих контактов | Золото-серебряно-медный сплав | 51.37 - 53.14 | [8 empty] | до 0.15 |  |  |  |  | Сплав золота | Сплав золота | до 0.005 | всего 0.16 |  |  |  |  | 9.5 - 10.5 |  |  |  | до 0.005 | [5 empty] | 37.2 - 37.8 |  | до 0.005
2629 | 2588 | ЗлСрМ37.5-16 | ЗлСрМ37.5-16 | Для производства скользящих контактов | Золото-серебряно-медный сплав | 45.37 - 47.14 | [8 empty] | до 0.15 |  |  |  |  | Сплав золота | Сплав золота | до 0.005 | всего 0.16 |  |  |  |  | 15.5 - 16.5 |  |  |  | до 0.005 | [5 empty] | 37.2 - 37.8 |  | до 0.005
2630 | 2586 | ЗлСрМ37.5-2 | ЗлСрМ37.5-2 | Для производства скользящих контактов | Золото-серебряно-медный сплав | 59.37 - 61.14 | [8 empty] | до 0.15 |  |  |  |  | Сплав золота | Сплав золота | до 0.005 | всего 0.16 |  |  |  |  | 1.5 - 2.5 |  |  |  | до 0.005 | [5 empty] | 37.2 - 37.8 |  | до 0.005
2631 | 2584 | ЗлСрМ50-10 | ЗлСрМ50-10 | Для производства скользящих контактов | Золото-серебряно-медный сплав | 38.87 - 40.64 | [8 empty] | до 0.15 |  |  |  |  | Сплав золота | Сплав золота | до 0.005 | всего 0.16 |  |  |  |  | 9.5 - 10.5 |  |  |  | до 0.005 | [5 empty] | 49.7 - 50.3 |  | до 0.005
2632 | 2585 | ЗлСрМ50-20 | ЗлСрМ50-20 ( другое обозначение ЗлСрМ500-200 ) | Для производства скользящих контактов | Золото-серебряно-медный сплав | 28.87 - 30.64 | [8 empty] | до 0.15 |  |  |  |  | Сплав золота | Сплав золота | до 0.005 | всего 0.16 |  |  |  |  | 19.5 - 20.5 |  |  |  | до 0.005 | [5 empty] | 49.7 - 50.3 |  | до 0.005
2633 | 2582 | ЗлСрМ58.5-20 | ЗлСрМ58.5-20 | Для производства скользящих контактов | Золото-серебряно-медный сплав | 20.37 - 22.14 | [8 empty] | до 0.15 |  |  |  |  | Сплав золота | Сплав золота | до 0.005 | всего 0.16 |  |  |  |  | 19.5 - 20.5 |  |  |  | до 0.005 | [5 empty] | 58.2 - 58.8 |  | до 0.005
2634 | 2583 | ЗлСрМ58.5-30 | ЗлСрМ58.5-30 | Для производства скользящих контактов | Золото-серебряно-медный сплав | 10.37 - 12.14 | [8 empty] | до 0.15 |  |  |  |  | Сплав золота | Сплав золота | до 0.005 | всего 0.16 |  |  |  |  | 29.5 - 30.5 |  |  |  | до 0.005 | [5 empty] | 58.2 - 58.8 |  | до 0.005
2635 | 2581 | ЗлСрМ58.5-8 | ЗлСрМ58.5-8 | Для производства скользящих контактов | Золото-серебряно-медный сплав | 32.37 - 34.14 | [8 empty] | до 0.15 |  |  |  |  | Сплав золота | Сплав золота | до 0.005 | всего 0.16 |  |  |  |  | 7.5 - 8.5 |  |  |  | до 0.005 | [5 empty] | 58.2 - 58.8 |  | до 0.005
2636 | 2646 | ЗлСрМ583-300 | ЗлСрМ583-300 | Для производства скользящих контактов, ювелирных изделий |  | 11.2 - 12.2 | [8 empty] | до 0.15 |  |  |  |  | Сплав золота | Сплав золота | до 0.005 | всего 0.16 |  |  |  |  | 29.5 - 30.5 |  |  |  | до 0.005 | [5 empty] | 58 - 58.6 |  | до 0.005
2637 | 2647 | ЗлСрМ583-200 | ЗлСрМ583-200 | Для производства скользящих контактов, ювелирных изделий |  | 21.1 - 22.3 | [8 empty] | до 0.15 |  |  |  |  | Сплав золота | Сплав золота | до 0.005 | всего 0.16 |  |  |  |  | 19.5 - 20.5 |  |  |  | до 0.005 | [5 empty] | 58 - 58.6 |  | до 0.005
2638 | 2648 | ЗлСрМ583-80 | ЗлСрМ583-80 | Для производства скользящих контактов, ювелирных изделий |  | 32.9 - 34.5 | [8 empty] | до 0.15 |  |  |  |  | Сплав золота | Сплав золота | до 0.005 | всего 0.16 |  |  |  |  | 7.5 - 8.5 |  |  |  | до 0.005 | [5 empty] | 58 - 58.6 |  | до 0.005
2639 | 2580 | ЗлСрМ75-12.5 | ЗлСрМ75-12.5 | Для производства электротехнических проводников, скользящих контактов | Золото-серебряно-медный сплав | 11.37 - 13.14 | [8 empty] | до 0.15 |  |  |  |  | Сплав золота | Сплав золота | до 0.005 | всего 0.16 |  |  |  |  | 12 - 13 |  |  |  | до 0.005 | [5 empty] | 74.7 - 75.3 |  | до 0.005
2640 | 2579 | ЗлСрМ90-4 | ЗлСрМ90-4 ( другое обозначение ЗлСрМ900-40 ) | Для производства скользящих контактов; зубных протезов | Золото-серебряно-медный сплав | 5.02 - 6.71 | [8 empty] | до 0.08 |  |  |  |  | Сплав золота | Сплав золота | до 0.003 | всего 0.09 |  |  |  |  | 3.5 - 4.5 |  |  |  | до 0.003 | [5 empty] | 89.7 - 90.3 |  | до 0.003
2641 | 2578 | ЗлСрМ93-4.5 | ЗлСрМ93-4.5 ( другое обозначение ЗлСрМ930-45 ) | Для производства электротехнических проводников, скользящих контактов | Золото-серебряно-медный сплав | 1.51 - 3.21 | [8 empty] | до 0.08 |  |  |  |  | Сплав золота | Сплав золота | до 0.003 | всего 0.09 |  |  |  |  | 4 - 5 |  |  |  | до 0.003 | [5 empty] | 92.7 - 93.3 |  | до 0.003
2642 | 2577 | ЗлСрМ95-2.5 | ЗлСрМ95-2.5 ( другое обозначение ЗлСрМ950-25 ) | Для производства электротехнических проводников, скользящих контактов | Золото-серебряно-медный сплав | 1.51 - 3.21 | [8 empty] | до 0.08 |  |  |  |  | Сплав золота | Сплав золота | до 0.003 | всего 0.09 |  |  |  |  | 2 - 3 |  |  |  | до 0.003 | [5 empty] | 94.7 - 95.3 |  | до 0.003
2643 | 2576 | ЗлСрМ95.8-2 | ЗлСрМ95.8-2 ( другое обозначение ЗлСрМ958-2 ) | Для производства электротехнических проводников, скользящих контактов | Золото-серебряно-медный сплав | 1.21 - 2.91 | [8 empty] | до 0.08 |  |  |  |  | Сплав золота | Сплав золота | до 0.003 | всего 0.09 |  |  |  |  | 1.5 - 2.5 |  |  |  | до 0.003 | [5 empty] | 95.5 - 96.1 |  | до 0.003
2644 | 2574 | ЗлСрМ97-2 | ЗлСрМ97-2 ( другое обозначение ЗлСрМ970-20 ) | Для производства электротехнических проводников, скользящих контактов | Золото-серебряно-медный сплав | 0.22 - 1.51 | [8 empty] | до 0.08 |  |  |  |  | Сплав золота | Сплав золота | до 0.003 | всего 0.09 |  |  |  |  | 1.7 - 2.3 |  |  |  | до 0.003 | [5 empty] | 96.7 - 97.3 |  | до 0.003
2645 | 2573 | ЗлСрМ98-1.5 | ЗлСрМ98-1.5 ( другое обозначение ЗлСрМ980-15 ) | Для производства электротехнических проводников, скользящих контактов | Золото-серебряно-медный сплав | до 1 | [8 empty] | до 0.08 |  |  |  |  | Сплав золота | Сплав золота | до 0.003 | всего 0.09 |  |  |  |  | 1.2 - 1.8 |  |  |  | до 0.003 | [5 empty] | 97.7 - 98.3 |  | до 0.003
2646 | 2572 | ЗлСрМ99-0.5 | ЗлСрМ99-0.5 ( другое обозначение ЗлСрМ990-5 ) | Для производства электротехнических проводников, скользящих контактов | Золото-серебряно-медный сплав | до 0.94 | [8 empty] | до 0.05 |  |  |  |  | Сплав золота | Сплав золота | до 0.003 | всего 0.06 |  |  |  |  | 0.3 - 0.7 |  |  |  | до 0.003 | [5 empty] | 98.7 - 99.3 |  | до 0.003
2647 | 2641 | Зл999.9 | Зл999.9 | Для изготовления ювелирных изделий, медалей | Сплав имеет высокую химическую стойкость, но низкие механические свойства. Цвет ярко-желтый | до 0.007 | [8 empty] | до 0.004 |  |  |  |  | Золото ювелирное | Золото ювелирное | до 0.003 | всего 0.01 |  |  |  |  | до 0.008 |  |  |  | до 0.001 | [5 empty] | min 99.99 |  | до 0.002
2648 | 2629 | ЗлНЦМ585-12.5-4 | ЗлНЦМ585-12.5-4 | Для для изготовления ювелирных изделий, сувениров, принадлежностей для курения | Сплав пригоден для литья и холодной обработки; пластичен в отожженном состоянии; не подвержен горячему растрескиванию в процессе отжига или пайки. Проба 585, цвет белый | 23.25 - 25.73 |  |  | 12 - 13 |  |  |  | 3.6 - 4.4 |  | до 0.15 |  |  |  |  | Золото ювелирное | Золото ювелирное | до 0.005 | всего 0.17 | [8 empty] | до 0.005 | [5 empty] | 58.5 - 59 |  | до 0.005 |  |  | до 0.007
2649 | 2639 | ЗлНЦМ750-7.5-2.5 | ЗлНЦМ750-7.5-2.5 | Для изготовления ювелирных изделий с драгоценными камнями | Сплав пригоден для прокатки, волочения, листовой штамповки по выплавляемым моделям. Проба 750, цвет белый | 13.25 - 15.73 |  |  | 7 - 8 |  |  |  | 2.1 - 2.9 |  | до 0.15 |  |  |  |  | Золото ювелирное | Золото ювелирное | до 0.005 | всего 0.17 | [8 empty] | до 0.005 | [5 empty] | 75 - 75.5 |  | до 0.005 |  |  | до 0.007
2650 | 2575 | ЗлСрМ96-3 | ЗлСрМ96-3 ( другое обозначение ЗлСрМ960-30 ) | Для производства электротехнических проводников, скользящих контактов | Золото-серебряно-медный сплав | 0.02 - 1.71 | [8 empty] | до 0.08 |  |  |  |  | Сплав золота | Сплав золота | до 0.003 | всего 0.09 |  |  |  |  | 2.5 - 3.5 |  |  |  | до 0.003 | [5 empty] | 95.7 - 96.3 |  | до 0.003
2651 | 2621 | ЗлСр585-415 | ЗлСр585-415 | Для изготовления ювелирных и ритуально-обрядовых изделий | Сплав пригоден для всех видов холодной обработки и литья. Проба 585, цвет зеленый | [9 empty] | до 0.15 |  |  |  |  | Золото ювелирное | Золото ювелирное | до 0.005 | всего 0.17 |  |  |  |  | 40.65 - 41.33 |  |  |  | до 0.005 | [5 empty] | 58.5 - 59 |  | до 0.005 |  |  | до 0.007
2652 | 2630 | ЗлСр750-250 | ЗлСр750-250 | Для изготовления ювелирных изделий, сувениров; сплав хорошо паяется и используется для изготовления изделий с покрытием эмалью | Сплав пригоден для всех видов холодной обработки; для обработки резанием предпочтительно использовать нагартованное или упрочненное состояние; при литье по выплавляемым моделям сплав должен расплавляться в вакууме и разливаться под защитной атмосферой. Проба 750, цвет зеленый | [9 empty] | до 0.15 |  |  |  |  | Золото ювелирное | Золото ювелирное | до 0.005 | всего 0.17 |  |  |  |  | 24.5 - 25.5 |  |  |  | до 0.005 | [5 empty] | 75 - 75.5 |  | до 0.005 |  |  | до 0.007
2653 | 2617 | ЗлСрМ375-160 | ЗлСрМ375-160 | Для изготовления ювелирных изделий | Сплав пригоден для всех видов холодной обработки и литья. Проба 375, цвет красный, тускнеет на воздухе | 45.15 - 46.83 | [8 empty] | до 0.15 |  |  |  |  | Золото ювелирное | Золото ювелирное | до 0.005 | всего 0.17 |  |  |  |  | 15.5 - 16.5 |  |  |  | до 0.005 | [5 empty] | 37.5 - 38 |  | до 0.005 |  |  | до 0.007
2654 | 2615 | ЗлСрМ375-20 | ЗлСрМ375-20 | Для изготовления ювелирных изделий | Сплав пригоден для всех видов холодной обработки и литья. Проба 375, цвет ярко-желтый, тускнеет на воздухе | 59.35 - 60.63 | [8 empty] | до 0.15 |  |  |  |  | Золото ювелирное | Золото ювелирное | до 0.005 | всего 0.17 |  |  |  |  | 1.7 - 2.3 |  |  |  | до 0.005 | [5 empty] | 37.5 - 38 |  | до 0.005 |  |  | до 0.007
2655 | 2618 | ЗлСрМ375-250 | ЗлСрМ375-250 | Для изготовления ювелирных изделий | Сплав пригоден для всех видов холодной обработки и литья. Проба 375, цвет розово-желтый, тускнеет на воздухе | 36.15 - 37.83 | [8 empty] | до 0.15 |  |  |  |  | Золото ювелирное | Золото ювелирное | до 0.005 | всего 0.17 |  |  |  |  | 24.5 - 25.5 |  |  |  | до 0.005 | [5 empty] | 37.5 - 38 |  | до 0.005 |  |  | до 0.007
2656 | 2620 | ЗлСрМ500-100 | ЗлСрМ500-100 | Для изготовления ювелирных и ритуально-обрядовых изделий | Проба 500, цвет красный | 38.65 - 40.33 | [8 empty] | до 0.15 |  |  |  |  | Золото ювелирное | Золото ювелирное | до 0.005 | всего 0.17 |  |  |  |  | 9.5 - 10.5 |  |  |  | до 0.005 | [5 empty] | 50 - 50.5 |  | до 0.005 |  |  | до 0.007
2657 | 2623 | ЗлСрМ585-200 | ЗлСрМ585-200 | Для изготовления ювелирных и ритуально-обрядовых изделий | Сплав пригоден для всех видов холодной обработки и литья. Проба 585, цвет красновато-желтый | 20.15 - 21.83 | [8 empty] | до 0.15 |  |  |  |  | Золото ювелирное | Золото ювелирное | до 0.005 | всего 0.17 |  |  |  |  | 19.5 - 20.5 |  |  |  | до 0.005 | [5 empty] | 58.5 - 59 |  | до 0.005 |  |  | до 0.007
2658 | 2624 | ЗлСрМ585-300 | ЗлСрМ585-300 | Для изготовления ювелирных и ритуально-обрядовых изделий | Сплав пригоден для всех видов холодной обработки и литья. Проба 585, цвет желто-зеленый | 10.15 - 11.83 | [8 empty] | до 0.15 |  |  |  |  | Золото ювелирное | Золото ювелирное | до 0.005 | всего 0.17 |  |  |  |  | 29.5 - 30.5 |  |  |  | до 0.005 | [5 empty] | 58.5 - 59 |  | до 0.005 |  |  | до 0.007
2659 | 2622 | ЗлСрМ585-80 | ЗлСрМ585-80 | Для изготовления ювелирных и ритуально-обрядовых изделий | Сплав пригоден для всех видов холодной обработки и литья. Проба 585, цвет красный | 32.15 - 33.83 | [8 empty] | до 0.15 |  |  |  |  | Золото ювелирное | Золото ювелирное | до 0.005 | всего 0.17 |  |  |  |  | 7.5 - 8.5 |  |  |  | до 0.005 | [5 empty] | 58.5 - 59 |  | до 0.005 |  |  | до 0.007
2660 | 2631 | ЗлСрМ750-125 | ЗлСрМ750-125 | Для изготовления ювелирных изделий, сувениров; сплав хорошо паяется и используется для изготовления изделий с покрытием эмалью | Сплав пригоден для всех видов холодной обработки; для обработки резанием предпочтительно использовать нагартованное или упрочненное состояние; при литье по выплавляемым моделям сплав должен расплавляться в вакууме и разливаться под защитной атмосферой. Проба 750, цвет ярко-желтый | 11.15 - 12.83 | [8 empty] | до 0.15 |  |  |  |  | Золото ювелирное | Золото ювелирное | до 0.005 | всего 0.17 |  |  |  |  | 12 - 13 |  |  |  | до 0.005 | [5 empty] | 75 - 75.5 |  | до 0.005 |  |  | до 0.007
2661 | 2632 | ЗлСрМ750-150 | ЗлСрМ750-150 | Для изготовления ювелирных изделий, сувениров; сплав хорошо паяется и используется для изготовления изделий с покрытием эмалью | Сплав пригоден для всех видов холодной обработки; для обработки резанием предпочтительно использовать нагартованное или упрочненное состояние; при литье по выплавляемым моделям сплав должен расплавляться в вакууме и разливаться под защитной атмосферой. Проба 750, цвет желтый | 8.65 - 10.33 | [8 empty] | до 0.15 |  |  |  |  | Золото ювелирное | Золото ювелирное | до 0.005 | всего 0.17 |  |  |  |  | 14.5 - 15.5 |  |  |  | до 0.005 | [5 empty] | 75 - 75.5 |  | до 0.005 |  |  | до 0.007
2662 | 2640 | ЗлСрМ958-20 | ЗлСрМ958-20 | Для изготовления ювелирных изделий, как правило, обручальных колец | Сплав имеет высокую химическую стойкость, но низкие механические свойства. Проба 958, цвет ярко-желтый | 1.2 - 2.4 | [8 empty] | до 0.08 |  |  |  |  | Золото ювелирное | Золото ювелирное | до 0.003 | всего 0.1 |  |  |  |  | 1.7 - 2.3 |  |  |  | до 0.003 | [5 empty] | 95.8 - 96.3 |  | до 0.003 |  |  | до 0.007
2663 | 2616 | ЗлСрМ375-100 | ЗлСрМ375-100 | Для изготовления ювелирных изделий | Сплав пригоден для всех видов холодной обработки и литья. Проба 375, цвет красный, тускнеет на воздухе | 51.15 - 52.83 | [8 empty] | до 0.15 |  |  |  |  | Золото ювелирное | Золото ювелирное | до 0.005 | всего 0.17 |  |  |  |  | 9.5 - 10.5 |  |  |  | до 0.005 | [5 empty] | 37.5 - 38 |  | до 0.005 |  |  | до 0.007
2664 | 2633 | ЗлСрНЦ750-150-7.5 | ЗлСрНЦ750-150-7.5 | Для изготовления ювелирных изделий с драгоценными камнями | Сплав пригоден для прокатки, волочения, листовой штамповки. Проба 750, цвет белый |  |  |  | 7 - 8 |  |  |  | 0.65 - 3.33 |  | до 0.15 |  |  |  |  | Золото ювелирное | Золото ювелирное | до 0.005 | всего 0.17 |  |  |  |  | 14.5 - 15.5 |  |  |  | до 0.005 | [5 empty] | 75 - 75.5 |  | до 0.005 |  |  | до 0.007
2665 | 2628 | ЗлСрНЦМ585-80-8.2-2.5 | ЗлСрНЦМ585-80-8.2-2.5 | Для изготовления ювелирных изделий, сувениров, принадлежностей для курения | Сплав пригоден для литья и холодной обработки; пластичен в отожженном состоянии; не подвержен горячему растрескиванию в процессе отжига или пайки. Проба 585, цвет светло-желтый | 20.65 - 23.93 |  |  | 7.7 - 8.7 |  |  |  | 2.2 - 2.8 |  | до 0.15 |  |  |  |  | Золото ювелирное | Золото ювелирное | до 0.005 | всего 0.17 |  |  |  |  | 7.5 - 8.5 |  |  |  | до 0.005 | [5 empty] | 58.5 - 59 |  | до 0.005 |  |  | до 0.007
2666 | 2625 | ЗлСрПд585-255-160 | ЗлСрПд585-255-160 | Для изготовления ювелирных изделий, сувениров, принадлежностей для курения | Сплав пригоден для литья и холодной обработки; пластичен в отожженном состоянии; не подвержен горячему растрескиванию в процессе отжига или пайки. Проба 585, цвет белый | [9 empty] | до 0.15 |  |  |  |  | Золото ювелирное | Золото ювелирное | до 0.005 | всего 0.17 |  |  |  |  | 25 - 26 |  |  |  | до 0.005 | [5 empty] | 58.5 - 59 | 14.65 - 16.33 | до 0.005 |  |  | до 0.007
2667 | 2634 | ЗлСрПд750-100-150 | ЗлСрПд750-100-150 | Для изготовления ювелирных изделий с драгоценными камнями | Сплав пригоден для прокатки, волочения, листовой штамповки. Проба 750, цвет белый | [9 empty] | до 0.15 |  |  |  |  | Золото ювелирное | Золото ювелирное | до 0.005 | всего 0.17 |  |  |  |  | 9.5 - 10.5 |  |  |  | до 0.005 | [5 empty] | 75 - 75.5 | 13.65 - 15.33 | до 0.005 |  |  | до 0.007
2668 | 2627 | ЗлСрПдКд585-280-100 | ЗлСрПдКд585-280-100 | Для изготовления ювелирных изделий, сувениров, принадлежностей для курения | Сплав пригоден для литья и холодной обработки; пластичен в отожженном состоянии; не подвержен горячему растрескиванию в процессе отжига или пайки. Проба 585, цвет белый | [9 empty] | до 0.15 |  |  |  |  | Золото ювелирное | Золото ювелирное | до 0.005 | всего 0.17 |  |  |  |  | 27.5 - 28.5 |  |  |  | до 0.005 |  | 1.65 - 4.33 |  |  |  | 58.5 - 59 | 9.5 - 10.5 | до 0.005 |  |  | до 0.007
2669 | 2619 | ЗлСрПдМ375-100-38 | ЗлСрПдМ375-100-38 | Для изготовления ювелирных и ритуально-обрядовых изделий | Сплав имеет плохие литейные свойства вследствие большого интервала кристаллизации и склонен к красноломкости при пайке. Проба 375, цвет желтовато-оранжевый, тускнеет на воздухе | 47.05 - 49.33 | [8 empty] | до 0.15 |  |  |  |  | Золото ювелирное | Золото ювелирное | до 0.005 | всего 0.17 |  |  |  |  | 9.5 - 10.5 |  |  |  | до 0.005 | [5 empty] | 37.5 - 38 | 3.5 - 4.1 | до 0.005 |  |  | до 0.007
2670 | 2636 | ЗлСрПдН750-90-140 | ЗлСрПдН750-90-140 | Для изготовления ювелирных изделий с драгоценными камнями | Сплав пригоден для прокатки, волочения, листовой штамповки. Проба 750, цвет белый |  |  |  | 0.15 - 2.83 | [5 empty] | до 0.15 |  |  |  |  | Золото ювелирное | Золото ювелирное | до 0.005 | всего 0.17 |  |  |  |  | 8.5 - 9.5 |  |  |  | до 0.005 | [5 empty] | 75 - 75.5 | 13.5 - 14.5 | до 0.005 |  |  | до 0.007
2671 | 2638 | ЗлСрПдНКд750-90-85-4 | ЗлСрПдНКд750-90-85-4 | Для изготовления ювелирных изделий с драгоценными камнями | Сплав пригоден для прокатки, волочения, листовой штамповки. Проба 750, цвет белый |  |  |  | 3.5 - 4.5 | [5 empty] | до 0.15 |  |  |  |  | Золото ювелирное | Золото ювелирное | до 0.005 | всего 0.17 |  |  |  |  | 8.5 - 9.5 |  |  |  | до 0.005 |  | 1.11 - 4.82 | 0.008 - 0.04 |  |  | 75 - 75.5 | 8 - 9 | до 0.005 |  |  | до 0.007
2672 | 2626 | ЗлСрПдЦ585-287-100 | ЗлСрПдЦ585-287-100 | Для для изготовления ювелирных изделий, сувениров, принадлежностей для курения | Сплав пригоден для литья и холодной обработки; пластичен в отожженном состоянии; не подвержен горячему растрескиванию в процессе отжига или пайки. Проба 585, цвет белый | [7 empty] | 0.95 - 3.63 |  | до 0.15 |  |  |  |  | Золото ювелирное | Золото ювелирное | до 0.005 | всего 0.17 |  |  |  |  | 28.2 - 29.2 |  |  |  | до 0.005 | [5 empty] | 58.5 - 59 | 9.5 - 10.5 | до 0.005 |  |  | до 0.007
2673 | 2635 | ЗлСрПлМ750-80-90 | ЗлСрПлМ750-80-90 | Для изготовления ювелирных изделий с драгоценными камнями | Сплав пригоден для прокатки, волочения, листовой штамповки. Проба 750, цвет желтоватый | 6.15 - 8.83 | [8 empty] | до 0.15 |  |  |  |  | Золото ювелирное | Золото ювелирное | до 0.005 | всего 0.17 |  |  |  |  | 7.5 - 8.5 |  |  |  | до 0.005 |  |  |  | 8.5 - 9.5 |  | 75 - 75.5 |  | до 0.005 |  |  | до 0.007
2674 | 1077 | ЛЦ14К3С3 | ЛЦ14К3С3 | Для изготовления подшипников, втулок | Латунь кремнисто-свинцовая | 77 - 81 | до 0.3 |  | до 0.2 | 2.5 - 4.5 |  | до 1 | 8.2 - 18.5 |  | до 0.6 |  |  |  |  | Латунь литейная | Латунь литейная | 2 - 4 | всего 2.3 |  |  | до 0.3 | [5 empty] | до 0.1
2675 | 1076 | ЛЦ16К4 | ЛЦ16К4 ( другое обозначение ЛК80-Л ) | Для изготовления сложных по конфигурации деталей приборов и арматуры, работающих при температурах до 250°C и подвергающихся гидровоздушным испытаниям; деталей, работающих в морской воде при обеспечении протекторной защиты (шестерни, детали узлов трения и др.) | Латунь кремнистая | 78 - 81 | до 0.04 |  | до 0.2 | 3 - 4.5 |  | до 0.8 | 12 - 19 |  | до 0.6 |  |  |  |  | Латунь литейная | Латунь литейная | до 0.5 | всего 2.5 |  |  | до 0.3 |  |  |  | до 0.1 |  | до 0.1
2676 | 1075 | ЛЦ23А6Ж3Мц2 | ЛЦ23А6Ж3Мц2 ( другое обозначение ЛАЖМц66-6-3-2 ) | Для изготовления ответственных деталей, работающих при высоких удельных и знакопеременных нагрузках, при изгибе, а также антифрикционных деталей (нажимные винты, венцы червячных колес, втулки и др.) | Латунь алюминиево-железо-марганцовая | 64 - 68 | 4 - 7 |  | до 1 | до 0.3 |  | 1.5 - 3 | 16.2 - 28.5 |  | 2 - 4 |  |  |  |  | Латунь литейная | Латунь литейная | до 0.7 | всего 1.8 |  |  | до 0.7 | [5 empty] | до 0.1
2677 | 1074 | ЛЦ25С2 | ЛЦ25С2 | Для изготовления штуцеров гидросистем автомобилей | Латунь оловянно-свинцовая | 70 - 75 | до 0.3 |  | до 1 | до 0.5 |  | до 0.5 | 19 - 28.5 |  | до 0.7 |  |  |  |  | Латунь литейная | Латунь литейная | 1 - 3 | всего 1.5 |  |  | 0.5 - 1.5 | [5 empty] | до 0.2
2678 | 1073 | ЛЦ30А3 | ЛЦ30А3 ( другое обозначение ЛА67-2.5 ) | Для изготовления коррозионно-стойких деталей, применяемых в судостроении и машиностроении | Латунь алюминиевая | 66 - 68 | 2 - 3 |  | до 0.3 | до 0.3 |  | до 0.5 | 26.4 - 32 |  | до 0.8 |  |  |  |  | Латунь литейная | Латунь литейная | до 0.7 | всего 2.6 |  |  | до 0.7 |  |  |  | до 0.05 |  | до 0.1
2679 | 1072 | ЛЦ37Мц2С2К | ЛЦ37Мц2С2К | Для изготовления антифрикционных деталей, арматуры | Латунь марганцово-свинцово-кремнистая | 57 - 60 | до 0.7 |  | до 1 | 0.5 - 1.3 |  | 1.5 - 2.5 | 31.5 - 39.5 |  | до 0.7 |  |  |  |  | Латунь литейная | Латунь литейная | 1.5 - 3 | всего 1.7 |  |  | до 0.6 |  |  |  | до 0.1 |  | до 0.1 | [7 empty] | до 0.01 |  | до 0.05
2680 | 1071 | ЛЦ38Мц2С2 | ЛЦ38Мц2С2 | Для изготовления конструкционных деталей и аппаратуры для судов; антифрикционных деталей несложной конфигурации (втулки, вкладыши, ползуны, арматура вагонных подшипников) | Латунь марганцово-свинцовая | 57 - 60 | до 0.8 |  | до 1 | до 0.4 |  | 1.5 - 2.5 | 32.8 - 40 |  | до 0.8 |  |  |  |  | Латунь литейная | Латунь литейная | 1.5 - 2.5 | всего 2.2 |  |  | до 0.5 |  |  |  | до 0.05 |  | до 0.1
2681 | 1304 | ЛЦ40АЖ | ЛЦ40АЖ | арматура, втулки, подшипники | [15 empty] | Латунь литейная | Латунь литейная | [25 empty] | МПа | % |  |  |  | МПа |  | % | [8 empty] | кДж / м2
2682 | 1304 | ЛЦ40АЖ | ЛЦ40АЖ | арматура, втулки, подшипники | [15 empty] | Латунь литейная | Латунь литейная | [25 empty] | 390-470 | 18
2683 | 1304 | ЛЦ40АЖ | ЛЦ40АЖ | арматура, втулки, подшипники | [15 empty] | Латунь литейная | Латунь литейная | [25 empty] | 335-930 | 20 |  |  |  | 245
2684 | 1068 | ЛЦ40Мц1.5 | ЛЦ40Мц1.5 ( другое обозначение ЛМц58-2Л ) | Для изготовления деталей простой конфигурации, работающих при ударных нагрузках, а также деталей узлов трения, работающих в условиях спокойной нагрузки при температурах не выше 60 град. | Латунь марганцовая | 57 - 60 |  |  | до 1 | до 0.1 |  | 1 - 2 | 36 - 42 |  | до 1.5 |  |  |  |  | Латунь литейная | Латунь литейная | до 0.7 | всего 2 |  |  | до 0.5 |  |  |  | до 0.03 |  | до 0.1
2685 | 2637 | ЗлСрПдН750-70-140 | ЗлСрПдН750-70-140 | Для изготовления ювелирных изделий с драгоценными камнями | Сплав пригоден для прокатки, волочения, листовой штамповки. Проба 750, цвет белый |  |  |  | 2.15 - 4.83 | [5 empty] | до 0.15 |  |  |  |  | Золото ювелирное | Золото ювелирное | до 0.005 | всего 0.17 |  |  |  |  | 6.5 - 7.5 |  |  |  | до 0.005 | [5 empty] | 75 - 75.5 | 13.5 - 14.5 | до 0.005 |  |  | до 0.007
2686 | 1070 | ЛЦ40Мц3А | ЛЦ40Мц3А | для изготовления деталей несложной конфигурации | Латунь марганцово-алюминиевая | 55 - 58.5 | 0.5 - 1.5 |  | до 1 | до 0.2 |  | 2.5 - 3.5 | 35 - 42 |  | до 1 |  |  |  |  | Латунь литейная | Латунь литейная | до 0.2 | всего 1.5 |  |  | до 0.5 |  |  |  | до 0.03 |  | до 0.05
2687 | 1069 | ЛЦ40Мц3Ж | ЛЦ40Мц3Ж ( другое обозначение ЛМцЖ55-3-1 ) | Для изготовления несложных по конфигурации деталей ответственного назначения и арматуры морского судостроения, работающих при температурах до 300°C; массивных деталей, гребных винтов и их лопастей для тропиков | Латунь марганцово-железная | 53 - 58 | до 0.6 |  | до 0.5 | до 0.2 |  | 3 - 4 | 34.8 - 43.5 |  | 0.5 - 1.5 |  |  |  |  | Латунь литейная | Латунь литейная | до 0.5 | всего 1.7 |  |  | до 0.5 |  |  |  | до 0.05 |  | до 0.1
2688 | 1066 | ЛЦ40С | ЛЦ40С | Для литья арматуры, втулок и сепараторов шариковых и роликовых подшипников | Латунь свинцовая | 57 - 61 | до 0.5 |  | до 1 | до 0.3 |  | до 0.5 | 35 - 42.2 |  | до 0.8 |  |  |  |  | Латунь литейная | Латунь литейная | 0.8 - 2 | всего 2 |  |  | до 0.5 | [5 empty] | до 0.05
2689 | 1067 | ЛЦ40СД | ЛЦ40СД ( другое обозначение ЛС59-1ЛД ) | Для литья под давлением арматуры (втулки, тройники, переходники), сепараторов подшипников, работающих в пресной воде или на воздухе | Латунь свинцовая | 58 - 61 | до 0.2 |  | до 1 | до 0.2 |  | до 0.2 | 35.5 - 41.2 |  | до 0.5 |  |  |  |  | Латунь литейная | Латунь литейная | 0.8 - 2 | всего 1.5 |  |  | до 0.3 | [5 empty] | до 0.05
2690 | 1536 | ЛА | ЛА | Шихтовой материал для латуни ЛЦ30А3. Конструкционные детали и арматура, особенно для применения в морской воде |  | 63 - 68 | 2.2 - 3 |  | до 0.3 | до 0.3 |  | до 0.5 | 26.4 - 34.8 |  | до 0.8 |  |  |  |  | Латунь литейная, изготовляемая из лома и отходов | Латунь литейная, изготовляемая из лома и отходов | до 0.7 | всего 2.6 |  |  | до 0.7 |  |  |  | до 0.05 |  | до 0.1 | [7 empty] | до 0.01 |  | до 0.1
2691 | 1537 | ЛАЖМц | ЛАЖМц | Шихтовой материал для латуни ЛЦ23А6Ж3Мц2. Конструкционные детали ответственного назначения, работающие при высоких удельных и знакопеременных нагрузках |  | 63 - 70 | 4 - 7 |  | до 1 | до 0.3 |  | 1.5 - 3 | 14.2 - 29.5 |  | 2 - 4 |  |  |  |  | Латунь литейная, изготовляемая из лома и отходов | Латунь литейная, изготовляемая из лома и отходов | до 0.7 | всего 1.8 |  |  | до 0.7 | [5 empty] | до 0.1
2692 | 1530 | ЛК | ЛК | Шихтовой материал для латуни ЛЦ16К4. Сложные по конфигурации детали приборов и арматуры для применения в морской воде; шестерни; детали узлов трения |  | 76 - 81 | до 0.1 |  | до 0.2 | 2.8 - 4.5 |  | до 0.8 | 12 - 21.2 |  | до 0.6 |  |  |  |  | Латунь литейная, изготовляемая из лома и отходов | Латунь литейная, изготовляемая из лома и отходов | до 0.5 | всего 2.5 |  |  | до 0.3 |  |  |  | до 0.1 |  | до 0.1
2693 | 1531 | ЛК1 | ЛК1 | Шихтовой материал для латуни ЛЦ16К4. Гидравлически плотное литье |  | 78 - 81 | до 0.04 |  | до 0.2 | 3 - 4.5 |  | до 0.8 | 12.1 - 19 |  | до 0.6 |  |  |  |  | Латунь литейная, изготовляемая из лома и отходов | Латунь литейная, изготовляемая из лома и отходов | до 0.5 | всего 2.4 |  |  | до 0.3 |  |  |  | до 0.1 |  | до 0.1
2694 | 1532 | ЛК2 | ЛК2 | детали для электротехнических целей |  | 76 - 81 | до 0.1 |  | до 0.2 | 1.9 - 2.8 |  | до 0.8 | 13.7 - 22.1 |  | до 0.6 |  |  |  |  | Латунь литейная, изготовляемая из лома и отходов | Латунь литейная, изготовляемая из лома и отходов | до 0.5 | всего 2.5 |  |  | до 0.3 |  |  |  | до 0.1 |  | до 0.1
2695 | 1535 | ЛМцЖ | ЛМцЖ | Шихтовой материал для латуни ЛЦ40Мц3Ж. Несложные по конфигурации детали ответственного назначения и арматура для морского судостроения; несложные большие отливки для гребных винтов, двигателей и др. |  | 53 - 58 | до 0.6 |  | до 0.5 | до 0.2 |  | 3 - 4 | 34.8 - 43.5 |  | 0.5 - 1.5 |  |  |  |  | Латунь литейная, изготовляемая из лома и отходов | Латунь литейная, изготовляемая из лома и отходов | до 0.5 | всего 1.7 |  |  | до 0.5 |  |  |  | до 0.05 |  | до 0.1 | [7 empty] | до 0.01 |  | до 0.05
2696 | 1533 | ЛКС | ЛКС | антифрикционные детали |  | 76 - 81 | до 0.1 |  | до 0.2 | 2.5 - 4.5 |  | до 0.8 | 12.5 - 19.5 |  | до 0.6 |  |  |  |  | Латунь литейная, изготовляемая из лома и отходов | Латунь литейная, изготовляемая из лома и отходов | 2 - 4 | всего 2 |  |  | до 0.3 |  |  |  | до 0.1 |  | до 0.1
2697 | 1534 | ЛМцС | ЛМцС | Шихтовой материал для латуни ЛЦ38Мц2С2. Конструкционные детали, оборудование и аппаратура для судов; антифрикционные детали несложной конфигурации; арматура вагонных подшипников; литье под давлением |  | 56 - 60 | до 0.8 |  | до 1 | до 0.4 |  | 1.8 - 2.5 | 32.3 - 40.7 |  | до 0.8 |  |  |  |  | Латунь литейная, изготовляемая из лома и отходов | Латунь литейная, изготовляемая из лома и отходов | 1.5 - 2.5 | всего 2.2 |  |  | до 0.5 |  |  |  | до 0.05 |  | до 0.1 | [7 empty] | до 0.01 |  | до 0.05
2698 | 1885 | ЛМцКА | ЛМцКА | Детали для автомобильной промышленности |  | 58.5 - 61.5 | 0.75 - 1.5 |  | до 1 | 0.5 - 1.3 |  | 2 - 3 | 29 - 36.95 |  | до 0.6 |  |  |  |  | Латунь литейная, изготовляемая из лома и отходов | Латунь литейная, изготовляемая из лома и отходов | до 0.5 | всего 1.3 |  |  | до 0.2 |  |  |  | до 0.03 |  | до 0.03 | [7 empty] | до 0.01 |  | до 0.05
2699 | 1538 | ЛМцСК | ЛМцСК | детали гидронасосов |  | 57 - 60 | до 0.7 |  | до 1 | 0.5 - 1.3 |  | 1.5 - 2.5 | 31.5 - 39.5 |  | до 0.6 |  |  |  |  | Латунь литейная, изготовляемая из лома и отходов | Латунь литейная, изготовляемая из лома и отходов | 1.5 - 3 | всего 1.7 |  |  | до 0.6 |  |  |  | до 0.1 |  | до 0.1 | [7 empty] | до 0.01 |  | до 0.05
2700 | 1886 | ЛМцСКА | ЛМцСКА | Детали для автомобильной промышленности |  | 58 - 61 | 0.7 - 1.5 |  | до 1 | 0.5 - 1.3 |  | 2 - 3 | 27.9 - 36 |  | до 0.6 |  |  |  |  | Латунь литейная, изготовляемая из лома и отходов | Латунь литейная, изготовляемая из лома и отходов | 1.5 - 2.5 | всего 1.3 |  |  | до 0.2 |  |  |  | до 0.03 |  | до 0.03 | [7 empty] | до 0.01 |  | до 0.05
2701 | 1529 | ЛОС | ЛОС | Шихтовой материал для латуни ЛЦ25С2. Штуцеры гидросистем автомобилей |  | 60 - 75 | до 0.3 |  | до 1 | до 0.5 |  | до 0.5 | 19 - 38.5 |  | до 0.7 |  |  |  |  | Латунь литейная, изготовляемая из лома и отходов | Латунь литейная, изготовляемая из лома и отходов | 1 - 3 | всего 1.5 |  |  | 0.5 - 1.5 | [5 empty] | до 0.1
2702 | 1527 | ЛС | ЛС | Шихтовой материал для латуни ЛЦ40С. Литье под давлением и другие виды литья; газовая, санитарная, гидравлическая и пневматическая арматура; втулки и сепараторы подшипников |  | 56 - 61 | до 0.5 |  | до 1 | до 0.3 |  | до 0.5 | 35.1 - 43.2 |  | до 0.8 |  |  |  |  | Латунь литейная, изготовляемая из лома и отходов | Латунь литейная, изготовляемая из лома и отходов | 0.8 - 1.9 | всего 2 |  |  | до 0.5 | [5 empty] | до 0.05
2703 | 1528 | ЛСд | ЛСд | Шихтовой материал для латуни ЛЦ40С. Литье под давлением и другие виды литья; арматура; втулки и сепараторы подшипников |  | 57 - 61 | до 0.2 |  | до 0.5 | до 0.2 |  | до 0.5 | 36 - 42.2 |  | до 0.5 |  |  |  |  | Латунь литейная, изготовляемая из лома и отходов | Латунь литейная, изготовляемая из лома и отходов | 0.8 - 1.5 | всего 1.5 |  |  | до 0.3 | [5 empty] | до 0.05
2704 | 1884 | ЛСдч | ЛСдч | Шихтовой материал для латуни ЛЦ40С. Литье под давлением и другие виды литья; арматура; втулки и сепараторы подшипников |  | 59 - 61 | до 0.1 |  | до 0.5 | до 0.1 |  | до 0.5 | 34.35 - 38.8 |  | до 0.5 |  |  |  |  | Латунь литейная, изготовляемая из лома и отходов | Латунь литейная, изготовляемая из лома и отходов | 0.8 - 1.5 | всего 1.4 |  |  | до 0.5 | [5 empty] | до 0.05
2705 | 1883 | ЛСч | ЛСч | Шихтовой материал для латуни ЛЦ40С. Литье под давлением и другие виды литья; газовая, санитарная, гидравлическая и пневматическая арматура; втулки и сепараторы подшипников |  | 56 - 61 | до 0.5 |  | до 0.5 | до 0.2 |  | до 0.5 | 33.45 - 41.5 |  | до 0.6 |  |  |  |  | Латунь литейная, изготовляемая из лома и отходов | Латунь литейная, изготовляемая из лома и отходов | 0.8 - 1.5 | всего 1.7 |  |  | до 0.5 | [5 empty] | до 0.05
2706 | 2561 | CuZn36Pb2As | CuZn36Pb2As | Изготовление фитингов, предназначенных для соединения медных труб |  | 61 - 63 | до 0.05 |  | до 0.3 |  |  | до 0.1 | 33.5 - 37.08 |  | до 0.1 |  |  |  |  | Латунь, обрабатываемая давлением | Латунь, обрабатываемая давлением | 1.7 - 2.8 | всего 0.2 |  |  | до 0.1 | [15 empty] | 0.02 - 0.15
2707 | 2560 | CuZn39Pb3 | CuZn39Pb3 | Изготовление фитингов, предназначенных для соединения медных труб |  | 57 - 59 | до 0.05 |  | до 0.3 |  |  |  | 36.65 - 40.3 |  | до 0.3 |  |  |  |  | Латунь, обрабатываемая давлением | Латунь, обрабатываемая давлением | 2.5 - 3.5 | всего 0.2 |  |  | до 0.3
2708 | 1496 | Л59 | Л59 | для изготовления листов, прутков, труб |  | 57 - 60 | [6 empty] | 39.1 - 43 |  | до 0.3 |  |  |  |  | Латунь, обрабатываемая давлением | Латунь, обрабатываемая давлением | до 0.5 | всего 0.9 |  |  | до 0.2 |  |  |  | до 0.01 |  | до 0.01 | [7 empty] | до 0.003 |  | до 0.01
2709 | 1042 | Л60 | Л60 | Для трубных досок в холодильных установках; штампованных деталей; фурнитуры; | Латунь простая (двойная). Хорошо деформируется в горячем и холодном состоянии (сплав ковкий и пригоден для глубокой вытяжки); хорошая вязкость | 59 - 62 | [6 empty] | 37 - 41 |  | до 0.2 |  |  |  |  | Латунь, обрабатываемая давлением | Латунь, обрабатываемая давлением | до 0.3 | всего 1 | [6 empty] | до 0.01 |  | до 0.01 | [7 empty] | до 0.003
2710 | 1041 | Л63 | Л63 ( другое обозначение Л63А ) | Листы, ленты, полосы, трубы, прутки, фольга, проволока; детали, получаемые глубокой вытяжкой; проволока для газовой сварки латуни и наплавки на углеродистую сталь. Марку Л63А изготовляют с антимагнитными свойствами в соответствии с требованиями ГОСТ 15527 | Латунь простая (двойная). Сплав пригоден для деформации в холодном состоянии глубокой вытяжкой, волочением, прокаткой, чеканкой, изгибом; для изготовления изделий криогенной техники; для пайки и сварки; хорошо полируется | 62 - 65 | [6 empty] | 34.22 - 37.5 |  | до 0.2 |  |  |  |  | Латунь, обрабатываемая давлением | Латунь, обрабатываемая давлением | до 0.07 | всего 0.5 | [6 empty] | до 0.01 |  | до 0.005 | [7 empty] | до 0.002
2711 | 1510 | Л66 | Л66 | для деформации в горячем и холодном состоянии |  | 64.5 - 67.5 | [6 empty] | 32.13 - 35.5 |  | до 0.07 |  |  |  |  | Латунь, обрабатываемая давлением | Латунь, обрабатываемая давлением | до 0.3
2712 | 1040 | Л68 | Л68 | Проволочные сетки, радиаторные ленты, трубы для теплообменников; детали, получаемые глубокой вытяжкой; | Латунь простая (двойная). Очень хорошо деформируется в холодном состоянии (холодной высадкой) | 67 - 70 | [6 empty] | 29.7 - 33 |  | до 0.1 |  |  |  |  | Латунь, обрабатываемая давлением | Латунь, обрабатываемая давлением | до 0.03 | всего 0.3 | [6 empty] | до 0.01 |  | до 0.005 | [7 empty] | до 0.002
2713 | 1511 | Л75 | Л75 | для деформации в горячем и холодном состоянии |  | 75 - 75 | [6 empty] | 24.7 - 25 |  | до 0.2 |  |  |  |  | Латунь, обрабатываемая давлением | Латунь, обрабатываемая давлением | до 0.03 | всего 0.3 | [8 empty] | до 0.005 | [7 empty] | до 0.002
2714 | 1039 | Л70 | Л70 | радиаторные ленты, полосы, трубы, теплообменники; музыкальные инструменты; детали, получаемые глубокой вытяжкой; | Латунь простая (двойная). Очень хорошо деформируется в холодном состоянии; пригодна для пайки, для нанесения на сталь | 69 - 71 | [6 empty] | 28.67 - 30.8 |  | до 0.07 |  |  |  |  | Латунь, обрабатываемая давлением | Латунь, обрабатываемая давлением | до 0.05 | всего 0.2 | [6 empty] | до 0.005 |  | до 0.002 | [7 empty] | до 0.002
2715 | 1896 | Л75мк | Л75мк | Для изготовления труб, полос | Латунь сложнолегированная. | 70 - 76 |  |  | 0.1 - 0.25 | 0.25 - 0.5 |  | 0.05 - 0.15 | 23.1 - 29.47 |  | 0.03 - 0.06 |  |  |  |  | Латунь, обрабатываемая давлением | Латунь, обрабатываемая давлением | до 0.07 | всего 0.1 | [6 empty] | 0.005 - 0.02 |  | до 0.005 | [7 empty] | до 0.002
2716 | 1038 | Л80 | Л80 | Полуфабрикаты (ленты, листы, полосы, проволока); художественные изделия, манометрические трубки, гибкие шланги, музыкальные инструменты | Латунь простая (двойная). Очень хорошо деформируется в холодном состоянии; мало склонна к коррозионному растрескиванию; | 79 - 81 | [6 empty] | 18.7 - 21 |  | до 0.1 |  |  |  |  | Латунь, обрабатываемая давлением | Латунь, обрабатываемая давлением | до 0.03 | всего 0.3 | [6 empty] | до 0.01 |  | до 0.005 | [7 empty] | до 0.002
2717 | 1037 | Л85 | Л85 | Для полуфабрикатов (прутки, ленты, листы, полосы, трубы); проволока для деталей электротехники; медали и значки | Латунь простая (двойная). Очень хорошо деформируется в холодном состоянии, особенно волочением; не склонна к коррозионному растрескиванию; пригодна для ковки, чеканки, эмалирования | 84 - 86 | [6 empty] | 13.7 - 16 |  | до 0.1 |  |  |  |  | Латунь, обрабатываемая давлением | Латунь, обрабатываемая давлением | до 0.03 | всего 0.3 | [6 empty] | до 0.01 |  | до 0.005 | [7 empty] | до 0.002
2718 | 1036 | Л90 | Л90 | Полуфабрикаты (прутки, ленты, листы, полосы, трубы); проволока для деталей электротехники; медали и значки | Латунь простая (двойная). Очень хорошо деформируется в холодном состоянии, особенно волочением; не склонна к коррозионному растрескиванию; пригодна для ковки, чеканки, эмалирования | 88 - 91 | [6 empty] | 8.8 - 12 |  | до 0.1 |  |  |  |  | Латунь, обрабатываемая давлением | Латунь, обрабатываемая давлением | до 0.03 | всего 0.2 | [6 empty] | до 0.01 |  | до 0.005 | [7 empty] | до 0.002
2719 | 1035 | Л96 | Л96 | Полуфабрикаты (прутки, ленты, листы, полосы, трубы); проволока для деталей электротехники; медали и значки | Латунь простая (двойная). Очень хорошо деформируется в холодном состоянии, особенно волочением; не склонна к коррозионному растрескиванию; пригодна для ковки, чеканки, эмалирования | 95 - 97 | [6 empty] | 2.66 - 4.8 |  | до 0.1 |  |  |  |  | Латунь, обрабатываемая давлением | Латунь, обрабатываемая давлением | до 0.03 | всего 0.2 | [6 empty] | до 0.01 |  | до 0.005 | [7 empty] | до 0.002
2720 | 1043 | ЛА77-2 | ЛА77-2 | Трубные доски для конденсаторов и теплообменников; стойкие к морской воде детали машин; высоконагруженнная арматура | Латунь сложнолегированная. Применяется для изделий средней прочности, хорошей коррозионной стойкости | 76 - 79 | 1.7 - 2.5 | [5 empty] | 18.2 - 22.25 |  | до 0.07 |  |  |  |  | Латунь, обрабатываемая давлением | Латунь, обрабатываемая давлением | до 0.07 | всего 0.3 | [6 empty] | до 0.01 |  | до 0.005 | [7 empty] | до 0.002
2721 | 1894 | ЛА77-2у | ЛА77-2у | Для изготовления труб | Латунь сложнолегированная. | 76 - 79 | 1.7 - 2.5 |  | 0.3 - 1 | 0.03 - 0.2 |  | 0.03 - 0.3 | 16.77 - 21.8 |  | 0.03 - 0.1 |  |  |  |  | Латунь, обрабатываемая давлением | Латунь, обрабатываемая давлением | до 0.07 | всего 0.1 | [6 empty] | 0.005 - 0.02 |  | до 0.005 | [7 empty] | до 0.002
2722 | 1313 | ЛА85-0.5 | ЛА85-0.5 | служит заменителем золота при изготовлении знаков отличия, фурнитуры и украшений; высокая коррозионная стойкость |  | 84 - 85.6 | 0.4 - 0.7 | [5 empty] | 14 - 15 |  | до 0.01 |  |  |  |  | Латунь, обрабатываемая давлением | Латунь, обрабатываемая давлением | до 0.03 | всего 0.3 | [8 empty] | до 0.005 | [7 empty] | до 0.002
2723 | 1044 | ЛАЖ60-1-1 | ЛАЖ60-1-1 | Трубы, прутки для подшипников скольжения, судостроения и приборостроения | Латунь сложнолегированная. Применяется для изделий высокой прочности и износостойкости; нечувствительных к коррозии; горячедеформируемых | 58 - 61 | 0.7 - 1.5 |  |  |  |  | 0.1 - 0.6 | 34.7 - 40.4 |  | 0.75 - 1.5 |  |  |  |  | Латунь, обрабатываемая давлением | Латунь, обрабатываемая давлением | до 0.4 | всего 0.7 | [6 empty] | до 0.01 |  | до 0.005 | [7 empty] | до 0.002
2724 | 1893 | ЛАМш77-2-0.04 | ЛАМш77-2-0.04 | Для изготовления труб | Латунь сложнолегированная. | 76 - 79 | 1.7 - 2.5 | [5 empty] | 17.98 - 21.98 |  | до 0.1 |  |  |  |  | Латунь, обрабатываемая давлением | Латунь, обрабатываемая давлением | до 0.07 | всего 0.3 | [6 empty] | до 0.01 |  | до 0.005 | [7 empty] | до 0.002 |  | 0.02 - 0.04
2725 | 1063 | ЛАМш77-2-0.05 | ЛАМш77-2-0.05 | Для конденсаторных труб морских судов | Латунь сложнолегированная | 76 - 79 | 1.7 - 2.5 | [5 empty] | 18.14 - 22.25 |  | до 0.1 |  |  |  |  | Латунь, обрабатываемая давлением | Латунь, обрабатываемая давлением | до 0.07 | всего 0.3 | [6 empty] | до 0.01 |  | до 0.005 | [7 empty] | до 0.002 |  | 0.02 - 0.06
2726 | 1045 | ЛАН59-3-2 | ЛАН59-3-2 | Прутки, трубы для деталей морских судов и электромашин, в химическом машиностроении | Латунь сложнолегированная | 57 - 60 | 2.5 - 3.5 |  | 2 - 3 |  |  |  | 32.6 - 38.5 |  | до 0.5 |  |  |  |  | Латунь, обрабатываемая давлением | Латунь, обрабатываемая давлением | до 0.1 | всего 0.9 | [6 empty] | до 0.01 |  | до 0.005 | [7 empty] | до 0.003
2727 | 1065 | ЛАНКМц75-2-2.5-0.5-0.5 | ЛАНКМц75-2-2.5-0.5-0.5 | Для полос, пружин, манометрических трубок | Латунь сложнолегированная | 73 - 76 | 1.6 - 2.2 |  | 2 - 3 | 0.3 - 0.7 |  | 0.3 - 0.7 | 19.1 - 22.8 |  | до 0.1 |  |  |  |  | Латунь, обрабатываемая давлением | Латунь, обрабатываемая давлением | до 0.05 | всего 0.5 | [6 empty] | до 0.01 |  | до 0.005 | [7 empty] | до 0.002
2728 | 1050 | ЛЖМц59-1-1 | ЛЖМц59-1-1 | Полосы, трубы, прутки. проволока для деталей морских судов, самолетов; проволока и прутки для газовой сварки латуни и наплавки на углеродистую сталь | Латунь сложнолегированная | 57 - 60 | 0.1 - 0.4 |  |  |  |  | 0.5 - 0.8 | 37.05 - 41.5 |  | 0.6 - 1.2 |  |  |  |  | Латунь, обрабатываемая давлением | Латунь, обрабатываемая давлением | до 0.2 | всего 0.3 |  |  | 0.3 - 0.7 |  |  |  | до 0.01 |  | до 0.01 | [7 empty] | до 0.003
2729 | 1060 | ЛЖС58-1-1 | ЛЖС58-1-1 | Для изготовления прутков; для деталей, производимых механической обработкой | Латунь свинцовая | 56 - 58 | [6 empty] | 38.9 - 42.6 |  | 0.7 - 1.3 |  |  |  |  | Латунь, обрабатываемая давлением | Латунь, обрабатываемая давлением | 0.7 - 1.3 | всего 0.5 | [6 empty] | до 0.02 |  | до 0.01 | [7 empty] | до 0.003
2730 | 1897 | ЛК62-0.5 | ЛК62-0.5 | Для изготовления проволоки, прутков для газовой сварки латуни и наплавки на углеродистую сталь | Латунь сложнолегированная. | 60.5 - 63.5 |  |  |  | 0.3 - 0.7 |  |  | 35.07 - 38.7 |  | до 0.15 |  |  |  |  | Латунь, обрабатываемая давлением | Латунь, обрабатываемая давлением | до 0.08 | всего 0.5 | [8 empty] | до 0.005 | [7 empty] | до 0.002
2731 | 1895 | ЛК75В | ЛК75В | Для изготовления труб | Латунь сложнолегированная. | 71 - 78 |  |  |  | 0.25 - 0.5 |  |  | 19.98 - 27.35 | [6 empty] | Латунь, обрабатываемая давлением | Латунь, обрабатываемая давлением | до 0.07 | всего 1.4 |  |  | до 0.05
2732 | 1061 | ЛК80-3 | ЛК80-3 | для коррозионно-стойких деталей машин |  | 79 - 81 | до 0.1 |  |  | 2.5 - 4 |  | до 0.5 | 13.5 - 18.5 |  | до 0.6 |  |  |  |  | Латунь, обрабатываемая давлением | Латунь, обрабатываемая давлением | до 0.1 | всего 1.5 |  |  | до 0.2 |  |  |  | до 0.02 |  | до 0.05 | [7 empty] | до 0.003
2733 | 1891 | ЛКБО62-0.2-0.04-0.5 | ЛКБО62-0.2-0.04-0.5 | Для изготовления проволоки, прутков для газовой сварки латуни и наплавки на углеродистую сталь | Латунь сложнолегированная. | 60.5 - 63.5 | до 0.05 |  |  | 0.1 - 0.3 |  |  | 34.62 - 38.57 |  | до 0.15 |  |  |  |  | Латунь, обрабатываемая давлением | Латунь, обрабатываемая давлением | до 0.08 | всего 0.5 |  |  | 0.3 - 0.7 | [8 empty] | 0.03 - 0.1
2734 | 1512 | ЛКС65-1.5-3 | ЛКС65-1.5-3 | для изготовления деталей, работающих на трение |  | 63.5 - 66.5 |  |  | до 0.1 | 1 - 2 |  |  | 27.5 - 33 |  | до 0.15 |  |  |  |  | Латунь, обрабатываемая давлением | Латунь, обрабатываемая давлением | 2.5 - 3.5 | всего 0.5 |  |  | до 0.2 |  |  |  | до 0.01 |  | до 0.005 | [7 empty] | до 0.002
2735 | 1047 | ЛМц58-2 | ЛМц58-2 | Листы, ленты, полосы, прутки, проволока для приборостроения; проволока и прутки для газовой сварки латуни и наплавки на углеродистую сталь | Латунь сложнолегированная. Пригодна для пайки, обладает высокой прочностью, коррозионной стойкостью | 57 - 60 | [5 empty] | 1 - 2 | 35.8 - 42 |  | до 0.5 |  |  |  |  | Латунь, обрабатываемая давлением | Латунь, обрабатываемая давлением | до 0.1 | всего 1.2 | [6 empty] | до 0.01 |  | до 0.005 | [7 empty] | до 0.002
2736 | 1046 | ЛМцА57-3-1 | ЛМцА57-3-1 | для изделий средней прочности, высокой вязкости, коррозионной стойкости | По ГОСТ 28873-90 латунь ЛМцА57-3-1 подлежит снятию с производства с 01.01.1992г. | 55 - 58.5 | 0.5 - 1.5 |  |  |  |  | 2.5 - 3.5 | 35.2 - 42 |  | до 1 |  |  |  |  | Латунь, обрабатываемая давлением | Латунь, обрабатываемая давлением | до 0.2 | всего 1.3 | [6 empty] | до 0.01 |  | до 0.005 | [7 empty] | до 0.002
2737 | 1062 | ЛМш68-0.05 | ЛМш68-0.05 | Для конденсаторных труб | Латунь сложнолегированная | 67 - 70 | [6 empty] | 29.64 - 32.98 |  | до 0.1 |  |  |  |  | Латунь, обрабатываемая давлением | Латунь, обрабатываемая давлением | до 0.03 | всего 0.3 | [6 empty] | до 0.01 |  | до 0.005 | [7 empty] | до 0.002 |  | 0.02 - 0.06
2738 | 1051 | ЛН65-5 | ЛН65-5 | для деталей морских судов |  | 64 - 67 |  |  | 5 - 6.5 |  |  |  | 26.2 - 31 |  | до 0.15 |  |  |  |  | Латунь, обрабатываемая давлением | Латунь, обрабатываемая давлением | до 0.03 | всего 0.3 | [6 empty] | до 0.01 |  | до 0.005 | [7 empty] | до 0.002
2739 | 1053 | ЛО60-1 | ЛО60-1 | проволока для газовой сварки латуни и наплавки на углеродистую сталь | Латунь сложнолегированная | 59 - 61 | [6 empty] | 36.5 - 40 |  | до 0.1 |  |  |  |  | Латунь, обрабатываемая давлением | Латунь, обрабатываемая давлением | до 0.3 | всего 1 |  |  | 1 - 1.5 |  |  |  | до 0.01 |  | до 0.005 | [7 empty] | до 0.002
2740 | 1049 | ЛО62-1 | ЛО62-1 | Листы, полосы; плиты для трубных решеток; прутки для приборостроения; трубы для конденсаторов и теплообменников | Латунь сложнолегированная. Применяется для изделий средней прочности, хорошей коррозионной стойкости | 61 - 63 | [6 empty] | 35.6 - 38.3 |  | до 0.1 |  |  |  |  | Латунь, обрабатываемая давлением | Латунь, обрабатываемая давлением | до 0.1 | всего 0.3 |  |  | 0.7 - 1.1 |  |  |  | до 0.01 |  | до 0.005 | [7 empty] | до 0.002
2741 | 1048 | ЛО70-1 | ЛО70-1 | Для полуфабрикатов (прутков, труб, листов, полос); тянутых и холоднокатаных труб, применяемых в теплообменных аппаратах; конденсаторов и теплообменников | Латунь сложнолегированная. Применяется для изделий высокой коррозионной и эрозионной стойкости | 69 - 71 | [6 empty] | 27.2 - 30 |  | до 0.07 |  |  |  |  | Латунь, обрабатываемая давлением | Латунь, обрабатываемая давлением | до 0.07 | всего 0.3 |  |  | 1 - 1.5 |  |  |  | до 0.01 |  | до 0.005 | [7 empty] | до 0.002
2742 | 1052 | ЛО90-1 | ЛО90-1 | Для изготовления полосового проката, проволоки и лент; для конденсаторных труб, теплотехнической аппаратуры | Латунь сложнолегированная | 88 - 91 | [6 empty] | 8 - 11.7 |  | до 0.1 |  |  |  |  | Латунь, обрабатываемая давлением | Латунь, обрабатываемая давлением | до 0.03 | всего 0.2 |  |  | 0.2 - 0.7 |  |  |  | до 0.01 |  | до 0.005 | [7 empty] | до 0.002
2743 | 1892 | ЛОК59-1-0.3 | ЛОК59-1-0.3 | проволока и прутки для газовой сварки латуни и наплавки на углеродистую сталь | Латунь сложнолегированная. | 58 - 60 |  |  |  | 0.2 - 0.4 |  |  | 37.92 - 40.8 |  | до 0.15 |  |  |  |  | Латунь, обрабатываемая давлением | Латунь, обрабатываемая давлением | до 0.1 | всего 0.3 |  |  | 0.7 - 1.1 |  |  |  | до 0.01 |  | до 0.01 | [7 empty] | до 0.003 |  | до 0.01
2744 | 1890 | ЛОМш70-1-0.04 | ЛОМш70-1-0.04 | Для труб | Латунь сложнолегированная. | 69 - 71 | [6 empty] | 27.08 - 29.68 |  | до 0.07 |  |  |  |  | Латунь, обрабатываемая давлением | Латунь, обрабатываемая давлением | до 0.07 | всего 0.3 |  |  | 1 - 1.5 |  |  |  | до 0.01 |  | до 0.005 | [7 empty] | до 0.002 |  | 0.02 - 0.04
2745 | 1064 | ЛОМш70-1-0.05 | ЛОМш70-1-0.05 | Для конденсаторных труб | Латунь сложнолегированная | 69 - 71 | [6 empty] | 27.44 - 29.97 |  | до 0.1 |  |  |  |  | Латунь, обрабатываемая давлением | Латунь, обрабатываемая давлением | до 0.07 | всего 0.3 |  |  | 1 - 1.5 |  |  |  | до 0.01 |  | до 0.005 | [7 empty] | до 0.002 |  | 0.02 - 0.06
2746 | 1887 | ЛС58-2 | ЛС58-2 | Для полуфабрикатов (прутки, полосы, проволока); | Латунь свинцовая | 57 - 60 | до 0.3 |  | до 0.6 | до 0.3 |  |  | 34.39 - 41.7 |  | до 0.7 |  |  |  |  | Латунь, обрабатываемая давлением | Латунь, обрабатываемая давлением | 1 - 3 | всего 0.3 |  |  | до 1 | [5 empty] | до 0.01
2747 | 1888 | ЛС58-3 | ЛС58-3 | Для изготовления прутков | Латунь свинцовая | 57 - 59 | до 0.1 |  | до 0.5 |  |  |  | 36.3 - 40.3 |  | до 0.5 |  |  |  |  | Латунь, обрабатываемая давлением | Латунь, обрабатываемая давлением | 2.5 - 3.5 | всего 0.2 |  |  | до 0.4
2748 | 1058 | ЛС59-1 | ЛС59-1 | Для изготовления полуфабрикатов (лент, листов, полос, труб, прутков, проволоки, профилей); поковок; крепежных изделий (гаек, болтов); шестеренок, зубчатых колес, втулок. | Латунь свинцовая | 57 - 60 | [6 empty] | 37.05 - 42.2 |  | до 0.5 |  |  |  |  | Латунь, обрабатываемая давлением | Латунь, обрабатываемая давлением | 0.8 - 1.9 | всего 0.75 | Si + Sn |  | до 0.3 |  |  |  | до 0.02 |  | до 0.01 | [7 empty] | до 0.003
2749 | 1059 | ЛС59-1В | ЛС59-1В | Для прутков, гаек, болтов, шестеренок, зубчатых колес, втулок | Латунь свинцовая | 57 - 61 | [6 empty] | 35.6 - 42.2 |  | до 0.5 |  |  |  |  | Латунь, обрабатываемая давлением | Латунь, обрабатываемая давлением | 0.8 - 1.9 | всего 1.5 | [6 empty] | до 0.02 |  | до 0.01 | [7 empty] | до 0.003
2750 | 1889 | ЛС59-2 | ЛС59-2 | Для изготовления прутков | Латунь свинцовая | 57 - 59 | до 0.1 |  | до 0.4 |  |  |  | 37.5 - 41.3 |  | до 0.4 |  |  |  |  | Латунь, обрабатываемая давлением | Латунь, обрабатываемая давлением | 1.5 - 2.5 | всего 0.2 |  |  | до 0.3
2751 | 1057 | ЛС60-1 | ЛС60-1 | для гаек, болтов, шестеренок, зубчатых колес, втулок |  | 59 - 61 | [6 empty] | 37.5 - 40.4 |  | до 0.15 |  |  |  |  | Латунь, обрабатываемая давлением | Латунь, обрабатываемая давлением | 0.6 - 1 | всего 0.5 | [6 empty] | до 0.01 |  | до 0.005 | [7 empty] | до 0.002
2752 | 1054 | ЛС63-3 | ЛС63-3 ( другое обозначение ЛС63-3А ) | Для изготовления лент, полос, прутков, проволоки; для деталей часов; втулок. Марку ЛС63-3А изготовляют с антимагнитными свойствами в соответствии с требованиями ГОСТ 15527 | Латунь свинцовая | 62 - 65 | [6 empty] | 31.65 - 35.6 |  | до 0.1 |  |  |  |  | Латунь, обрабатываемая давлением | Латунь, обрабатываемая давлением | 2.4 - 3 | всего 0.25 |  |  | до 0.1 |  |  |  | до 0.01 |  | до 0.005 | [7 empty] | до 0.002
2753 | 1055 | ЛС74-3 | ЛС74-3 | для изготовления лент, полос, прутков; для деталей часов, втулок | Латунь свинцовая | 72 - 75 | [6 empty] | 21.75 - 25.6 |  | до 0.1 |  |  |  |  | Латунь, обрабатываемая давлением | Латунь, обрабатываемая давлением | 2.4 - 3 | всего 0.25 | [6 empty] | до 0.01 |  | до 0.005 | [7 empty] | до 0.002
2754 | 1762 | Мг80 | Мг80 | для производства сплавов, магниетермических процессов, десульфурации чугуна в качестве химического реагента и других целей. |  | до 0.02 | до 0.05 |  | до 0.002 | до 0.05 |  | до 0.05 |  |  | до 0.05 |  |  | min 99.8 |  | Магний первичный | Магний первичный |  | прочие, каждая 0.05; всего 0.2 | [44 empty] | до 0.005
2755 | 1259 | Мг90 | Мг90 | для производства сплавов, магниетермических процессов, десульфурации чугуна в качестве химического реагента и других целей. |  | до 0.004 | до 0.02 |  | до 0.001 | до 0.009 |  | до 0.03 |  |  | до 0.04 |  |  | min 99.9 |  | Магний первичный | Магний первичный |  | прочие, каждая 0.01; всего 0.1 | [44 empty] | до 0.005
2756 | 1258 | Мг95 | Мг95 | для производства сплавов, магниетермических процессов, десульфурации чугуна в качестве химического реагента и других целей. |  | до 0.003 | до 0.01 |  | до 0.001 | до 0.004 |  | до 0.01 | до 0.01 |  | до 0.003 |  |  | min 99.95 |  | Магний первичный | Магний первичный | до 0.005 | прочие, каждая 0.01; всего 0.05 |  |  | до 0.005 | [30 empty] | до 0.004 | [10 empty] | до 0.005
2757 | 1257 | Мг96 | Мг96 | производство чушек, предназначенных для переплавки в слитки, производства сплавов и т.д. |  | до 0.002 | до 0.006 |  | до 0.002 | до 0.004 |  | до 0.004 |  |  | до 0.004 |  |  | min 99.96 |  | Магний первичный | Магний первичный |  | всего 0.04 | [33 empty] | до 0.01
2758 | 1763 | Мг98 | Мг98 | для производства сплавов, магниетермических процессов, десульфурации чугуна в качестве химического реагента и других целей. |  | до 0.0005 | до 0.004 |  | до 0.0005 | до 0.003 |  | до 0.002 | до 0.005 |  | до 0.002 |  |  | min 99.98 |  | Магний первичный | Магний первичный | до 0.005 | прочие, каждая 0.002; всего 0.02 |  |  | до 0.005
2759 | 1749 | МА10Ц1 | МА10Ц1 | для производства чушек, применяемых в качестве шихтовой составляющей при изготовлении литейных и деформируемых магниевых сплавов. |  | до 0.05 | 9 - 10 |  | до 0.005 | до 0.15 |  | 0.2 - 0.5 | 0.7 - 1.2 |  | до 0.05 |  |  | 88.043 - 90.1 |  | Магниевый шихтовый сплав | Магниевый шихтовый сплав |  | всего 0.26 | [21 empty] | до 0.002 | [22 empty] | до 0.005
2760 | 1745 | МА8Ц | МА8Ц | для производства чушек, применяемых в качестве шихтовой составляющей при изготовлении литейных и деформируемых магниевых сплавов. |  | до 0.05 | 7.5 - 8.7 |  | до 0.004 | до 0.1 |  | 0.2 - 0.5 | 0.3 - 0.8 |  | до 0.02 |  |  | 89.824 - 92 |  | Магниевый шихтовый сплав | Магниевый шихтовый сплав |  | всего 0.18 | [21 empty] | до 0.002 | [22 empty] | до 0.005
2761 | 1748 | МА8ЦБч | МА8ЦБч | для производства чушек, применяемых в качестве шихтовой составляющей при изготовлении литейных и деформируемых магниевых сплавов. |  | до 0.01 | 7.5 - 8.7 |  | до 0.001 | до 0.04 |  | 0.2 - 0.5 | 0.3 - 0.8 | до 0.005 | до 0.005 |  |  | 89.936 - 91.999 |  | Магниевый шихтовый сплав | Магниевый шихтовый сплав |  | всего 0.06 | [7 empty] | до 0.001 | [13 empty] | 0.001 - 0.002 | [22 empty] | до 0.005
2762 | 1747 | МА8Цч | МА8Цч | для производства чушек, применяемых в качестве шихтовой составляющей при изготовлении литейных и деформируемых магниевых сплавов. |  | до 0.01 | 7.5 - 8.7 |  | до 0.001 | до 0.04 |  | 0.2 - 0.5 | 0.3 - 0.8 | до 0.014 | до 0.005 |  |  | 89.927 - 92 |  | Магниевый шихтовый сплав | Магниевый шихтовый сплав |  | прочие, каждая 0.06; | [7 empty] | до 0.001 | [13 empty] | до 0.002 | [22 empty] | до 0.005
2763 | 1746 | МА8Цэ | МА8Цэ | для производства чушек, применяемых в качестве шихтовой составляющей при изготовлении литейных и деформируемых магниевых сплавов. |  | до 0.35 | 7.5 - 8.7 |  | до 0.01 | до 0.5 |  | 0.2 - 0.5 | 0.3 - 1.5 |  | до 0.028 |  |  | 88.41 - 92 |  | Магниевый шихтовый сплав | Магниевый шихтовый сплав |  | всего 0.9 | [21 empty] | до 0.002 | [22 empty] | до 0.005
2764 | 1743 | ММ2 | ММ2 | для производства чушек, применяемых в качестве шихтовой составляющей при изготовлении литейных и деформируемых магниевых сплавов. |  | до 0.03 | до 0.04 |  | до 0.004 | до 0.07 |  | 1.5 - 2.2 |  | до 0.002 | до 0.05 |  |  | 97.601 - 98.5 |  | Магниевый шихтовый сплав | Магниевый шихтовый сплав |  | всего 0.2 | [7 empty] | до 0.001 | [13 empty] | до 0.002 | [22 empty] | до 0.005
2765 | 1744 | ММ2ч | ММ2ч | для производства чушек, применяемых в качестве шихтовой составляющей при изготовлении литейных и деформируемых магниевых сплавов. |  | до 0.002 | до 0.006 |  | до 0.001 | до 0.004 |  | 1.7 - 2.4 |  | до 0.014 | до 0.004 |  |  | 97.566 - 98.3 |  | Магниевый шихтовый сплав | Магниевый шихтовый сплав |  | всего 0.02 | [7 empty] | до 0.001 | [13 empty] | до 0.002 | [22 empty] | до 0.005
2766 | 1750 | МЦр1Н3 | МЦр1Н3 | для производства чушек, применяемых в качестве шихтовой составляющей при изготовлении литейных и деформируемых магниевых сплавов. |  | до 0.01 | до 0.02 |  | до 0.004 | до 0.02 |  |  |  |  | до 0.01 |  |  | 98.845 - 99.6 |  | Магниевый шихтовый сплав | Магниевый шихтовый сплав |  | всего 0.07 | [7 empty] | 0.4 - 1.1 | [13 empty] | до 0.001 | [19 empty] | 2.6 - 3.2 |  |  | до 0.005
2767 | 1352 | МЛ10 | МЛ10 | нагруженные детали, требующие высокой герметичности и стабильности размеров; предельная рабочая температура: 250°C -длительная, 350°C -кратковременная |  | до 0.03 | до 0.02 |  | до 0.005 | до 0.03 |  |  | 0.1 - 0.7 |  | до 0.01 |  |  | 95.18 - 97.3 |  | Магниевый литейный сплав | Магниевый литейный сплав |  | прочие 0.12; всего 0.2 | [7 empty] | 0.4 - 1 | [13 empty] | до 0.001 | [19 empty] | 2.2 - 2.8
2768 | 1056 | ЛС64-2 | ЛС64-2 | Для полиграфических матриц; для изготовления лент, полос, прутков | Латунь свинцовая | 63 - 66 | [6 empty] | 31.7 - 35.5 |  | до 0.1 |  |  |  |  | Латунь, обрабатываемая давлением | Латунь, обрабатываемая давлением | 1.5 - 2 | всего 0.3 | [6 empty] | до 0.01 |  | до 0.005 | [7 empty] | до 0.002
2769 | 1353 | МЛ11 | МЛ11 | детали, требующие повышенной герметичности и не испытывающие высоких нагрузок; предельная рабочая температура: 250°C -длительная, 300°C -кратковременная |  | до 0.03 | до 0.02 |  | до 0.005 | до 0.03 |  |  | 0.2 - 0.7 |  | до 0.02 |  |  | 93.98 - 96.9 |  | Магниевый литейный сплав | Магниевый литейный сплав |  | прочие 0.12; всего 0.2 | [7 empty] | 0.4 - 1 | [13 empty] | до 0.001 | [24 empty] | 2.5 - 4
2770 | 1354 | МЛ12 | МЛ12 | нагруженные детали; предельная рабочая температура: 200°C -длительная, 250°C -кратковременная |  | до 0.03 | до 0.02 |  | до 0.005 | до 0.03 |  |  | 4 - 5 |  | до 0.01 |  |  | 93.58 - 95.4 |  | Магниевый литейный сплав | Магниевый литейный сплав |  | прочие 0.12; всего 0.2 | [7 empty] | 0.6 - 1.1 | [13 empty] | до 0.001
2771 | 1355 | МЛ15 | МЛ15 | нагруженные детали, требующие герметичности; предельная рабочая температура: 200°C -длительная, 300-350°C -кратковременная |  | до 0.03 | до 0.02 |  | до 0.005 | до 0.03 |  |  | 4 - 5 |  | до 0.01 |  |  | 92.38 - 94.7 |  | Магниевый литейный сплав | Магниевый литейный сплав |  | прочие 0.12; всего 0.2 | [7 empty] | 0.7 - 1.1 | [37 empty] | 0.6 - 1.2
2772 | 1356 | МЛ19 | МЛ19 | для изготовления фасонных отливок |  | до 0.03 | до 0.03 |  | до 0.005 | до 0.03 |  |  | 0.1 - 0.6 |  | до 0.01 |  |  | 94.41 - 96.5 |  | Магниевый литейный сплав | Магниевый литейный сплав |  | прочие 0.14; всего 0.25 | [7 empty] | 0.4 - 1 | [13 empty] | до 0.001 | [8 empty] | 1.4 - 2.2 | [10 empty] | 1.6 - 2.3
2773 | 1358 | МЛ2 | МЛ2 | для деталей, от которых требуется повышенная коррозионная стойкость и герметичность; предельная рабочая температура: 150°C -длительная, 200°C -кратковременная |  | до 0.1 | до 0.1 |  | до 0.01 | до 0.1 |  | 1 - 2 | до 0.05 |  | до 0.08 |  |  | 97.5 - 99 |  | Магниевый литейный сплав | Магниевый литейный сплав |  | всего 0.5 | [20 empty] | до 0.1 | до 0.002
2774 | 1344 | МЛ3 | МЛ3 | детали с высокой герметичностью; предельная рабочая температура: 150°C |  | до 0.1 | 2.5 - 3.5 |  | до 0.01 | до 0.25 |  | 0.15 - 0.5 | 0.5 - 1.5 |  | до 0.06 |  |  | 93.9 - 96.85 |  | Магниевый литейный сплав | Магниевый литейный сплав |  | прочие 0.1; всего 0.5 | [7 empty] | до 0.002 | [13 empty] | до 0.002
2775 | 1345 | МЛ4 | МЛ4 | детали двигателей и других агрегатов, работающие в условиях высокой коррозионной стойкости, статических и динамических нагрузок; предельная рабочая температура: 150°C -длительная, 250°C -кратковременная |  | до 0.1 | 5 - 7 |  | до 0.01 | до 0.25 |  | 0.15 - 0.5 | 2 - 3.5 |  | до 0.06 |  |  | 88.4 - 92.85 |  | Магниевый литейный сплав | Магниевый литейный сплав |  | прочие 0.1; всего 0.5 | [7 empty] | до 0.002 | [13 empty] | до 0.002
2776 | 1346 | МЛ4пч | МЛ4пч | для изготовления фасонных отливок |  | до 0.04 | 5 - 7 |  | до 0.002 | до 0.08 |  | 0.15 - 0.5 | 2 - 3.5 |  | до 0.007 |  |  | 88.87 - 92.85 |  | Магниевый литейный сплав | Магниевый литейный сплав |  | всего 0.13 | [7 empty] | до 0.002 | [13 empty] | до 0.002
2777 | 1347 | МЛ5 | МЛ5 | нагруженные детали; предельная рабочая температура: 150°C -длительная, 250°C -кратковременная |  | до 0.1 | 7.5 - 9 |  | до 0.01 | до 0.25 |  | 0.15 - 0.5 | 0.2 - 0.8 |  | до 0.06 |  |  | 89.1 - 92.15 |  | Магниевый литейный сплав | Магниевый литейный сплав |  | прочие 0.1; всего 0.5 | [7 empty] | до 0.002 | [13 empty] | до 0.002
2778 | 1349 | МЛ5он | МЛ5он | для изготовления фасонных отливок |  | до 0.25 | 7.5 - 9 |  | до 0.01 | до 0.35 |  | 0.15 - 0.5 | 0.2 - 0.8 |  | до 0.08 |  |  | 88.9 - 89.1 |  | Магниевый литейный сплав | Магниевый литейный сплав |  | прочие 0.1; всего 0.7 | [7 empty] | до 0.002 | [13 empty] | до 0.002
2779 | 1348 | МЛ5пч | МЛ5пч | для изготовления фасонных отливок |  | до 0.04 | 7.5 - 9 |  | до 0.001 | до 0.08 |  | 0.15 - 0.5 | 0.2 - 0.8 |  | до 0.007 |  |  | 89.57 - 92.15 |  | Магниевый литейный сплав | Магниевый литейный сплав |  | всего 0.13 | [7 empty] | до 0.002 | [13 empty] | до 0.002
2780 | 1350 | МЛ6 | МЛ6 | для изготовления высоко и средненагруженных деталей; предельная рабочая температура: 150 °C |  | до 0.1 | 9 - 10.2 |  | до 0.01 | до 0.25 |  | 0.1 - 0.5 | 0.6 - 1.2 |  | до 0.06 |  |  | 87.5 - 90.3 |  | Магниевый литейный сплав | Магниевый литейный сплав |  | прочие 0.1; всего 0.5 | [7 empty] | до 0.002 | [13 empty] | до 0.002
2781 | 1359 | МЛ9 | МЛ9 | для изготовления фасонных отливок; предельная рабочая температура: 250-300°C -длительная, 350-400°C -кратковременная |  | до 0.03 | до 0.02 |  | до 0.005 | до 0.03 |  |  | до 0.15 |  | до 0.01 |  |  | 95.25 - 97.5 |  | Магниевый литейный сплав | Магниевый литейный сплав |  | всего 0.35 | In 0.2-0.8 | [6 empty] | 0.4 - 1 | [13 empty] | до 0.001 | [19 empty] | 1.9 - 2.6
2782 | 1262 | МА1 | МА1 | для сварных деталей несложной конфигурации, деталей арматуры, бензо- и маслосистем, не несущих больших нагрузок; предельная рабочая температура: 150 °C -длительная, 200 °C -кратковременная |  | до 0.05 | до 0.1 |  | до 0.007 | до 0.1 |  | 1.3 - 2.5 | до 0.3 |  | до 0.05 |  |  | 96.89 - 98.7 |  | Магниевый деформируемый сплав | Магниевый деформируемый сплав |  | всего 0.2 | [21 empty] | до 0.002
2783 | 1267 | МА11 | МА11 | для деталей, нагревающихся в процессе эксплуатации; предельная рабочая температура: 250°C -длительная, 300 °C -кратковременная |  | до 0.03 | до 0.1 |  | 0.1 - 0.22 | до 0.1 |  | 1.5 - 2.5 | до 0.2 |  | до 0.03 |  |  | 96.82 - 98.4 |  | Магниевый деформируемый сплав | Магниевый деформируемый сплав |  | всего 0.3 | [21 empty] | до 0.002 | [19 empty] | 2.5 - 3.5
2784 | 1268 | МА12 | МА12 | для деталей, нагревающихся в процессе эксплуатации; предельная рабочая температура: 250°C -длительная, 300 °C -кратковременная |  | до 0.05 | до 0.05 |  | до 0.005 | до 0.05 |  | до 0.1 | до 0.2 |  | до 0.05 |  |  | 98.69 - 99.7 |  | Магниевый деформируемый сплав | Магниевый деформируемый сплав |  | всего 0.3 | [7 empty] | 0.3 - 0.8 | [13 empty] | до 0.002 | [19 empty] | 2.5 - 3.5
2785 | 1269 | МА14 | МА14 | для высоконагруженных деталей; предельная рабочая температура: 150 °C -длительная, 200 °C -кратковременная |  | до 0.05 | до 0.05 |  | до 0.005 | до 0.05 |  | до 0.1 | 5 - 6 |  | до 0.03 |  |  | 92.81 - 94.7 |  | Магниевый деформируемый сплав | Магниевый деформируемый сплав |  | всего 0.3 | [7 empty] | 0.3 - 0.9 | [13 empty] | до 0.002
2786 | 1270 | МА15 | МА15 | для деталей сварных конструкций, требующих повышенного предела текучести при сжатии; предельная рабочая температура: 150 °C -длительная, 200 °C -кратковременная |  | до 0.03 | до 0.05 |  | до 0.005 | до 0.05 |  | до 0.1 | 2.5 - 3.5 |  | до 0.03 |  |  | 95.33 - 97.05 |  | Магниевый деформируемый сплав | Магниевый деформируемый сплав |  | всего 0.3 | [7 empty] | 0.45 - 0.9 |  |  | 1.2 - 2 | [10 empty] | до 0.002 | [23 empty] | 0.7 - 1.1
2787 | 1272 | МА17 | МА17 | для изготовления проводов ультразвуковых линий задержки; сплав с высокой звукопроводностью |  | до 0.05 | до 0.1 |  | до 0.005 | до 0.05 |  | 0.2 - 0.7 | до 0.1 |  | до 0.05 |  |  | 97.44 - 99.1 |  | Магниевый деформируемый сплав | Магниевый деформируемый сплав |  | всего 0.3 | [21 empty] | до 0.002 |  |  |  |  | 0.7 - 1.5
2788 | 1279 | МА18 | МА18 | для малонагруженных деталей, работающих при температуре от -253 °C до +60 °C , когда требуется высокая жесткость и малая масса |  | до 0.05 | 0.5 - 1 |  | до 0.005 | до 0.15 |  | 0.1 - 0.4 | 2 - 2.5 |  | до 0.05 |  |  | 95.49 - 97.25 |  | Магниевый деформируемый сплав | Магниевый деформируемый сплав |  | всего 0.3 | [21 empty] | до 0.002 |  |  |  |  | 0.15 - 0.35 | [6 empty] | до 0.01 | [8 empty] | 10 - 11.5
2789 | 1271 | МА19 | МА19 | для деталей сварных конструкций, требующих повышенного предела прочности; предельная рабочая температура: 150 °C -длительная, 200 °C -кратковременная |  | до 0.05 | до 0.05 |  | до 0.005 | до 0.05 |  | до 0.1 | 5.5 - 7 |  | до 0.05 |  |  | 91.79 - 94 |  | Магниевый деформируемый сплав | Магниевый деформируемый сплав |  | всего 0.3 | [7 empty] | 0.5 - 0.9 |  |  | 0.2 - 1 | [10 empty] | до 0.002 | [19 empty] | 1.4 - 2
2790 | 1263 | МА2 | МА2 | кованые и штампованые детали сложной конфигурации для сварных конструкций; предельная рабочая температура: 150°C -длительная, 200°C -кратковременная |  | до 0.05 | 3 - 4 |  | до 0.005 | до 0.1 |  | 0.15 - 0.5 | 0.2 - 0.8 |  | до 0.05 |  |  | 94.493 - 96.65 |  | Магниевый деформируемый сплав | Магниевый деформируемый сплав |  | всего 0.3 | [21 empty] | до 0.002
2791 | 1264 | Ма2-1 | Ма2-1 | панели, штамповки сложной конфигурации для сварных конструкций; предельная рабочая температура: 150°C -длительная, 200°C -кратковременная |  | до 0.05 | 3.8 - 5 |  | до 0.004 | до 0.1 |  | 0.3 - 0.7 | 0.8 - 1.5 |  | до 0.04 |  |  | 92.6 - 95.1 |  | Магниевый деформируемый сплав | Магниевый деформируемый сплав |  | всего 0.3 | [21 empty] | до 0.002
2792 | 1351 | МЛ8 | МЛ8 | нагруженные детали ; предельная рабочая температура: 150°C -длительная, 200 °C -кратковременная |  | до 0.03 | до 0.02 |  | до 0.005 | до 0.03 |  |  | 5.5 - 6.6 |  | до 0.01 |  |  | 91.18 - 93.6 |  | Магниевый литейный сплав | Магниевый литейный сплав |  | прочие 0.12; всего 0.2 | [7 empty] | 0.7 - 1.1 |  |  | 0.2 - 0.8 | [10 empty] | до 0.001
2793 | 1764 | МА2-1пч | МА2-1пч | для изготовления полуфабрикатов методом горячей деформации; для производства штамповок сложной конфигурации для сварных конструкций с предельной рабочей температурой до +150 °C - длительно, до +200 °C - кратковременно. |  | до 0.01 | 3.8 - 5 |  | до 0.001 | до 0.01 |  | 0.2 - 0.6 | 0.8 - 1.5 |  | до 0.005 |  |  | 92.872 - 95.2 |  | Магниевый деформируемый сплав | Магниевый деформируемый сплав |  | всего 0.1 | [21 empty] | до 0.002
2794 | 1766 | МА20 | МА20 | для изготовления полуфабрикатов методом горячей деформации, а также для производства сварных деталей сложной геометрической формы, длительно работающих до температуры +150 °С и кратковременно - до +200 °С. |  | до 0.03 | до 0.02 |  | до 0.005 | до 0.05 |  | до 0.04 | 1 - 1.5 |  | до 0.04 |  |  | 97.94 - 98.83 |  | Магниевый деформируемый сплав | Магниевый деформируемый сплав |  | всего 0.3 | [7 empty] | 0.05 - 0.12 | [13 empty] | до 0.002 |  |  |  |  | 0.12 - 0.25
2795 | 1281 | МА21 | МА21 ( другое обозначение ИМВ2 ) | для средненагруженных деталей, работающих при температуре до 100-125 °C и криогенных температурах, когда требуется высокая жесткость и повышенная прочность при сжатии |  | до 0.04 | 4.3 - 5.3 |  | до 0.005 | до 0.1 |  | до 0.1 | 1 - 2 |  | до 0.03 |  |  | 76.5 - 85.1 |  | Магниевый деформируемый сплав | Магниевый деформируемый сплав |  | всего 0.3 | [10 empty] | 4 - 5 | [15 empty] | до 0.15 | [6 empty] | до 0.005 | [8 empty] | 7.5 - 9
2796 | 1265 | МА5 | МА5 | для нагруженных деталей; предельная рабочая температура: 150°C -длительная, 200°C -кратковременная |  | до 0.05 | 7.8 - 9.2 |  | до 0.005 | до 0.1 |  | 0.15 - 0.5 | 0.2 - 0.8 |  | до 0.05 |  |  | 89.29 - 91.85 |  | Магниевый деформируемый сплав | Магниевый деформируемый сплав |  | всего 0.3 | [21 empty] | до 0.002
2797 | 1266 | МА8 | МА8 | для листов, плит, штамповок сложной конфигурации; для сварных конструкций; предельная рабочая температура: 200°C -длительная, 250°C -кратковременная |  | до 0.05 | до 0.1 |  | до 0.007 | до 0.1 |  | 1.3 - 2.2 | до 0.3 |  | до 0.05 |  |  | 96.84 - 98.55 |  | Магниевый деформируемый сплав | Магниевый деформируемый сплав |  | всего 0.3 | [21 empty] | до 0.002 |  |  |  |  | 0.15 - 0.35
2798 | 1765 | МА8пч | МА8пч | для производства особо ответственных изделий сложной конфигурации и сварных конструкций с предельной рабочей температурой до +200 °C - длительно, до +250 °C - кратковременно. |  | до 0.01 | до 0.01 |  | до 0.002 | до 0.01 |  | 1 - 1.5 | до 0.06 |  | до 0.01 |  |  | 98.048 - 98.85 |  | Магниевый деформируемый сплав | Магниевый деформируемый сплав |  | всего 0.1 | [26 empty] | 0.15 - 0.35
2799 | 1273 | МА2-2 | МА2-2 | для изготовления клише в полиграфической промышленности |  |  | 2 - 2.5 |  |  |  |  | 0.15 - 0.35 | 0.7 - 1.2 |  |  |  |  | 95.95 - 97.5 |  | Магниевый сплав с особыми свойствами | Магниевый сплав с особыми свойствами
2800 | 1274 | МЛ16 | МЛ16 | для защиты от коррозии газонефтепроводов и других подземных металлических сооружений |  | до 0.15 | 7.5 - 9 |  | до 0.01 | до 0.2 |  | 0.15 - 0.5 | 2 - 3 |  | до 0.03 |  |  | 87.11 - 90.35 |  | Магниевый сплав с особыми свойствами | Магниевый сплав с особыми свойствами
2801 | 1275 | МЛ16пч | МЛ16пч | для защиты от коррозии газонефтепроводов и других подземных металлических сооружений |  | до 0.01 | 7.5 - 9 |  | до 0.001 | до 0.06 |  | 0.15 - 0.5 | 2 - 3 |  | до 0.005 |  |  | 87.424 - 90.35 |  | Магниевый сплав с особыми свойствами | Магниевый сплав с особыми свойствами
2802 | 1276 | МЛ16вч | МЛ16вч | для защиты от коррозии газонефтепроводов и других подземных металлических сооружений |  | до 0.003 | 7.5 - 9 |  | до 0.001 | до 0.04 |  | 0.15 - 0.5 | 2 - 3 |  | до 0.003 |  |  | 87.453 - 90.35 |  | Магниевый сплав с особыми свойствами | Магниевый сплав с особыми свойствами
2803 | 1277 | МЛ4вч | МЛ4вч | протекторный сплав для защиты от коррозии морских судов |  | до 0.004 | 5 - 7 |  | до 0.001 | до 0.05 |  | 0.15 - 0.5 | 2 - 3 |  | до 0.003 |  |  | 89.442 - 92.85 |  | Магниевый сплав с особыми свойствами | Магниевый сплав с особыми свойствами
2804 | 1278 | МЦИ | МЦИ | для изготовления деталей, работающих в условиях вибрационных нагрузок |  | 0.4 - 0.75 |  |  | 0.02 - 0.05 |  |  |  | 0.1 - 0.3 |  | 0.4 - 0.7 |  |  | 98.2 - 99.08 |  | Магниевый сплав с особыми свойствами | Магниевый сплав с особыми свойствами
2805 | 1205 | Н-1 | Н-1 | для производства катодных листов, полос и пластин, применяемых в металлургической промышленности для легирования сталей, производства сплавов и других отраслях промышленности. | Способ изготовления - электролиз | до 0.02 |  | до 0.01 |  | до 0.002 |  |  | до 0.001 |  | до 0.02 |  |  | до 0.001 |  | Никель первичный | Никель первичный | до 0.001 |  |  |  | до 0.001 | до 0.1 |  |  | до 0.001 |  | до 0.001 | до 0.001 | до 0.001 |  |  | min 99.93 |  |  | до 0.0006 |  | до 0.001
2806 | 1203 | Н-0 | Н-0 | для производства катодных листов, полос и пластин, применяемых в металлургической промышленности для легирования сталей, производства сплавов и других отраслях промышленности. | Способ изготовления - электролиз | до 0.001 | до 0.001 | до 0.005 |  | до 0.001 |  | до 0.001 | до 0.0005 |  | до 0.002 |  |  | до 0.001 |  | Никель первичный | Никель первичный | до 0.0003 |  |  |  | до 0.0003 | до 0.005 |  |  | до 0.001 |  | до 0.0003 | до 0.001 | до 0.0003 |  |  | min 99.99 |  |  | до 0.0001 |  | до 0.0005
2807 | 1835 | Н-1Ау | Н-1Ау | для производства катодных листов, полос и пластин, применяемых в металлургической промышленности для легирования сталей, производства сплавов и других отраслях промышленности. | Способ изготовления - электролиз | до 0.01 |  | до 0.01 |  | до 0.002 |  |  | до 0.001 |  | до 0.01 |  |  | до 0.001 |  | Никель первичный | Никель первичный | до 0.0005 |  |  |  | до 0.0005 | до 0.1 |  |  | до 0.001 |  | до 0.0005 | до 0.001 | до 0.0005 |  |  | min 99.95 |  |  | до 0.0001 |  | до 0.001
2808 | 1204 | Н-1у | Н-1у | для производства катодных листов, полос и пластин, применяемых в металлургической промышленности для легирования сталей, производства сплавов и других отраслях промышленности. | Способ изготовления - электролиз | до 0.015 |  | до 0.01 |  | до 0.002 |  |  | до 0.001 |  | до 0.01 |  |  | до 0.001 |  | Никель первичный | Никель первичный | до 0.0005 |  |  |  | до 0.0005 | до 0.1 |  |  | до 0.001 |  | до 0.0005 | до 0.001 | до 0.0005 |  |  | min 99.95 |  |  | до 0.0003 |  | до 0.001
2809 | 1206 | Н-2 | Н-2 | для производства катодных листов, полос, пластин, обрези, гранул и слитков, применяемых в металлургической промышленности для легирования сталей, производства сплавов и других отраслях промышленности. | Способ изготовления - электролиз, переплав или прессование отходов никеля. | до 0.04 |  | до 0.02 |  | до 0.002 |  |  | до 0.005 |  | до 0.04 |  |  |  |  | Никель первичный | Никель первичный | до 0.01 |  |  |  |  | до 0.15 | [5 empty] | до 0.003 |  |  |  | min 99.8
2810 | 1207 | Н-3 | Н-3 | для производства катодных листов, полос, пластин, обрези, гранул и слитков, применяемых в металлургической промышленности для легирования сталей, производства сплавов и других отраслях промышленности. | Способ изготовления - электролиз; переплав отходов никеля; огневое рафинирование; использование отходов, образующихся при обработке листов. | до 0.6 |  | до 0.1 | [11 empty] | Никель первичный | Никель первичный | [5 empty] | до 0.7 | [5 empty] | до 0.03 |  |  |  | min 98.6
2811 | 1208 | Н-4 | Н-4 | для производства катодных листов, полос, пластин, обрези, гранул и слитков, применяемых в металлургической промышленности для легирования сталей, производства сплавов и других отраслях промышленности. | Способ изготовления - огневое рафинирование; использование отходов, образующихся при обработке листов. | до 1 |  | до 0.15 | [11 empty] | Никель первичный | Никель первичный | [5 empty] | до 0.7 | [5 empty] | до 0.04 |  |  |  | min 97.6
2812 | 1166 | НП0Эви | НП0Эви | для катодов, анодов и других деталей электронных приборов; ленты толщиной 0,05-2,0 мм, применяемой в электронной технике и других отраслях промышленности. |  | до 0.015 | до 0.01 | до 0.03 |  | до 0.01 |  | до 0.002 | до 0.002 |  | до 0.03 |  |  | до 0.01 |  | Никель полуфабрикатный | Никель полуфабрикатный | до 0.001 |  |  |  | до 0.001 | до 0.1 |  |  | до 0.001 |  | до 0.001 | до 0.001 | до 0.001 |  |  | min 99.9 |  |  | до 0.001 |  | до 0.001 | до 0.003
2813 | 1137 | НП1 | НП1 | для изготовления полуфабрикатов (проволока,прутки, ленты, листы и полосы), применяемых для деталей специального назначения |  | до 0.015 |  | до 0.01 |  | до 0.03 |  | до 0.002 | до 0.005 |  | до 0.04 |  |  | до 0.01 |  | Никель полуфабрикатный | Никель полуфабрикатный | до 0.001 | всего 0.1 |  |  | до 0.001 |  |  |  | до 0.001 |  | до 0.001 | до 0.001 | до 0.001 |  |  | min 99.9 |  |  | до 0.001 |  | до 0.001
2814 | 1165 | НП1Эв | НП1Эв | для катодов, анодов и других деталей электронных приборов; ленты толщиной 0,05-2,0 мм, применяемой в электронной технике и других отраслях промышленности. |  | до 0.02 | до 0.01 | до 0.03 |  | до 0.03 |  | до 0.002 | до 0.002 |  | до 0.04 |  |  | до 0.03 |  | Никель полуфабрикатный | Никель полуфабрикатный | до 0.001 |  |  |  | до 0.001 | до 0.1 |  |  | до 0.001 |  | до 0.001 | до 0.003 | до 0.001 |  |  | min 99.8 |  |  | до 0.001 |  | до 0.001 | до 0.003
2815 | 1138 | НП2 | НП2 | для изготовления полуфабрикатов (проволока,прутки, ленты, листы и полосы), применяемых в приборостроении и машиностроении |  | до 0.1 |  | до 0.1 |  | до 0.15 |  | до 0.05 | до 0.007 |  | до 0.1 |  |  | до 0.1 |  | Никель полуфабрикатный | Никель полуфабрикатный | до 0.002 | всего 0.5 |  |  | до 0.002 |  |  |  | до 0.002 |  | до 0.002 | до 0.005 | до 0.002 |  |  | min 99.5 |  |  | до 0.002 |  | до 0.002
2816 | 1164 | НП2Э | НП2Э | для анодов, траверс и других деталей электронных приборов; ленты толщиной 0,05-2,0 мм, применяемой в электронной технике и других отраслях промышленности. |  | до 0.1 | до 0.01 | до 0.1 |  | до 0.1 |  | до 0.03 | до 0.005 |  | до 0.1 |  |  | до 0.1 |  | Никель полуфабрикатный | Никель полуфабрикатный | до 0.002 |  |  |  | до 0.002 | до 0.15 |  |  | до 0.002 |  | до 0.002 | до 0.003 | до 0.002 |  |  | min 99.6 |  |  | до 0.002 |  | до 0.002
2817 | 1139 | НП3 | НП3 | для изготовления полуфабрикатов (проволока,прутки, ленты, листы и полосы), применяемых в приборостроении и машиностроении |  | до 0.15 |  | до 0.15 |  | до 0.15 |  | до 0.2 |  |  | до 0.15 |  |  | до 0.1 |  | Никель полуфабрикатный | Никель полуфабрикатный |  | всего 0.7 | [9 empty] | до 0.015 |  |  |  | min 99.3
2818 | 1140 | НП4 | НП4 | для изготовления полуфабрикатов (проволока,прутки, ленты, листы и полосы), применяемых в приборостроении и машиностроении |  | до 0.15 |  | до 0.1 |  | до 0.15 |  | до 0.2 |  |  | до 0.3 |  |  | до 0.1 |  | Никель полуфабрикатный | Никель полуфабрикатный |  | всего 1 | [9 empty] | до 0.015 |  |  |  | min 99
2819 | 1142 | НПА1 | НПА1 | для изготовления полуфабрикатов (полосы, овальные стержни), применяемых для электролитического покрытия |  | до 0.1 |  | до 0.02 |  | до 0.03 |  | до 0.1 |  |  | до 0.1 |  |  | до 0.1 |  | Никель полуфабрикатный | Никель полуфабрикатный |  | всего 0.3 | [9 empty] | до 0.005 |  |  |  | min 99.7
2820 | 1143 | НПА2 | НПА2 | для изготовления полуфабрикатов (полосы, овальные стержни), применяемых для электролитического покрытия |  | до 0.15 |  | до 0.1 |  | до 0.15 |  | до 0.15 |  |  | до 0.25 |  |  | до 0.1 |  | Никель полуфабрикатный | Никель полуфабрикатный |  | всего 1 | [9 empty] | до 0.005 |  |  |  | min 99
2821 | 1141 | НПАН | НПАН | для изготовления полуфабрикатов (полосы, овальные стержни), применяемых для электролитического покрытия | Никель полуфабрикатный анодный непассивирующийся | 0.01 - 0.1 |  |  |  | до 0.03 |  | до 0.05 |  |  | до 0.1 |  |  |  |  | Никель полуфабрикатный | Никель полуфабрикатный |  | всего 0.6 | [9 empty] | 0.002 - 0.01 |  |  |  | min 99.4 | [5 empty] | 0.03 - 0.3
2822 | 1144 | НК0.2 | НК0.2 | для изготовления полуфабрикатов (ленты, полосы), применяемых для деталей электротехнических устройств и приборов | Никель кремнистый | до 0.1 |  | до 0.1 |  | 0.15 - 0.25 |  | до 0.05 | до 0.007 |  | до 0.1 |  |  | до 0.1 |  | Никелевый сплав | Никелевый сплав | до 0.002 | всего 0.45 |  |  | до 0.002 |  |  |  | до 0.002 |  | до 0.002 | до 0.005 | до 0.002 |  |  | min 99.4 |  |  | до 0.002 |  | до 0.002
2823 | 1558 | НКМ | НКМ | для изготовления проволоки | [5 empty] | 2 - 4 |  | 0.2 - 1 | [7 empty] | Никелевый сплав | Никелевый сплав |  | всего 1 | [7 empty] | до 0.1 | [5 empty] | 93.9 - 97.8
2824 | 1145 | НМц1 | НМц1 | сетки управления ртутных выпрямителей. | Тип сплава - никель марганцевый | до 0.1 |  | до 0.05 |  | до 0.1 |  | 0.5 - 1 |  |  | до 0.1 |  |  | до 0.05 |  | Никелевый сплав | Никелевый сплав | [11 empty] | до 0.005 |  |  |  | min 98.5
2825 | 1146 | НМц2 | НМц2 | Термически низконагруженные части электронных ламп повышенной прочности, держатели сеток и т.д. | Тип сплава - никель марганцевый | до 0.2 |  | до 0.05 |  | до 0.2 |  | 1 - 2.3 |  |  | до 0.3 |  |  | до 0.1 |  | Никелевый сплав | Никелевый сплав | [11 empty] | до 0.005 |  |  |  | min 97.1
2826 | 1147 | НМц2.5 | НМц2.5 | для изготовления проволоки, используемой для производства свечей автомобильных, авиационных и тракторных двигателей | Тип сплава - никель марганцевый | до 0.2 |  | до 0.1 |  | до 0.3 |  | 2.3 - 3.3 |  |  | до 0.4 |  |  | до 0.1 |  | Никелевый сплав | Никелевый сплав | до 0.002 | всего 1.5 | [6 empty] | до 0.01 |  | до 0.002 | до 0.015 |  |  |  | 95.2 - 97.7 |  |  | до 0.002 |  | до 0.03
2827 | 1148 | НМц5 | НМц5 | для изготовления проволоки, используемой для производства свечей автомобильных, авиационных и тракторных двигателей, для радиоламп | Тип сплава - никель марганцевый | до 0.2 |  | до 0.15 |  | до 0.3 |  | 4.6 - 5.4 |  |  | до 0.65 |  |  | до 0.1 |  | Никелевый сплав | Никелевый сплав | до 0.002 | всего 2 | [6 empty] | до 0.02 |  | до 0.002 | до 0.015 |  |  |  | 92.6 - 95.4 |  |  | до 0.002 |  | до 0.03
2828 | 1151 | НХ9 | НХ9 ( другое обозначение ХромельК ) | проволока для компенсационных проводов |  | до 0.25 | до 0.15 | до 0.2 |  | до 0.4 | 8.5 - 10 | до 0.3 |  |  | до 0.3 |  |  | до 0.05 |  | Никелевый сплав | Никелевый сплав | до 0.002 | всего 1.4 |  |  |  | 0.4 - 1.2 |  |  | до 0.003 |  | до 0.002 | до 0.01 |  |  |  | 87.4 - 91.1 |  |  | до 0.002 |  | до 0.002
2829 | 1149 | НМцАК2-2-1 | НМцАК2-2-1 ( другое обозначение Алюмель ) | проволока для термопар |  | до 0.25 | 1.6 - 2.4 | до 0.1 |  | 0.85 - 1.5 |  | 1.8 - 2.7 |  |  | до 0.3 |  |  | до 0.05 |  | Никелевый сплав | Никелевый сплав | до 0.002 | всего 0.7 |  |  |  | 0.6 - 1.2 |  |  | до 0.005 |  | до 0.002 | до 0.01 |  |  |  | 91.5 - 95.15 |  |  | до 0.002 |  | до 0.002
2830 | 1150 | НХ9.5 | НХ9.5 ( другое обозначение ХромельТ ) | проволока для термопар |  | до 0.25 | до 0.15 | до 0.2 |  | до 0.4 | 9 - 10 | до 0.3 |  |  | до 0.3 |  |  | до 0.05 |  | Никелевый сплав | Никелевый сплав | до 0.002 | всего 1.4 |  |  |  | 0.6 - 1.2 |  |  | до 0.003 |  | до 0.002 | до 0.01 |  |  |  | 87.4 - 90.4 |  |  | до 0.002 |  | до 0.002
2831 | 1557 | НХК | НХК | для изготовления проволоки | [5 empty] | 1 - 3 | 8 - 12 | до 0.5 | [7 empty] | Никелевый сплав | Никелевый сплав |  | всего 1 | [7 empty] | до 0.1 | [5 empty] | 83.4 - 91
2832 | 1846 | НХМ9 | НХМ9 ( другое обозначение ХромельКМ ) | проволока для компенсационных проводов |  | до 0.25 | до 0.15 | до 0.2 |  | 0.1 - 0.6 | 8.5 - 10 | до 0.3 |  |  | до 0.3 |  |  | до 0.05 |  | Никелевый сплав | Никелевый сплав | до 0.002 | всего 1.4 | [6 empty] | до 0.003 |  | до 0.002 | до 0.01 |  |  |  | 86.73 - 90 |  |  | до 0.002 |  | до 0.002
2833 | 1845 | НХМ9.5 | НХМ9.5 ( другое обозначение ХромельТМ ) | проволока для термопар |  | до 0.25 | до 0.15 | до 0.2 |  | 0.1 - 0.6 | 9 - 10 | до 0.3 |  |  | до 0.3 |  |  | до 0.05 |  | Никелевый сплав | Никелевый сплав | до 0.002 | всего 1.4 | [6 empty] | до 0.003 |  | до 0.002 | до 0.01 |  |  |  | 86.93 - 89.6 |  |  | до 0.002 |  | до 0.002
2834 | 1170 | НВ3 | НВ3 | для катодов |  | до 0.05 |  | до 0.1 |  | до 0.02 |  | до 0.03 | до 0.005 |  | до 0.07 |  |  | до 0.05 |  | Никелевый низколегированный сплав | Никелевый низколегированный сплав |  |  |  | 2.5 - 3.5 | до 0.001 |  |  |  | до 0.001 |  | до 0.001 | до 0.005 | до 0.001 |  |  | min 96 |  |  | до 0.001 |  | до 0.001
2835 | 1173 | НВ3в | НВ3в | для катодов |  | до 0.02 | до 0.01 | до 0.08 |  | до 0.006 |  | до 0.01 | до 0.004 |  | до 0.04 |  |  | до 0.04 |  | Никелевый низколегированный сплав | Никелевый низколегированный сплав | до 0.002 |  |  | 2.5 - 3.5 | до 0.001 |  |  |  | до 0.001 |  | до 0.001 | до 0.003 | до 0.001 |  |  | min 96 |  |  | до 0.001 |  |  | до 0.003
2836 | 1175 | НВМг3-0.08в | НВМг3-0.08в | для катодов |  | до 0.02 | до 0.01 | до 0.06 |  | до 0.006 |  | до 0.01 | до 0.004 |  | до 0.04 |  |  | 0.07 - 0.1 |  | Никелевый низколегированный сплав | Никелевый низколегированный сплав | до 0.002 |  |  | 2.5 - 3.5 | до 0.001 |  |  |  | до 0.001 |  | до 0.001 | до 0.003 | до 0.001 |  |  | min 96 |  |  | до 0.001 |  |  | до 0.003
2837 | 1174 | НВМг3-0.05в | НВМг3-0.05в | для катодов |  | до 0.02 | до 0.01 | до 0.06 |  | до 0.006 |  | до 0.01 | до 0.004 |  | до 0.04 |  |  | 0.04 - 0.07 |  | Никелевый низколегированный сплав | Никелевый низколегированный сплав | до 0.002 |  |  | 2.5 - 3.5 | до 0.001 |  |  |  | до 0.001 |  | до 0.001 | до 0.003 | до 0.001 |  |  | min 96 |  |  | до 0.001 |  |  | до 0.003
2838 | 1163 | НК0.04 | НК0.04 | для катодов |  | до 0.05 |  | до 0.06 |  | 0.02 - 0.06 |  | до 0.05 | до 0.005 |  | до 0.07 |  |  | до 0.05 |  | Никелевый низколегированный сплав | Никелевый низколегированный сплав | до 0.002 |  |  |  | до 0.002 |  |  |  | до 0.002 |  | до 0.002 | до 0.003 | до 0.002 |  |  | min 99.6 |  |  | до 0.002 |  | до 0.002
2839 | 1167 | НК0.2Э | НК0.2Э | для катодов и других деталей электронных приборов |  | до 0.04 | до 0.01 | до 0.05 |  | 0.15 - 0.25 |  | до 0.04 | до 0.005 |  | до 0.07 |  |  | до 0.05 |  | Никелевый низколегированный сплав | Никелевый низколегированный сплав | до 0.002 |  |  |  | до 0.002 | до 0.1 |  |  | до 0.002 |  | до 0.002 | до 0.003 | до 0.002 |  |  | min 99.4 |  |  | до 0.002 |  | до 0.002
2840 | 1177 | НКа0.13 | НКа0.13 | для катодов электровакуумных приборов |  | до 0.02 |  | до 0.15 |  | до 0.01 |  | до 0.01 | до 0.004 |  | до 0.02 |  |  | до 0.01 |  | Никелевый низколегированный сплав | Никелевый низколегированный сплав | [15 empty] | min 99.6 | [6 empty] | 0.1 - 0.16
2841 | 1176 | НКа0.07 | НКа0.07 | для катодов электровакуумных приборов |  | до 0.02 |  | до 0.15 |  | до 0.01 |  | до 0.01 | до 0.004 |  | до 0.02 |  |  | до 0.01 |  | Никелевый низколегированный сплав | Никелевый низколегированный сплав | [15 empty] | min 99.65 | [6 empty] | 0.05 - 0.1
2842 | 1168 | НМг | НМг | для катодов |  | до 0.05 |  | до 0.05 |  | до 0.02 |  | до 0.03 | до 0.005 |  | до 0.07 |  |  | 0.02 - 0.07 |  | Никелевый низколегированный сплав | Никелевый низколегированный сплав |  |  |  |  | до 0.001 |  |  |  | до 0.001 |  | до 0.001 | до 0.005 | до 0.001 |  |  | min 99.6 |  |  | до 0.001 |  | до 0.001
2843 | 1171 | НМг0.05в | НМг0.05в | для катодов |  | до 0.02 | до 0.01 | до 0.04 |  | до 0.006 |  | до 0.01 | до 0.002 |  | до 0.04 |  |  | 0.04 - 0.07 |  | Никелевый низколегированный сплав | Никелевый низколегированный сплав | до 0.001 |  |  |  | до 0.001 | до 0.1 |  |  | до 0.001 |  | до 0.001 | до 0.003 | до 0.001 |  |  | min 99.85 |  |  | до 0.001 |  | до 0.001 | до 0.003
2844 | 1169 | НМг0.1 | НМг0.1 | для катодов |  | до 0.02 | до 0.01 | до 0.04 |  | до 0.01 |  | до 0.01 | до 0.005 |  | до 0.04 |  |  | 0.08 - 0.12 |  | Никелевый низколегированный сплав | Никелевый низколегированный сплав | до 0.002 |  |  |  | до 0.001 | до 0.1 |  |  | до 0.001 |  | до 0.001 | до 0.003 | до 0.001 |  |  | min 99.7 |  |  | до 0.001 |  | до 0.001
2845 | 1172 | НМг0.08в | НМг0.08в | для катодов |  | до 0.02 | до 0.01 | до 0.04 |  | до 0.006 |  | до 0.01 | до 0.002 |  | до 0.04 |  |  | 0.07 - 0.1 |  | Никелевый низколегированный сплав | Никелевый низколегированный сплав | до 0.001 |  |  |  | до 0.001 | до 0.1 |  |  | до 0.001 |  | до 0.001 | до 0.003 | до 0.001 |  |  | min 99.8 |  |  | до 0.001 |  | до 0.001 | до 0.003
2846 | 1842 | ВВ750П | ВВ750П ( другое обозначение ХН50КВМТЮБ ВВ750 ) | для изготовления жаропрочных изделий ответственного назначения |  |  | 3.4 - 4 | 0.03 - 0.08 | 51.25 - 59.97 | до 0.5 | 9 - 11 | до 0.5 |  | 3.5 - 3.9 | до 0.5 |  | 3 - 3.6 | до 0.02 |  | Никелевый жаропрочный гранулируемый сплав | Никелевый жаропрочный гранулируемый сплав |  |  |  | 5.4 - 6.2 |  | 14 - 16 |  | 1.6 - 2 | до 0.015 | до 0.01 |  | до 0.009 |  | до 0.015
2847 | 1843 | BB751П | BB751П ( другое обозначение XH56KBMTЮБ ) | для изготовления жаропрочных изделий ответственного назначения |  |  | 3.7 - 4.2 | 0.04 - 0.08 | 50.09 - 59.86 | до 0.3 | 10 - 12 | до 0.3 |  | 2.5 - 3.1 | до 1 |  | 4 - 5 | до 0.01 | 0.4 - 0.8 | Никелевый жаропрочный гранулируемый сплав | Никелевый жаропрочный гранулируемый сплав | до 0.07 |  |  | 2.5 - 3.5 |  | 14 - 16 |  | 3 - 3.5 | до 0.015 |  |  | до 0.009 |  | до 0.015 | [14 empty] | до 0.01 | [18 empty] | до 0.02
2848 | 1836 | ЭИ698П | ЭИ698П ( другое обозначение ХН71МТЮБ ) | для изготовления жаропрочных изделий ответственного назначения |  |  | 1.45 - 1.8 | 0.03 - 0.07 | 71.034 - 78.46 | до 0.5 | 13 - 16 | до 0.4 |  | 2.35 - 2.75 | до 2 |  | 2.8 - 3.2 |  |  | Никелевый жаропрочный гранулируемый сплав | Никелевый жаропрочный гранулируемый сплав | до 0.001 | [6 empty] | 1.9 - 2.2 | до 0.015 |  |  | до 0.007 |  | 0.011 - 0.013 | [14 empty] | до 0.01
2849 | 1837 | ЭИ698МП | ЭИ698МП ( другое обозначение ВЖ136 ХН66ВМТЮБ ) | для изготовления жаропрочных изделий ответственного назначения |  |  | 2 - 2.4 | до 0.04 | 66.44 - 74.1 | до 0.45 | 15.5 - 17.5 | до 0.4 |  | 0.8 - 1.2 | до 1.5 |  | 3.8 - 4.4 | до 0.03 | 0.8 - 1.5 | Никелевый жаропрочный гранулируемый сплав | Никелевый жаропрочный гранулируемый сплав |  |  |  | 0.8 - 1.5 |  |  |  | 2.2 - 2.6 | до 0.015 | до 0.005 |  | до 0.007 |  | до 0.005 | [14 empty] | до 0.01
2850 | 1838 | ЭП741П | ЭП741П ( другое обозначение ХН53КВМТЮБ ) | для изготовления жаропрочных изделий ответственного назначения |  |  | 4.7 - 5.2 | до 0.06 | 53.16 - 61.1 | до 0.5 | 8 - 10 | до 0.5 |  | 1.3 - 1.7 | до 0.5 |  | 2.2 - 3 | до 0.02 |  | Никелевый жаропрочный гранулируемый сплав | Никелевый жаропрочный гранулируемый сплав |  |  |  | 6.5 - 7.2 |  | 15 - 16.5 |  | 1.2 - 1.6 | до 0.015 | до 0.015 |  | до 0.009 |  | до 0.015 | [14 empty] | до 0.01
2851 | 1839 | ЭП741НП | ЭП741НП ( другое обозначение ХН51КВМТЮБ ) | для изготовления жаропрочных изделий ответственного назначения |  |  | 4.8 - 5.3 | 0.02 - 0.06 | 51.26 - 59.38 | до 0.5 | 8 - 10 | до 0.5 |  | 1.6 - 2 | до 0.5 |  | 3.5 - 4.2 | до 0.02 |  | Никелевый жаропрочный гранулируемый сплав | Никелевый жаропрочный гранулируемый сплав |  |  |  | 5.2 - 5.9 |  | 15 - 16.5 |  | 2.4 - 2.8 | до 0.015 | до 0.015 |  | до 0.009 |  | до 0.015 | [14 empty] | до 0.01
2852 | 1840 | ЭП962П | ЭП962П ( другое обозначение ХН54КВМТЮБ ) | для изготовления жаропрочных изделий ответственного назначения |  |  | 3.6 - 4 | 0.04 - 0.08 | 53.66 - 64.26 | до 0.5 | 12 - 15 | до 0.5 |  | 2.4 - 3 | до 0.5 |  | 3.9 - 5 | до 0.02 | 0.1 - 0.6 | Никелевый жаропрочный гранулируемый сплав | Никелевый жаропрочный гранулируемый сплав |  |  |  | 2.4 - 3 |  | 8 - 10 |  |  | до 0.015 |  |  | до 0.009 |  | до 0.015 | [33 empty] | до 0.01
2853 | 1841 | ЭП975П | ЭП975П ( другое обозначение ХН52КВМТЮБ ) | для изготовления жаропрочных изделий ответственного назначения |  |  | 5 - 5.4 | 0.04 - 0.08 | 52.59 - 61.56 | до 0.5 | 8 - 10 | до 0.5 |  | 1.6 - 2.2 | до 0.5 |  | 2.4 - 3.2 | до 0.02 |  | Никелевый жаропрочный гранулируемый сплав | Никелевый жаропрочный гранулируемый сплав |  |  |  | 9.1 - 9.8 |  | 10 - 12 |  | 1.8 - 2.2 | до 0.015 | до 0.05 |  | до 0.009 |  | до 0.02 | [14 empty] | до 0.02 | [18 empty] | до 0.01
2854 | 2559 | Cu-DHP | Cu-DHP | Изготовление фитингов, предназначенных для соединения медных труб | [15 empty] | Медь | Медь |  |  | Cu+Ag min 99.9 |  |  |  | до 0.015 |  | 0.015 - 0.04
2855 | 1693 | АМФ | АМФ | для изготовления горячекатаных и холоднокатаных анодов, применяемых для гальванических покрытий изделий |  | 99.816 - 99.97 |  |  | до 0.002 |  |  |  | до 0.004 |  | до 0.005 |  |  |  |  | Медь | Медь | до 0.005 | всего 0.1 |  |  | до 0.002 |  | до 0.003 |  | 0.03 - 0.16 |  | до 0.002 | до 0.004 | [6 empty] | до 0.001 |  | до 0.002
2856 | 1695 | АМФу | АМФу | для изготовления горячекатаных и холоднокатаных анодов, применяемых для гальванических покрытий изделий |  | 99.903 - 99.97 |  |  | до 0.002 |  |  |  | до 0.004 |  | до 0.003 |  |  |  |  | Медь | Медь | до 0.002 | всего 0.1 |  |  | до 0.002 |  | до 0.003 |  | 0.03 - 0.08 |  | до 0.002 | до 0.003 | [6 empty] | до 0.001 |  | до 0.001
2857 | 1116 | М0 | М0 | для проводников тока и сплавов высокой чистоты |  |  |  |  | до 0.002 |  |  |  | до 0.003 |  | до 0.004 |  |  |  |  | Медь | Медь | до 0.003 |  | Cu + Ag min 99.93 |  | до 0.001 | [5 empty] | до 0.002 | до 0.003 | [6 empty] | до 0.0005 |  | до 0.001 | до 0.04
2858 | 2710 | М001 | М001 | Для изготовления проволоки, контактных проводов, шин и других электротехнических изделий |  | min 99.99 | [8 empty] | до 0.001 |  |  |  |  | Медь | Медь | до 0.0005 | всего 0.0065 |  |  |  |  | до 0.0025 |  |  |  | до 0.0004 | до 0.0015 | [6 empty] | до 0.0002 |  | до 0.0005 | до 0.04 | [7 empty] | до 0.0002 |  |  |  | до 0.0002
2859 | 1115 | М00 | М00 | для проводников тока и сплавов высокой чистоты |  | min 99.96 |  |  | до 0.001 |  |  |  | до 0.001 |  | до 0.001 |  |  |  |  | Медь | Медь | до 0.001 |  |  |  | до 0.001 |  | до 0.002 |  | до 0.0005 |  | до 0.001 | до 0.002 | [6 empty] | до 0.0005 |  | до 0.001 | до 0.03
2860 | 1113 | М00б | М00б | для изготовления проводников тока и сплавов высокой чистоты; приборов электровакуумной промышленности |  | min 99.99 |  |  | до 0.001 |  |  |  | до 0.001 |  | до 0.001 |  |  |  |  | Медь | Медь | до 0.001 |  |  |  | до 0.001 |  | до 0.002 |  | до 0.0003 |  | до 0.001 | до 0.001 | [6 empty] | до 0.0005 |  | до 0.001 | до 0.001
2861 | 2711 | М001б | М001б | Для изготовления проволоки, контактных проводов, шин и других электротехнических изделий |  | min 99.99 | [8 empty] | до 0.001 |  |  |  |  | Медь | Медь | до 0.0005 | всего 0.0065 |  |  |  |  | до 0.0023 |  |  |  | до 0.0004 | до 0.0015 | [6 empty] | до 0.0002 |  | до 0.0005 | до 0.001 | [7 empty] | до 0.0002 |  |  |  | до 0.0002
2862 | 1690 | М00к | М00к | как исходное сырье для производства литых и деформированных полуфабрикатов из меди и медных сплавов |  | min 99.9835 | [8 empty] | до 0.001 |  |  |  |  | Медь | Медь | до 0.0005 | всего 0.0065 |  |  |  |  | до 0.002 |  |  |  | до 0.0004 | до 0.0015 | [6 empty] | до 0.0002 |  | до 0.0005 | до 0.01 | [7 empty] | до 0.0002 |  |  |  | до 0.0002
2863 | 1114 | М0б | М0б | для проводников тока и сплавов высокой чистоты |  |  |  |  | до 0.002 |  |  |  | до 0.003 |  | до 0.004 |  |  |  |  | Медь | Медь | до 0.003 |  | Cu + Ag min 99.97 |  | до 0.002 |  |  |  | до 0.002 |  | до 0.002 | до 0.003 | [6 empty] | до 0.001 |  | до 0.002 | до 0.001
2864 | 1111 | М0к | М0к | как исходное сырье для производства литых и деформированных полуфабрикатов из меди и медных сплавов |  | min 99.97 |  |  | до 0.001 |  |  |  | до 0.001 |  | до 0.001 |  |  |  |  | Медь | Медь | до 0.001 |  |  |  | до 0.001 |  | до 0.002 |  | до 0.001 |  | до 0.001 | до 0.002 | [6 empty] | до 0.0005 |  | до 0.001 | до 0.015
2865 | 1117 | М1 | М1 | Для проводников тока, проката и высококачественных бронз,не содержащих олова; для изготовления изделий криогенной техники; для изготовления проволоки и прутков для автоматической сварки в среде инертных газов, под флюсом и газовой сварки неответственных конструкций из меди, а также изготовление электродов для сварки меди и чугуна |  |  |  |  | до 0.002 |  |  |  | до 0.004 |  | до 0.005 |  |  |  |  | Медь | Медь | до 0.005 |  | Cu+Ag min 99.9 |  | до 0.002 | [5 empty] | до 0.002 | до 0.004 | [6 empty] | до 0.001 |  | до 0.002 | до 0.05
2866 | 1692 | М1б | М1б | для изготовления проводников тока и сплавов высокой чистоты; приборов электровакуумной промышленности |  | min 99.95 |  |  | до 0.002 |  |  |  | до 0.003 |  | до 0.004 |  |  |  |  | Медь | Медь | до 0.004 |  |  |  | до 0.002 |  |  |  | до 0.002 |  | до 0.002 | до 0.004 | [6 empty] | до 0.001 |  | до 0.002 | до 0.003
2867 | 2384 | М1Е | М1Е | Для производства холоднокатаных фольги и ленты, холоднокатаных и горячекатаных листов и плит, предназначенных для электротехнической промышленности. |  |  |  |  | до 0.002 |  |  |  | до 0.004 |  | до 0.005 |  |  |  |  | Медь | Медь | до 0.005 |  | Cu+Ag min 99.9 |  | до 0.002 | [5 empty] | до 0.002 | до 0.004 | [6 empty] | до 0.001 |  | до 0.002 | до 0.05
2868 | 1112 | М1к | М1к | как исходное сырье для производства литых и деформированных полуфабрикатов из меди и медных сплавов |  | min 99.95 |  |  | до 0.002 |  |  |  | до 0.003 |  | до 0.003 |  |  |  |  | Медь | Медь | до 0.003 |  |  |  | до 0.002 |  | до 0.003 |  | до 0.002 |  | до 0.002 | до 0.004 | [6 empty] | до 0.001 |  | до 0.002 | до 0.02
2869 | 2712 | М1ор | М1ор | Для изготовления проволоки, контактных проводов, шин и других электротехнических изделий | [15 empty] | Медь | Медь |  | всего 0.065 | Cu + Ag min 99.91 | [18 empty] | до 0.025
2870 | 1118 | М1р | М1р | Для проводников тока, проката и высококачественных бронз,не содержащих олова; для изготовления проволоки и прутков для автоматической сварки в среде инертных газов, под флюсом и газовой сварки неответственных конструкций из меди, а также изготовление электродов для сварки меди и чугуна |  |  |  |  | до 0.002 |  |  |  | до 0.005 |  | до 0.005 |  |  |  |  | Медь | Медь | до 0.005 |  | Cu+Ag min 99.9 |  | до 0.002 |  |  |  | 0.002 - 0.012 |  | до 0.002 | до 0.005 | [6 empty] | до 0.001 |  | до 0.002 | до 0.01
2871 | 2385 | М1рЕ | М1рЕ | Для производства холоднокатаных фольги и ленты, холоднокатаных и горячекатаных листов и плит, предназначенных для электротехнической промышленности. |  |  |  |  | до 0.002 |  |  |  | до 0.005 |  | до 0.005 |  |  |  |  | Медь | Медь | до 0.005 |  | Cu+Ag min 99.9 |  | до 0.002 |  |  |  | 0.002 - 0.012 |  | до 0.002 | до 0.005 | [6 empty] | до 0.001 |  | до 0.002 | до 0.01
2872 | 1694 | М1у | М1у | для изготовления горячекатаных и холоднокатаных анодов, применяемых для гальванических покрытий изделий |  | min 99.9 |  |  | до 0.002 |  |  |  | до 0.004 |  | до 0.003 |  |  |  |  | Медь | Медь | до 0.002 | всего 0.1 |  |  | до 0.002 | [5 empty] | до 0.002 | до 0.003 | [6 empty] | до 0.001 |  | до 0.001 | до 0.045
2873 | 1119 | М1ф | М1ф | для производства фольги, ленты, холоднокатаных и горячекатаных листов и плит общего назначения; бесшовных тянутых труб, применяемых в системах водоснабжения, водяного отопления, охлаждения, канализации, водоочистных сооружений и газоснабжения |  |  |  |  | до 0.002 |  |  |  | до 0.005 |  | до 0.005 |  |  |  |  | Медь | Медь | до 0.005 |  | Cu+Ag min 99.9 |  | до 0.002 |  |  |  | 0.012 - 0.04 |  | до 0.002 | до 0.005 | [6 empty] | до 0.001 |  | до 0.002
2874 | 1122 | М2 | М2 | для высококачественных полуфабрикатов и сплавов на медной основе, обрабатываемых давлением; для изготовления изделий криогенной техники |  |  |  |  | до 0.2 | [5 empty] | до 0.05 |  |  |  |  | Медь | Медь | до 0.01 |  | Cu+Ag min 99.7 |  | до 0.05 | [5 empty] | до 0.005 | до 0.01 | [6 empty] | до 0.002 |  | до 0.01 | до 0.07
2875 | 1120 | М2р | М2р | Для высококачественных полуфабрикатов и сплавов на медной основе, обрабатываемых давлением; для изготовления прутков для газовой сварки конструкций общего назначения из меди |  |  |  |  | до 0.2 | [5 empty] | до 0.05 |  |  |  |  | Медь | Медь | до 0.01 |  | Cu+Ag min 99.7 |  | до 0.05 |  |  |  | 0.005 - 0.06 |  | до 0.005 | до 0.01 | [6 empty] | до 0.002 |  | до 0.01 | до 0.01
2876 | 1691 | М2к | М2к | как исходное сырье для производства литых и деформированных полуфабрикатов из меди и медных сплавов |  | min 99.93 |  |  | до 0.003 |  |  |  | до 0.004 |  | до 0.005 |  |  |  |  | Медь | Медь | до 0.005 |  |  |  | до 0.002 |  | до 0.003 |  | до 0.002 |  | до 0.002 | до 0.01 | [6 empty] | до 0.001 |  | до 0.002 | до 0.03
2877 | 1123 | М3 | М3 | для проката, сплавов на медной основе и прочих литейных сплавов; для изготовления изделий криогенной техники |  |  |  |  | до 0.2 | [5 empty] | до 0.05 |  |  |  |  | Медь | Медь | до 0.05 |  | Cu+Ag min 99.5 |  | до 0.05 | [5 empty] | до 0.05 | до 0.01 | [6 empty] | до 0.003 |  | до 0.01 | до 0.08
2878 | 1121 | М3р | М3р | для проката, сплавов на медной основе и прочих литейных сплавов |  | min 99.5 |  |  | до 0.2 | [5 empty] | до 0.05 |  |  |  |  | Медь | Медь | до 0.03 |  |  |  | до 0.05 |  |  |  | 0.005 - 0.06 |  | до 0.05 | до 0.01 | [6 empty] | до 0.003 |  | до 0.05 | до 0.01
2879 | 1872 | МБ-1 | МБ-1 | Меднобериллиевая лигатура предназначена для изготовления бериллийсодержащих бронз |  | 88.9 - 96 | до 0.02 |  |  | до 0.02 |  |  |  |  | до 0.02 |  |  | до 0.04 |  | Медь | Медь | до 0.0007 | [22 empty] | 4 - 11
2880 | 1910 | МСр1 | МСр1 | Для изготовления проволоки для газовой сварки ответственных и электротехнических конструкций из меди |  | 98.295 - 98.9 | [8 empty] | до 0.05 |  |  |  |  | Медь | Медь | до 0.01 | всего 0.3 |  |  | до 0.05 |  | 0.8 - 1.2 |  |  |  | до 0.005 | до 0.01 | [6 empty] | до 0.002 |  | до 0.01 | до 0.07
2881 | 1183 | МН0.6 | МН0.6 ( другое обозначение СплавТП ) | для производства проволоки, предназначенной для изготовления компенсационных проводов. |  | 99.27 - 99.43 |  | до 0.002 |  | до 0.002 |  |  |  |  | до 0.01 |  |  |  |  | Медно-никелевый сплав | Медно-никелевый сплав | до 0.005 | всего 0.1 | [6 empty] | до 0.002 |  | до 0.002 | до 0.005 |  |  |  | 0.57 - 0.63 |  |  | до 0.002 |  | до 0.002
2882 | 1314 | МН10 | МН10 ( другое обозначение МН-10 ) | конденсаторные трубы, сварные конструкции в судостроении | [15 empty] | Медно-никелевый сплав | Медно-никелевый сплав | [25 empty] | МПа | % |  |  |  | МПа |  | % | [8 empty] | кДж / м2
2883 | 1314 | МН10 | МН10 ( другое обозначение МН-10 ) | конденсаторные трубы, сварные конструкции в судостроении | [15 empty] | Медно-никелевый сплав | Медно-никелевый сплав | [25 empty] | 245-294 | 44-50 |  |  |  | 98-196 |  | 40
2884 | 1314 | МН10 | МН10 ( другое обозначение МН-10 ) | конденсаторные трубы, сварные конструкции в судостроении | [15 empty] | Медно-никелевый сплав | Медно-никелевый сплав | [25 empty] | 490 | 2-8 |  |  |  | 294-392
2885 | 1157 | МН16 | МН16 ( другое обозначение СплавТБ ) | для производства проволоки, предназначенной для изготовления компенсационных проводов. | Тип сплава - мельхиор | 83.5 - 84.7 |  | до 0.03 |  | до 0.002 |  |  |  |  | до 0.05 |  |  | до 0.05 |  | Медно-никелевый сплав | Медно-никелевый сплав | до 0.002 | всего 0.2 | [6 empty] | до 0.002 |  | до 0.002 | до 0.002 |  |  |  | 15.3 - 16.3 |  |  | до 0.002 |  | до 0.002
2886 | 1156 | МН19 | МН19 | плакировочный материал для медицинских инструментов, точная механика; сплав плохо деформируется в холодном состоянии, хорошо сваривается, коррозионно-стойкий. | Тип сплава - мельхиор | 78.5 - 82 |  | до 0.05 |  | до 0.15 |  | до 0.3 | до 0.3 |  | до 0.5 |  |  | до 0.05 |  | Медно-никелевый сплав | Медно-никелевый сплав | до 0.005 | всего 1.5 | [6 empty] | до 0.01 |  | до 0.005 | до 0.01 |  |  |  | 18 - 20 |  |  | до 0.002 |  | до 0.01
2887 | 1162 | МН25 | МН25 | монеты, декоративные изделия; сплав плохо деформируется в холодном состоянии, хорошо сваривается, коррозионно-стойкий. | Тип сплава - мельхиор | 72.7 - 76 |  | до 0.05 |  |  |  | до 0.5 | до 0.3 |  | до 0.5 |  |  |  |  | Медно-никелевый сплав | Медно-никелевый сплав | до 0.005 | всего 1.3 | [9 empty] | до 0.01 |  |  |  | 24 - 26
2888 | 1185 | МН95-5 | МН95-5 | в машиностроении |  | 94.5 - 95.6 |  | до 0.03 | [6 empty] | до 0.2 |  |  |  |  | Медно-никелевый сплав | Медно-никелевый сплав | до 0.01 | всего 0.5 | [6 empty] | до 0.02 |  | до 0.005 | до 0.01 |  |  |  | 4.4 - 5 |  |  | до 0.002 |  | до 0.01 | до 0.1
2889 | 1159 | МНА13-3 | МНА13-3 ( другое обозначение КуниальА ) | прутки для изготовления изделий повышенной прочности в машиностроении |  | 80.1 - 85.7 | 2.3 - 3 |  |  |  |  | до 0.5 |  |  | до 1 |  |  |  |  | Медно-никелевый сплав | Медно-никелевый сплав | до 0.002 | всего 1.9 | [13 empty] | 12 - 15
2890 | 1155 | МНЖ5-1 | МНЖ5-1 | Трубопроводы, детали для электротехники и приборостроения; электроды для сварки медно-никелевого сплава между собой и латунью и алюминиево-марганцевой бронзой | Сплав хорошо деформируется в холодном состоянии, коррозионно-стойкий | 90.6 - 93.7 |  | до 0.03 |  | до 0.15 |  | 0.3 - 0.8 | до 0.5 |  | 1 - 1.4 |  |  |  |  | Медно-никелевый сплав | Медно-никелевый сплав | до 0.005 | всего 0.7 |  |  | до 0.1 |  |  |  | до 0.04 |  | до 0.005 | до 0.01 |  |  |  | 5 - 6.5 |  |  | до 0.002 |  | до 0.01
2891 | 1160 | МНА6-1.5 | МНА6-1.5 ( другое обозначение КуниальБ ) | полосы для изготовления пружин и других изделий в электротехнической промышленности |  | 92.4 - 93.3 | 1.2 - 1.8 |  |  |  |  | до 0.2 |  |  | до 0.5 |  |  |  |  | Медно-никелевый сплав | Медно-никелевый сплав | до 0.002 | всего 1.1 | [13 empty] | 5.5 - 6.5
2892 | 1187 | МНЖКТ5-1-0.2-0.2 | МНЖКТ5-1-0.2-0.2 | Проволока для ручной, полуавтоматической сварки в защитных газах медно-никелевых сплавов, медно-никелевых сплавов и меди с бронзой, латунью и сталью (углеродистой, легированной и коррозионно-стойкой), а также наплавки на сталь |  | 90 - 93.45 |  | до 0.03 |  | 0.15 - 0.3 |  | 0.3 - 0.8 | до 0.5 | 0.1 - 0.3 | 1 - 1.4 |  |  |  |  | Медно-никелевый сплав | Медно-никелевый сплав | до 0.005 | всего 0.7 | [13 empty] | 5 - 6.5
2893 | 1178 | МНЖМц10-1-1 | МНЖМц10-1-1 | конденсаторные трубы, трубные доски кондиционеров в приборостроении; сплав деформируется в холодном состоянии, хорошо сваривается, коррозионно-стойкий. | Тип сплава - мельхиор | 85.5 - 89.7 |  | до 0.03 |  |  |  | 0.3 - 1 | до 0.3 |  | 1 - 2 |  |  |  |  | Медно-никелевый сплав | Медно-никелевый сплав | до 0.03 | всего 0.5 | [9 empty] | до 0.03 |  |  |  | 9 - 11
2894 | 1154 | МНЖМц30-1-1 | МНЖМц30-1-1 | конденсаторные трубы маслоохладителя, трубные доски кондиционеров, в приборостроении; сплав хорошо сваривается, коррозионно-стойкий, эрозионно-стойкий. | Тип сплава - мельхиор | 64.4 - 70 |  | до 0.05 |  | до 0.15 |  | 0.5 - 1 | до 0.5 |  | 0.5 - 1 |  |  |  |  | Медно-никелевый сплав | Медно-никелевый сплав | до 0.05 | всего 0.6 | [6 empty] | до 0.01 |  |  | до 0.01 |  |  |  | 29 - 33
2895 | 1161 | МНМц3-12 | МНМц3-12 | для электротехнических целей, измерительных приборов |  | 82.1 - 86 |  | до 0.05 |  | до 0.1 |  | 11.5 - 13.5 |  |  | до 0.5 |  |  | до 0.03 |  | Медно-никелевый сплав | Медно-никелевый сплав | до 0.02 | всего 0.9 | [6 empty] | до 0.005 |  | до 0.002 | до 0.02 |  |  |  | 2.5 - 3.5 |  |  | до 0.002 |  | до 0.005
2896 | 1152 | МНМц43-0.5 | МНМц43-0.5 ( другое обозначение Копель ) | проволока для термопар и компенсационных проводов |  | 54.4 - 57.4 |  | до 0.1 |  | до 0.1 |  | 0.1 - 1 |  |  | до 0.15 |  |  | до 0.05 |  | Медно-никелевый сплав | Медно-никелевый сплав | до 0.002 | всего 0.6 | [6 empty] | до 0.002 |  | до 0.002 | до 0.01 |  |  |  | 42.5 - 44 |  |  | до 0.002 |  | до 0.002
2897 | 1153 | МНМц40-1.5 | МНМц40-1.5 ( другое обозначение Константан ) | для изготовления полуфабрикатов (проволока, ленты и полосы), применяемых для электротехнических целей и компенсационных проводов |  | 56.1 - 60 |  | до 0.1 |  | до 0.1 |  | 1 - 2 |  |  | до 0.5 |  |  | до 0.05 |  | Медно-никелевый сплав | Медно-никелевый сплав | до 0.005 | всего 0.9 | [6 empty] | до 0.005 |  | до 0.002 | до 0.02 |  |  |  | 39 - 41 |  |  | до 0.002 |  | до 0.01
2898 | 1179 | МНЦ12-24 | МНЦ12-24 | горячепресованные детали; сплав хорошо деформируется в холодном состоянии, хорошие пружинные свойства. | Тип сплава - нейзильбер | 62 - 66 | [6 empty] | 20.4 - 27 |  | до 0.3 |  |  |  |  | Медно-никелевый сплав | Медно-никелевый сплав | до 0.05 | всего 0.6 | [13 empty] | 11 - 13
2899 | 1182 | МНМцАЖ3-12-0.3-0.3 | МНМцАЖ3-12-0.3-0.3 | проволока для компенсационных проводов |  | 81.7 - 85.2 | 0.2 - 0.4 |  |  |  |  | 11.5 - 13.5 |  |  | 0.2 - 0.5 |  |  |  |  | Медно-никелевый сплав | Медно-никелевый сплав |  | всего 0.4 | [13 empty] | 2.5 - 3.5
2900 | 1158 | МНЦ15-20 | МНЦ15-20 | пружины реле, детали для электротехники, детали, получаемые глубокой вытяжкой, столовые приборы; сплав хорошо деформируется в холодном состоянии, коррозионно-стойкий, хорошие пружинные свойства. | Тип сплава - нейзильбер | 60.6 - 68.5 |  | до 0.03 |  | до 0.15 |  | до 0.3 | 18 - 22 |  | до 0.3 |  |  | до 0.05 |  | Медно-никелевый сплав | Медно-никелевый сплав | до 0.02 | всего 0.9 | [6 empty] | до 0.005 |  | до 0.002 | до 0.01 |  |  |  | 13.5 - 16.5 |  |  | до 0.002 |  | до 0.01
2901 | 1181 | МНЦ18-20 | МНЦ18-20 | пружины реле, детали, получаемые глубокой вытяжкой, столовые приборы, художественные изделия; сплав хорошо деформируется в холодном состоянии, коррозионно-стойкий, хорошие пружинные свойства. | Тип сплава - нейзильбер | 60 - 64 | [5 empty] | до 0.5 | 16.4 - 23 |  | до 0.3 |  |  |  |  | Медно-никелевый сплав | Медно-никелевый сплав | до 0.03 | всего 0.6 | [13 empty] | 17 - 19
2902 | 1180 | МНЦ18-27 | МНЦ18-27 | горячепрессованные детали; сплав хорошо деформируется в холодном состоянии, хорошие пружинные свойства. | Тип сплава - нейзильбер | 53 - 56 | [5 empty] | до 0.5 | 24.4 - 30 |  | до 0.3 |  |  |  |  | Медно-никелевый сплав | Медно-никелевый сплав | до 0.05 | всего 0.6 | [13 empty] | 17 - 19
2903 | 1186 | МНЦС16-29-1.8 | МНЦС16-29-1.8 | в часовой промышленности. | Тип сплава - свинцовистый нейзильбер | 51 - 55 | [6 empty] | 27.5 - 34 | [6 empty] | Медно-никелевый сплав | Медно-никелевый сплав | 1.6 - 2 | всего 1 | [13 empty] | 15 - 16.5
2904 | 1243 | МФ10 | МФ10 | для производства сплавов цветных металлов | [15 empty] | Медно-фосфористый сплав | Медно-фосфористый сплав | [8 empty] | 9.5 - 11 |  | до 0.002 | [7 empty] | до 0.002 | [32 empty] | min 99.8
2905 | 1184 | НМЖМц28-2.5-1.5 | НМЖМц28-2.5-1.5 ( другое обозначение Монель ) | для полуфабрикатов (проволока, ленты, листы и полосы), применяемых при изготовлении антикоррозионных деталей |  | 27 - 29 |  | до 0.2 |  | до 0.05 |  | 1.2 - 1.8 |  |  | 2 - 3 |  |  | до 0.1 |  | Медно-никелевый сплав | Медно-никелевый сплав | до 0.003 | всего 0.6 | [6 empty] | до 0.01 |  | до 0.002 | до 0.01 |  |  |  | 65.6 - 69.8 |  |  | до 0.002 |  | до 0.01
2906 | 1244 | МФ9 | МФ9 | для производства сплавов цветных металлов | [10 empty] | до 0.15 |  |  |  |  | Медно-фосфористый сплав | Медно-фосфористый сплав | [8 empty] | 8 - 9.5 |  | до 0.1 | [7 empty] | до 0.005 | [32 empty] | min 99.5
2907 | 3242 | ВПр1 | ВПр1 ( другое обозначение ВПр-1 ) | Припой предназначен для пайки деталей и узлов из жаропрочных сплавов и нержавеющих сталей |  | 65.7 - 70.8 |  |  | 27 - 30 | 1.5 - 2 |  |  |  |  | 0.1 - 1.5 |  |  |  |  | Медные припои | Медные припои |  | всего 0.5 | Cu - basis | [10 empty] | 0.1 - 0.3
2908 | 3243 | ВПр2 | ВПр2 ( другое обозначение ВПр-2 ) | Припой предназначен для пайки деталей и узлов из жаропрочных сплавов и нержавеющих сталей |  | 65.55 - 71.65 |  |  | 5 - 6 | 0.1 - 0.5 |  | 22 - 26 |  |  | 0.6 - 1.2 |  |  |  |  | Медные припои | Медные припои |  | всего 0.5 | Cu - basis | [41 empty] | 0.15 - 0.25
2909 | 3244 | ВПр4 | ВПр4 ( другое обозначение ВПр-4 ) | Припой предназначен для пайки деталей и узлов из жаропрочных сплавов и нержавеющих сталей |  | 30.35 - 38.45 |  |  | 28 - 30 | 0.8 - 1.2 |  | 27 - 30 |  |  | 1 - 1.5 |  |  |  |  | Медные припои | Медные припои |  | всего 0.5 | Cu - basis |  |  | 4 - 6 |  |  | 0.1 - 0.2 |  |  |  |  | 0.15 - 0.25
2910 | 2705 | ПМФОЦр6-4-0.03 | ПМФОЦр6-4-0.03 | Среднеплавкий припой для высокотемпературной (твердой) пайки |  | 88.53 - 90.89 | [6 empty] | до 0.06 |  | до 0.1 |  |  |  |  | Медные припои | Медные припои | до 0.06 | всего 0.3 |  |  | 3.5 - 4.5 |  |  |  | 5.3 - 6.3 | 0.01 - 0.05 | до 0.05 | [7 empty] | до 0.002
2911 | 2399 | ПМЦ36 | ПМЦ36 | Для пайки латуни, содержащей до 68% меди | Припой медно-цинковый | 34 - 38 | [6 empty] | 61.4 - 66 |  | до 0.1 |  |  |  |  | Медные припои | Медные припои | до 0.5
2912 | 2398 | ПМЦ48 | ПМЦ48 | Для пайки медных сплавов, содержащих меди свыше 68% | Припой медно-цинковый | 46 - 50 | [6 empty] | 49.4 - 54 |  | до 0.1 |  |  |  |  | Медные припои | Медные припои | до 0.5
2913 | 2397 | ПМЦ54 | ПМЦ54 | Для пайки меди, томпака, бронзы и стали | Припой медно-цинковый | 52 - 56 | [6 empty] | 43.4 - 48 |  | до 0.1 |  |  |  |  | Медные припои | Медные припои | до 0.5
2914 | 2781 | Пд99.8 | Пд99.8 | Для изготовления методом горячей или холодной деформации полуфабрикатов, применяемых в приборостроении и аппаратостроении; контактов скользящих и разрывных, токосъемников потенциометров | [5 empty] | до 0.006 |  |  |  |  | до 0.035 |  |  |  |  | Палладий | Палладий | до 0.006 | всего 0.2 | Pt + Ir + Rh | [13 empty] | до 0.01 | min 99.8
2915 | 2780 | Пд99.9 | Пд99.9 | Для изготовления методом горячей или холодной деформации полуфабрикатов, применяемых в приборостроении и аппаратостроении; контактов скользящих и разрывных, токосъемников потенциометров | [5 empty] | до 0.005 |  |  |  |  | до 0.03 |  |  |  |  | Палладий | Палладий | до 0.006 | всего 0.1 | Pt + Ir + Rh | [13 empty] | до 0.006 | min 99.9
2916 | 2789 | ПдА-0 | ПдА-0 | Для производства слитков, предназначенных для изготовления сплавов, полуфабрикатов, химических соединений палладия, химикатов и других целей |  | до 0.005 | до 0.002 |  | до 0.001 | до 0.002 | до 0.001 | до 0.001 | до 0.002 |  | до 0.003 |  |  | до 0.002 |  | Палладий | Палладий | до 0.002 | всего 0.02 | Pt + Rh + Ir + Ru |  | до 0.001 | до 0.001 | до 0.002 |  |  |  | до 0.002 | [5 empty] | до 0.002 | min 99.98 |  |  |  |  | до 0.005
2917 | 2790 | ПдА-1 | ПдА-1 | Для производства слитков, предназначенных для изготовления сплавов, полуфабрикатов, химических соединений палладия, химикатов и других целей |  | до 0.005 | до 0.005 |  | до 0.002 | до 0.005 | до 0.001 | до 0.001 | до 0.0025 |  | до 0.005 |  |  | до 0.005 |  | Палладий | Палладий | до 0.005 | всего 0.05 | Pt + Rh + Ir + Ru |  | до 0.005 | до 0.001 | до 0.003 |  |  |  | до 0.002 | [5 empty] | до 0.005 | min 99.95 |  |  |  |  | до 0.005
2918 | 2791 | ПдА-2 | ПдА-2 | Для производства слитков, предназначенных для изготовления сплавов, полуфабрикатов, химических соединений палладия, химикатов и других целей |  |  | до 0.005 |  |  | до 0.01 |  |  |  |  | до 0.02 |  |  |  |  | Палладий | Палладий | до 0.005 | всего 0.1 | Pt + Rh + Ir + Ru |  | до 0.005 | [5 empty] | до 0.05 | [5 empty] | до 0.01 | min 99.9
2919 | 2792 | ПдАП-0 | ПдАП-0 | Для производства порошка, предназначенного для изготовления сплавов, полуфабрикатов, химических соединений палладия, химикатов и других целей. |  | до 0.005 | до 0.002 |  | до 0.001 | до 0.002 | до 0.001 | до 0.001 | до 0.002 |  | до 0.003 |  |  | до 0.002 |  | Палладий | Палладий | до 0.002 | всего 0.02 | Pt + Rh + Ir + Ru |  | до 0.001 | до 0.001 | до 0.002 |  |  |  | до 0.002 | [5 empty] | до 0.002 | min 99.98 |  |  |  |  | до 0.005
2920 | 2793 | ПдАП-1 | ПдАП-1 | Для производства порошка, предназначенного для изготовления сплавов, полуфабрикатов, химических соединений палладия, химикатов и других целей |  | до 0.005 | до 0.005 |  | до 0.002 | до 0.005 | до 0.001 | до 0.001 | до 0.0025 |  | до 0.005 |  |  | до 0.005 |  | Палладий | Палладий | до 0.005 | всего 0.05 | Pt + Rh + Ir + Ru |  | до 0.005 | до 0.001 | до 0.003 |  |  |  | до 0.002 | [5 empty] | до 0.005 | min 99.95 |  |  |  |  | до 0.005
2921 | 2794 | ПдАП-2 | ПдАП-2 | Для производства порошка, предназначенного для изготовления сплавов, полуфабрикатов, химических соединений палладия, химикатов и других целей |  |  | до 0.005 |  |  | до 0.01 |  |  |  |  | до 0.02 |  |  |  |  | Палладий | Палладий | до 0.005 | всего 0.1 | Pt + Rh + Ir + Ru |  | до 0.005 | [5 empty] | до 0.05 | [5 empty] | до 0.01 | min 99.9
2922 | 2798 | ПдВ-20 | ПдВ-20 | Для изготовления проволоки, применяемой в качестве резистивного материала в приборостроении и электронной промышленности | [10 empty] | до 0.1 |  |  |  |  | Сплав палладия | Сплав палладия |  |  | Pt + Ir + Rh + Au | 18 - 20 | [13 empty] | 80 - 82
2923 | 2782 | ПдИ-10 | ПдИ-10 | Для изготовления методом горячей или холодной деформации полуфабрикатов, применяемых в приборостроении и аппаратостроении; контактов скользящих и разрывных, токосъемников потенциометров | Палладиево-иридиевый сплав. | [9 empty] | до 0.05 |  |  |  |  | Сплав палладия | Сплав палладия |  | всего 0.23 | Pt + Rh + Au | [14 empty] | 89.7 - 90.4 | [9 empty] | 9.6 - 10.3
2924 | 2783 | ПдИ-18 | ПдИ-18 | Для изготовления методом горячей или холодной деформации полуфабрикатов, применяемых в приборостроении и аппаратостроении; контактов скользящих и разрывных, токосъемников потенциометров | Палладиево-иридиевый сплав. | [9 empty] | до 0.05 |  |  |  |  | Сплав палладия | Сплав палладия |  | всего 0.23 | Pt + Rh + Au | [14 empty] | 81.6 - 82.5 | [9 empty] | 17.5 - 18.4
2925 | 2784 | ПдСр-20 | ПдСр-20 | Для изготовления методом горячей или холодной деформации полуфабрикатов, применяемых в приборостроении и аппаратостроении; контактов скользящих и разрывных, промышленной аппаратуры | Палладиево-серебряный сплав. | [9 empty] | до 0.05 |  |  |  |  | Сплав палладия | Сплав палладия | до 0.004 | всего 0.24 | Pt + Ir + Rh + Au |  |  |  | 19.5 - 20.5 | [10 empty] | 79.5 - 80.5 | до 0.002
2926 | 2785 | ПдСр-30 | ПдСр-30 | Для изготовления методом горячей или холодной деформации полуфабрикатов, применяемых в приборостроении и аппаратостроении; контактов скользящих и разрывных, промышленной аппаратуры | Палладиево-серебряный сплав. | [9 empty] | до 0.05 |  |  |  |  | Сплав палладия | Сплав палладия | до 0.004 | всего 0.24 | Pt + Ir + Rh + Au |  |  |  | 29.5 - 30.5 | [10 empty] | 69.5 - 70.5 | до 0.002
2927 | 2786 | ПдСр-40 | ПдСр-40 | Для изготовления методом горячей или холодной деформации полуфабрикатов, применяемых в приборостроении и аппаратостроении; контактов скользящих и разрывных, промышленной аппаратуры | Палладиево-серебряный сплав. | [9 empty] | до 0.05 |  |  |  |  | Сплав палладия | Сплав палладия | до 0.004 | всего 0.24 | Pt + Ir + Rh + Au |  |  |  | 39.5 - 40.5 | [10 empty] | 59.5 - 60.5 | до 0.002
2928 | 2787 | ПдСрК-35-5 | ПдСрК-35-5 | Для изготовления методом горячей или холодной деформации полуфабрикатов, применяемых в приборостроении и аппаратостроении; контактов скользящих и разрывных | Палладиево-серебряно-кобальтовый сплав. | [9 empty] | до 0.05 |  |  |  |  | Сплав палладия | Сплав палладия | до 0.003 | всего 0.24 | Pt + Ir + Rh + Au |  |  | 4.5 - 5.5 | 34.4 - 35.6 | [10 empty] | 59.2 - 60.8 | до 0.002
2929 | 2788 | ПдСрМ-36-4 | ПдСрМ-36-4 | Для изготовления методом горячей или холодной деформации полуфабрикатов, применяемых в приборостроении и аппаратостроении; контактов скользящих | Палладиево-серебряно-медный сплав | 3.5 - 4.5 | [8 empty] | до 0.04 |  |  |  |  | Сплав палладия | Сплав палладия | до 0.003 | всего 0.23 | Pt + Ir + Rh + Au |  |  |  | 35.4 - 36.6 | [10 empty] | 59.2 - 60.8 | до 0.002
2930 | 2797 | ПдМ850 | ПдМ850 | Для изготовления ювелирных изделий | Сплав пригоден для всех видов холодной обработки давлением и резанием; имеет высокие механические свойства; цвет - интенсивно-белый, проба 850 | 14.18 - 14.84 | [8 empty] | до 0.05 |  |  |  |  | Палладий ювелирный | Палладий ювелирный | до 0.004 | всего 0.16 | [12 empty] | до 0.05 |  | до 0.05 | 85 - 85.5 | до 0.002
2931 | 2795 | ПдСрН500-450 | ПдСрН500-450 | Для изготовления ювелирных изделий | Сплав пригоден для всех видов холодной обработки давлением и резанием; имеет высокие механические свойства; цвет - интенсивно-белый, проба 500 |  |  |  | 3.68 - 5.34 | [5 empty] | до 0.05 |  |  |  |  | Палладий ювелирный | Палладий ювелирный | до 0.004 | всего 0.16 |  |  |  |  | 44.5 - 45.5 | [7 empty] | до 0.05 |  | до 0.05 | 50 - 50.5 | до 0.002
2932 | 2796 | ПдСрН850-130 | ПдСрН850-130 | Для изготовления ювелирных изделий | Сплав пригоден для всех видов холодной обработки давлением и резанием; имеет высокие механические свойства; цвет - интенсивно-белый, проба 850 |  |  |  | 0.68 - 2.34 | [5 empty] | до 0.05 |  |  |  |  | Палладий ювелирный | Палладий ювелирный | до 0.004 | всего 0.16 |  |  |  |  | 12.5 - 13.5 | [7 empty] | до 0.05 |  | до 0.05 | 85 - 85.5 | до 0.002
2933 | 1338 | О1 | О1 | для производства жести, изготовления прутков, проволоки, ленты и других изделий для электротехнических целей; для изготовления сплавов и припоев |  | 0.03 - 0.01 | [8 empty] | до 0.009 |  |  |  |  | Олово | Олово | до 0.04 | всего 0.1 |  |  | min 99.9 | [5 empty] | до 0.015 | до 0.01 | [6 empty] | до 0.015 |  | до 0.01
2934 | 1337 | О1пч | О1пч | для производства консервной жести и приготовления химических реактивов |  | до 0.01 | [8 empty] | до 0.009 |  |  |  |  | Олово | Олово | до 0.025 | всего 0.085 |  |  | min 99.915 | [5 empty] | до 0.015 | до 0.01 | [6 empty] | до 0.01 |  | до 0.01
2935 | 1339 | О2 | О2 | для изготовления баббитов, сплавов, припоев, оловянного порошка, труб, фольги, лужения |  | до 0.03 | [8 empty] | до 0.02 |  |  |  |  | Олово | Олово | до 0.25 | всего 0.435 |  |  | min 99.565 | [5 empty] | до 0.05 | до 0.02 | [6 empty] | до 0.05 |  | до 0.015
2936 | 1340 | О3 | О3 | для изготовления припоев и солей |  | до 0.1 | [8 empty] | до 0.02 |  |  |  |  | Олово | Олово | до 1 | всего 1.51 |  |  | min 98.49 | [5 empty] | до 0.3 | до 0.02 | [6 empty] | до 0.06 |  | до 0.03
2937 | 1342 | О4 | О4 | для изготовления припоев, баббитов и сплавов, модифицирования серого чугуна |  | до 0.1 | [8 empty] | до 0.02 |  |  |  |  | Олово | Олово | до 3 | всего 3.51 |  |  | min 96.43 | [5 empty] | до 0.3 | до 0.02 | [6 empty] | до 0.1 |  | до 0.05
2938 | 1589 | ОВЧ000 | ОВЧ000 | для полупроводниковой техники |  | до 0.00001 | до 0.0003 |  | до 0.00001 |  |  |  | до 0.00003 |  | до 0.0001 |  |  |  |  | Олово | Олово | до 0.00001 | всего 0.001 |  |  | min 99.999 | до 0.00001 | до 0.000001 |  |  |  | до 0.000001 | [7 empty] | до 0.000001 |  | до 0.0001
2939 | 2364 | SnSb8Cu4 | SnSb8Cu4 | Для изготовления подшипникового слоя в многослойных тонкостенных подшипниках скольжения; малонагруженных коренных и шатунных подшипников, вкладышей, упорных подшипников. | Мягкий сплав с хорошей коррозионной стойкостью; плохой усталостной прочностью; работает с твердыми и мягкими валами. | 3 - 4 | до 0.01 | [5 empty] | до 0.01 |  | до 0.1 |  |  |  |  | Оловянные баббиты | Оловянные баббиты | до 0.35 | всего 0.2 |  |  | 79.15 - 82.8 | [5 empty] | 7 - 8 | [7 empty] | до 0.08 |  | до 0.1
2940 | 1320 | Б83С | Б83С | для изготовления баббитов в чушках, применяемых для заливки подшипников и других деталей; температура заливки 440-460°C ; температура начала расплавления 230°C. Подшипники, работающие при больших скоростях и средних нагрузках; характеристика нагрузки - спокойная ударная. |  | 5 - 6 | до 0.005 | [5 empty] | до 0.01 |  | до 0.1 |  |  |  |  | Оловянные баббиты | Оловянные баббиты | 1 - 1.5 |  |  |  | 81.235 - 85 | [5 empty] | 9 - 11 | [7 empty] | до 0.05 |  | до 0.1
2941 | 1318 | Б88 | Б88 | для изготовления баббитов в чушках, применяемых для заливки подшипников и других деталей; температура заливки 380-420°C. Подшипники, работающие при больших скоростях и высоких динамических нагрузках; характеристика нагрузки - спокойная ударная. |  | 2.5 - 3.5 | до 0.005 |  | 0.15 - 0.25 |  |  |  | до 0.005 |  | до 0.05 |  |  |  |  | Оловянные баббиты | Оловянные баббиты | до 0.1 |  |  |  | 86.99 - 89.25 | [5 empty] | 7.3 - 7.8 |  | 0.8 - 1.2 | [5 empty] | до 0.05 |  | до 0.05
2942 | 1319 | Б83 | Б83 | для изготовления баббитов в чушках, применяемых для заливки подшипников и других деталей; температура заливки 440-460°C ; температура начала расплавления 240°C. Подшипники, работающие при больших скоростях и средних нагрузках; характеристика нагрузки - спокойная ударная. |  | 5.5 - 6.5 | до 0.005 | [5 empty] | до 0.004 |  | до 0.1 |  |  |  |  | Оловянные баббиты | Оловянные баббиты | до 0.35 |  |  |  | 80.941 - 84.5 | [5 empty] | 10 - 12 | [7 empty] | до 0.05 |  | до 0.05
2943 | 1873 | ПОМ2 | ПОМ2 | легкоплавкий припой для низкотемпературной (мягкой) пайки |  | 1 - 3 |  |  | до 0.02 |  |  |  | до 0.002 |  | до 0.02 |  |  |  |  | Оловянно-свинцовые припои | Оловянно-свинцовые припои | до 0.015 |  |  |  | 96.93 - 99 | [5 empty] | до 0.015 | до 0.01 | [6 empty] | до 0.015 |  | до 0.01
2944 | 1667 | ПОС10 | ПОС10 | Для лужения и пайки контактных поверхностей электрических аппаратов, приборов, реле, для заливки и лужения контрольных пробок топок паровозов. Сплав бессурьмянистый |  | до 0.05 | до 0.002 |  | до 0.02 |  |  |  | до 0.002 |  | до 0.02 |  |  |  |  | Оловянно-свинцовые припои | Оловянно-свинцовые припои | 89.766 - 91 |  |  |  | 9 - 10 | [5 empty] | до 0.1 | до 0.02 | [6 empty] | до 0.2 |  | до 0.02
2945 | 1666 | ПОС30 | ПОС30 | для производства чушек, круглой проволоки, круглых прутков, заполненных флюсом трубок, порошка, применяемых для лужения и пайки деталей. Сплав бессурьмянистый |  | до 0.05 | до 0.002 |  | до 0.02 |  |  |  | до 0.002 |  | до 0.02 |  |  |  |  | Оловянно-свинцовые припои | Оловянно-свинцовые припои | 68.766 - 71 |  |  |  | 29 - 31 | [5 empty] | до 0.1 | до 0.02 | [6 empty] | до 0.2 |  | до 0.02
2946 | 1665 | ПОС40 | ПОС40 | Для лужения и пайки электроаппаратуры, деталей из оцинкованного железа с герметичными швами. Сплав бессурьмянистый |  | до 0.05 | до 0.002 |  | до 0.02 |  |  |  | до 0.002 |  | до 0.02 |  |  |  |  | Оловянно-свинцовые припои | Оловянно-свинцовые припои | 58.766 - 61 |  |  |  | 39 - 41 | [5 empty] | до 0.1 | до 0.02 | [6 empty] | до 0.2 |  | до 0.02
2947 | 1664 | ПОС61 | ПОС61 | Для лужения и пайки электро- и радиоаппаратуры, печатных схем, точных приборов с высокогерметичными швами, где недопустим перегрев. Сплав бессурьмянистый |  | до 0.05 | до 0.002 |  | до 0.02 |  |  |  | до 0.002 |  | до 0.02 |  |  |  |  | Оловянно-свинцовые припои | Оловянно-свинцовые припои | 38.766 - 41 |  |  |  | 59 - 61 | [5 empty] | до 0.1 | до 0.02 | [6 empty] | до 0.2 |  | до 0.02
2948 | 1668 | ПОС61М | ПОС61М | Для лужения и пайки электропаяльниками тонких (толщиной менее 0,2мм) медных проволок, фольги, печатных проводников в кабельной, электро- и радиоэлектронной промышленности, а также ювелирной техники. Применение припоя при лужении и пайке в тигелях и ванных не допускается. Сплав бессурьмянистый |  | 1.2 - 2 | до 0.002 |  | до 0.02 |  |  |  | до 0.002 |  | до 0.02 |  |  |  |  | Оловянно-свинцовые припои | Оловянно-свинцовые припои | 36.726 - 39.8 |  |  |  | 59 - 61 | [5 empty] | до 0.2 | до 0.02 | [6 empty] | до 0.2 |  | до 0.01
2949 | 1663 | ПОС63 | ПОС63 | Групповая пайка печатного монтажа, пайка на автоматизированных линиях волной припоя, окунанием с протягиванием |  | до 0.05 | до 0.002 |  | до 0.02 |  |  |  | до 0.002 |  | до 0.02 |  |  |  |  | Оловянно-свинцовые припои | Оловянно-свинцовые припои | 36.316 - 37.5 |  |  |  | 62.5 - 63.5 | [5 empty] | до 0.05 | до 0.02 | [6 empty] | до 0.1 |  | до 0.02
2950 | 1662 | ПОС90 | ПОС90 | для лужения и пайки внутренних швов пищевой посуды и медицинской аппаратуры; сплав бессурьмянистый |  | до 0.05 | до 0.002 |  | до 0.02 |  |  |  | до 0.002 |  | до 0.02 |  |  |  |  | Оловянно-свинцовые припои | Оловянно-свинцовые припои | 8.826 - 11 |  |  |  | 89 - 91 | [5 empty] | до 0.05 | до 0.02 | [6 empty] | до 0.1 |  | до 0.01
2951 | 1670 | ПОСК2-18 | ПОСК2-18 | Для лужения и пайки металлизированных и керамических деталей. Сплав бессурьмянистый |  | до 0.05 | до 0.002 |  | до 0.02 |  |  |  | до 0.002 |  | до 0.02 |  |  |  |  | Оловянно-свинцовые припои | Оловянно-свинцовые припои | 97.526 - 98.2 |  |  |  | 1.8 - 2.3 | [5 empty] | до 0.05 | до 0.02 | 17.5 - 18.5 | [5 empty] | до 0.2 |  | до 0.01
2952 | 1669 | ПОСК50-18 | ПОСК50-18 | Для пайки деталей, чувствительных к перегреву, порошковых материалов, металлизированной керамики, для ступенчатой пайки конденсаторов. Сплав бессурьмянистый |  | до 0.08 | до 0.002 |  | до 0.02 |  |  |  | до 0.002 |  | до 0.02 |  |  |  |  | Оловянно-свинцовые припои | Оловянно-свинцовые припои | 48.626 - 51 |  |  |  | 49 - 51 | [5 empty] | до 0.2 | до 0.02 | 17 - 19 | [5 empty] | до 0.2 |  | до 0.03
2953 | 1685 | ПОССу10-2 | ПОССу10-2 | Для пайки в автомобилестроении. Сплав сурьмянистый |  | до 0.08 | до 0.002 |  | до 0.08 |  |  |  | до 0.002 |  | до 0.02 |  |  |  |  | Оловянно-свинцовые припои | Оловянно-свинцовые припои | 87.776 - 89.5 |  |  |  | 9 - 10 | [5 empty] | 1.5 - 2 | до 0.02 | [6 empty] | до 0.2 |  | до 0.02
2954 | 1684 | ПОССу15-2 | ПОССу15-2 | Для пайки в автомобилестроении. Сплав сурьмянистый |  | до 0.08 | до 0.002 |  | до 0.08 |  |  |  | до 0.002 |  | до 0.02 |  |  |  |  | Оловянно-свинцовые припои | Оловянно-свинцовые припои | 82.776 - 84.5 |  |  |  | 14 - 15 | [5 empty] | 1.5 - 2 | до 0.02 | [6 empty] | до 0.2 |  | до 0.02
2955 | 1677 | ПОССу18-0.5 | ПОССу18-0.5 | Для лужения и пайки трубок теплообменников, электроламп. Сплав малосурьмянистый, рекомендуется для пайки цинковых и оцинкованных деталей |  | до 0.05 | до 0.002 |  | до 0.02 |  |  |  | до 0.002 |  | до 0.02 |  |  |  |  | Оловянно-свинцовые припои | Оловянно-свинцовые припои | 81.366 - 82.95 |  |  |  | 17 - 18 | [5 empty] | 0.05 - 0.5 | до 0.02 | [6 empty] | до 0.2 |  | до 0.02
2956 | 1683 | ПОССу18-2 | ПОССу18-2 | Для пайки в автомобилестроении. Сплав сурьмянистый |  | до 0.08 | до 0.002 |  | до 0.08 |  |  |  | до 0.002 |  | до 0.02 |  |  |  |  | Оловянно-свинцовые припои | Оловянно-свинцовые припои | 79.776 - 81.5 |  |  |  | 17 - 18 | [5 empty] | 1.5 - 2 | до 0.02 | [6 empty] | до 0.2 |  | до 0.02
2957 | 1676 | ПОССу25-0.5 | ПОССу25-0.5 | Для лужения и пайки радиаторов. Сплав малосурьмянистый, рекомендуется для пайки цинковых и оцинкованных деталей |  | до 0.05 | до 0.002 |  | до 0.02 |  |  |  | до 0.002 |  | до 0.02 |  |  |  |  | Оловянно-свинцовые припои | Оловянно-свинцовые припои | 73.366 - 75.95 |  |  |  | 24 - 26 | [5 empty] | 0.05 - 0.5 | до 0.02 | [6 empty] | до 0.2 |  | до 0.02
2958 | 1682 | ПОССу25-2 | ПОССу25-2 | Для пайки в автомобилестроении. Сплав сурьмянистый |  | до 0.08 | до 0.002 |  | до 0.08 |  |  |  | до 0.002 |  | до 0.02 |  |  |  |  | Оловянно-свинцовые припои | Оловянно-свинцовые припои | 71.776 - 74.5 |  |  |  | 24 - 26 | [5 empty] | 1.5 - 2 | до 0.02 | [6 empty] | до 0.2 |  | до 0.02
2959 | 1681 | ПОССу30-2 | ПОССу30-2 | Для лужения и пайки в холодильном аппаратостроении, электроламповом производстве, автомобилестроении, для абразивной пайки. Сплав сурьмянистый |  | до 0.08 | до 0.002 |  | до 0.08 |  |  |  | до 0.002 |  | до 0.02 |  |  |  |  | Оловянно-свинцовые припои | Оловянно-свинцовые припои | 66.776 - 69.5 |  |  |  | 29 - 31 | [5 empty] | 1.5 - 2 | до 0.02 | [6 empty] | до 0.2 |  | до 0.02
2960 | 1675 | ПОССу30-0.5 | ПОССу30-0.5 | Для лужения и пайки листового цинка, радиаторов |  | до 0.05 | до 0.002 |  | до 0.02 |  |  |  | до 0.002 |  | до 0.02 |  |  |  |  | Оловянно-свинцовые припои | Оловянно-свинцовые припои | 68.366 - 70.95 |  |  |  | 29 - 31 | [5 empty] | 0.05 - 0.5 | до 0.02 | [6 empty] | до 0.2 |  | до 0.02
2961 | 1674 | ПОССу35-0.5 | ПОССу35-0.5 | Для лужения и пайки свинцовых кабельных оболочек электротехнических изделий неответственного назначения, тонколистовой упаковки. Сплав малосурьмянистый, рекомендуется для пайки цинковых и оцинкованных деталей |  | до 0.05 | до 0.002 |  | до 0.02 |  |  |  | до 0.002 |  | до 0.02 |  |  |  |  | Оловянно-свинцовые припои | Оловянно-свинцовые припои | 63.366 - 65.95 |  |  |  | 34 - 36 | [5 empty] | 0.05 - 0.5 | до 0.02 | [6 empty] | до 0.2 |  | до 0.02
2962 | 1680 | ПОССу35-2 | ПОССу35-2 | Для пайки свинцовых труб, для абразивной пайки. Сплав сурьмянистый |  | до 0.08 | до 0.002 |  | до 0.08 |  |  |  | до 0.002 |  | до 0.02 |  |  |  |  | Оловянно-свинцовые припои | Оловянно-свинцовые припои | 61.776 - 64.5 |  |  |  | 34 - 36 | [5 empty] | 1.5 - 2 | до 0.02 | [6 empty] | до 0.2 |  | до 0.02
2963 | 1689 | ПОССу4-4 | ПОССу4-4 | Для лужения и пайки в автомобилестроении. Сплав сурьмянистый |  | до 0.1 | до 0.002 |  | до 0.08 |  |  |  | до 0.002 |  | до 0.02 |  |  |  |  | Оловянно-свинцовые припои | Оловянно-свинцовые припои | 91.726 - 94 |  |  |  | 3 - 4 | [5 empty] | 3 - 4 | до 0.02 | [6 empty] | до 0.2 |  | до 0.05
2964 | 1688 | ПОССу4-6 | ПОССу4-6 | Для пайки белой жести, для лужения и пайки деталей с закатанными и клепанными швами из латуни и меди, для шпатлевки кузовов автомобилей. Сплав сурьмянистый |  | до 0.1 | до 0.002 |  | до 0.08 |  |  |  | до 0.002 |  | до 0.02 |  |  |  |  | Оловянно-свинцовые припои | Оловянно-свинцовые припои | 89.726 - 92 |  |  |  | 3 - 4 | [5 empty] | 5 - 6 | до 0.02 | [6 empty] | до 0.2 |  | до 0.05
2965 | 1673 | ПОССу40-0.5 | ПОССу40-0.5 | Для лужения и пайки жести, обмоток электрических машин, для пайки монтажных элементов, моточных и кабельных изделий, радиаторных трубок, оцинкованных деталей, холодильных агрегатов. Сплав малосурьмянистый, рекомендуется для пайки цинковых и оцинкованных деталей |  | до 0.05 | до 0.002 |  | до 0.02 |  |  |  | до 0.002 |  | до 0.02 |  |  |  |  | Оловянно-свинцовые припои | Оловянно-свинцовые припои | 58.366 - 60.95 |  |  |  | 39 - 41 | [5 empty] | 0.05 - 0.5 | до 0.02 | [6 empty] | до 0.2 |  | до 0.02
2966 | 1679 | ПОССу40-2 | ПОССу40-2 | Для лужения и пайки холодильных устройств, тонколистовой упаковки. Припой широкого назначения. | Сплав сурьмянистый | до 0.08 | до 0.002 |  | до 0.08 |  |  |  | до 0.002 |  | до 0.02 |  |  |  |  | Оловянно-свинцовые припои | Оловянно-свинцовые припои | 56.776 - 59.5 |  |  |  | 39 - 41 | [5 empty] | 1.5 - 2 | до 0.02 | [6 empty] | до 0.2 |  | до 0.02
2967 | 1687 | ПОССу5-1 | ПОССу5-1 | Для лужения и пайки деталей, работающих при повышенных температурах, для лужения трубчатых радиаторах. Сплав сурьмянистый |  | до 0.08 | до 0.002 |  | до 0.08 |  |  |  | до 0.002 |  | до 0.02 |  |  |  |  | Оловянно-свинцовые припои | Оловянно-свинцовые припои | 93.776 - 95.5 |  |  |  | 4 - 5 | [5 empty] | 0.5 - 1 | до 0.02 | [6 empty] | до 0.2 |  | до 0.02
2968 | 1672 | ПОССу50-0.5 | ПОССу50-0.5 | Для лужения и пайки авиационных радиаторов, для пайки пищевой посуды с последующим лужением пищевым оловом. | Сплав малосурьмянистый, рекомендуется для пайки цинковых и оцинкованных деталей | до 0.05 | до 0.002 |  | до 0.02 |  |  |  | до 0.002 |  | до 0.02 |  |  |  |  | Оловянно-свинцовые припои | Оловянно-свинцовые припои | 48.366 - 50.95 |  |  |  | 49 - 51 | [5 empty] | 0.05 - 0.5 | до 0.02 | [6 empty] | до 0.1 |  | до 0.02
2969 | 1671 | ПОССу61-0.5 | ПОССу61-0.5 | Для лужения и пайки электроаппаратуры, пайки элементов печатных плат, обмоток электрических машин, оцинкованных радиодеталей при жестких требованиях к температуре. Сплав малосурьмянистый, рекомендуется для пайки цинковых и оцинкованных деталей |  | до 0.05 | до 0.002 |  | до 0.02 |  |  |  | до 0.002 |  | до 0.02 |  |  |  |  | Оловянно-свинцовые припои | Оловянно-свинцовые припои | 38.366 - 40.95 |  |  |  | 59 - 61 | [5 empty] | 0.05 - 0.5 | до 0.02 | [6 empty] | до 0.2 |  | до 0.02
2970 | 1686 | ПОССу8-3 | ПОССу8-3 | Для лужения и пайки в электроламповом производстве. Сплав сурьмянистый |  | до 0.15 | до 0.002 |  | до 0.08 |  |  |  | до 0.002 |  | до 0.02 |  |  |  |  | Оловянно-свинцовые припои | Оловянно-свинцовые припои | 88.676 - 91 |  |  |  | 7 - 8 | [5 empty] | 2 - 3 | до 0.02 | [6 empty] | до 0.2 |  | до 0.05
2971 | 1678 | ПОССу95-5 | ПОССу95-5 | Для пайки в электропромышленности, для пайки трубопроводов, работающих при повышенных температурах. Сплав сурьмянистый |  | до 0.05 | до 0.002 |  | до 0.02 |  |  |  | до 0.002 |  | до 0.02 |  |  |  |  | Оловянно-свинцовые припои | Оловянно-свинцовые припои | до 0.007 |  |  |  | 94.776 - 96 | [5 empty] | 4 - 5 | до 0.02 | [6 empty] | до 0.1 |  | до 0.04
2972 | 2655 | Пл99.8 | Пл99.8 | Техническая аппаратура, лабораторная посуда, контакты (скользящие и разрывные), медицинские принадлежности, стеклоплавильные аппараты |  |  | до 0.006 |  |  | до 0.006 |  |  |  |  | до 0.02 |  |  |  |  | Платина | Платина | до 0.006 | всего 0.2 | Ir + Rh + Ru |  | до 0.006 | [5 empty] | до 0.006 |  |  |  | min 99.8 |  | до 0.01
2973 | 2654 | Пл99.9 | Пл99.9 | Техническая аппаратура, лабораторная посуда, контакты (скользящие и разрывные), медицинские принадлежности, стеклоплавильные аппараты |  |  | до 0.005 |  |  | до 0.006 |  |  |  |  | до 0.01 |  |  |  |  | Платина | Платина | до 0.006 | всего 0.1 | Ir + Rh + Ru |  | до 0.005 | [5 empty] | до 0.005 |  |  |  | min 99.9 |  | до 0.01
2974 | 2653 | Пл99.93 | Пл99.93 | Техническая аппаратура, лабораторная посуда, контакты (скользящие и разрывные), медицинские принадлежности, стеклоплавильные аппараты |  |  | до 0.005 |  |  | до 0.005 |  |  |  |  | до 0.01 |  |  |  |  | Платина | Платина | до 0.005 | всего 0.07 | Ir + Rh + Ru |  | до 0.005 | [5 empty] | до 0.005 |  |  |  | min 99.93 |  | до 0.006
2975 | 2680 | ПлА-0 | ПлА-0 ( другое обозначение Пл999.8 ) | Для изготовления слитков, предназначенных для изготовления сплавов, полуфабрикатов, химикатов и других целей; мерных слитков платины, предназначенных для коммерческих целей |  | до 0.002 | до 0.002 |  | до 0.001 | до 0.002 | до 0.005 | до 0.005 | до 0.002 |  | до 0.003 |  | до 0.01 | до 0.002 |  | Платина | Платина | до 0.002 | всего 0.02 |  |  | до 0.001 |  | до 0.005 |  |  |  | до 0.001 |  | до 0.005 |  | min 99.98 |  | до 0.002 |  | до 0.005 |  | до 0.005 |  | до 0.005 | [6 empty] | до 0.005
2976 | 2681 | ПлА-1 | ПлА-1 ( другое обозначение ПлАП-1 Пл999.5 ) | Для изготовления слитков и порошка (ПлАП-1), предназначенных для изготовления сплавов, полуфабрикатов, химикатов и других целей; мерных слитков платины, предназначенных для коммерческих целей |  | до 0.005 | до 0.005 |  | до 0.003 | до 0.005 | до 0.005 | до 0.005 | до 0.003 |  | до 0.01 |  | до 0.01 | до 0.005 |  | Платина | Платина | до 0.005 | всего 0.05 |  |  | до 0.005 |  | до 0.005 |  |  |  | до 0.005 |  | до 0.005 |  | min 99.95 |  | до 0.005 | до 0.02 | до 0.005 |  | до 0.005 |  | до 0.005 |  | до 0.03 |  |  | до 0.015 |  | до 0.005 | [9 empty] | до 0.01
2977 | 2682 | ПлА-2 | ПлА-2 ( другое обозначение ПлАП-2 ) | Для изготовления слитков и порошка (ПлАП-2), предназначенных для изготовления сплавов, полуфабрикатов, химикатов и других целей; мерных слитков платины, предназначенных для коммерческих целей |  |  | до 0.005 |  |  | до 0.005 |  |  |  |  | до 0.01 |  |  |  |  | Платина | Платина | до 0.005 | всего 0.1 |  |  | до 0.005 | [5 empty] | до 0.005 |  |  |  | min 99.9 |  | до 0.005
2978 | 2684 | ПлАП-0 | ПлАП-0 | Для изготовления порошка, предназначенного для изготовления сплавов, полуфабрикатов, химикатов и других целей |  | до 0.005 | до 0.002 |  | до 0.005 | до 0.002 | до 0.005 | до 0.005 | до 0.005 |  | до 0.003 |  | до 0.01 | до 0.005 |  | Платина | Платина | до 0.002 | всего 0.02 |  |  | до 0.001 |  | до 0.005 |  |  |  | до 0.001 |  | до 0.005 |  | min 99.98 |  | до 0.002 |  | до 0.005 |  | до 0.005 |  | до 0.005 | [6 empty] | до 0.005
2979 | 2662 | ПлИ70-30 | ПлИ70-30 ( другое обозначение ПлИ-30 ) | Для изготовления скользящих и разрывных контактов, медицинских принадлежностей | Сплав платино-иридиевый | [9 empty] | до 0.04 |  |  |  |  | Сплав платины | Сплав платины |  | всего 0.19 | Pd + Rh + Au | [11 empty] | 69 - 71 | [12 empty] | 29 - 31
2980 | 2661 | ПлИ75-25 | ПлИ75-25 ( другое обозначение ПлИ-25 ) | Для изготовления скользящих и разрывных контактов, медицинских принадлежностей | Сплав платино-иридиевый | [9 empty] | до 0.04 |  |  |  |  | Сплав платины | Сплав платины |  | всего 0.19 | Pd + Rh + Au | [11 empty] | 74 - 76 | [12 empty] | 24 - 26
2981 | 2660 | ПлИ80-20 | ПлИ80-20 ( другое обозначение ПлИ-20 ) | Для изготовления скользящих и разрывных контактов, медицинских принадлежностей | Сплав платино-иридиевый | [9 empty] | до 0.04 |  |  |  |  | Сплав платины | Сплав платины |  | всего 0.19 | Pd + Rh + Au | [11 empty] | 79.5 - 80.5 | [12 empty] | 19.5 - 20.5
2982 | 2659 | ПлИ82.5-17.5 | ПлИ82.5-17.5 ( другое обозначение ПлИ-17.5 ) | Для изготовления скользящих и разрывных контактов, медицинских принадлежностей | Сплав платино-иридиевый | [9 empty] | до 0.04 |  |  |  |  | Сплав платины | Сплав платины |  | всего 0.19 | Pd + Rh + Au | [11 empty] | 82.1 - 82.9 | [12 empty] | 17.1 - 17.9
2983 | 2658 | ПлИ85-15 | ПлИ85-15 ( другое обозначение ПлИ-15 ) | Для изготовления скользящих и разрывных контактов, медицинских принадлежностей | Сплав платино-иридиевый | [9 empty] | до 0.04 |  |  |  |  | Сплав платины | Сплав платины |  | всего 0.19 | Pd + Rh + Au | [11 empty] | 84.6 - 85.4 | [12 empty] | 14.6 - 15.4
2984 | 2657 | ПлИ90-10 | ПлИ90-10 ( другое обозначение ПлИ-10 ) | Для изготовления скользящих и разрывных контактов, медицинских принадлежностей | Сплав платино-иридиевый | [9 empty] | до 0.04 |  |  |  |  | Сплав платины | Сплав платины |  | всего 0.19 | Pd + Rh + Au | [11 empty] | 89.7 - 90.3 | [12 empty] | 9.7 - 10.3
2985 | 2656 | ПлИ95-5 | ПлИ95-5 ( другое обозначение ПлИ-5 ) | Для изготовления скользящих и разрывных контактов, медицинских принадлежностей | Сплав платино-иридиевый | [9 empty] | до 0.04 |  |  |  |  | Сплав платины | Сплав платины |  | всего 0.19 | Pd + Rh + Au | [11 empty] | 94.7 - 95.3 | [12 empty] | 4.7 - 5.3
2986 | 2676 | ПлМ91.5 | ПлМ91.5 ( другое обозначение ПлМ-8.5 ) | Для изготовления потенциометров | Сплав платино-медный | 8.1 - 8.9 | [8 empty] | до 0.035 |  |  |  |  | Сплав платины | Сплав платины |  | всего 0.23 | Pd + Ir + Rh + Au | [11 empty] | 91.1 - 91.9
2987 | 2675 | ПлМ97.5 | ПлМ97.5 ( другое обозначение ПлМ-2.5 ) | Для изготовления потенциометров | Сплав платино-медный | 2.2 - 2.8 | [8 empty] | до 0.035 |  |  |  |  | Сплав платины | Сплав платины |  | всего 0.23 | Pd + Ir + Rh + Au | [11 empty] | 97.2 - 97.8
2988 | 2677 | ПлН95.5 | ПлН95.5 ( другое обозначение ПлН-4.5 ) | Для изготовления разрывных и скользящих контактов | Сплав платино-никелевый |  |  |  | 4.1 - 4.9 | [5 empty] | до 0.04 |  |  |  |  | Сплав платины | Сплав платины |  | всего 0.24 | Pd + Ir + Rh + Au | [11 empty] | 95.1 - 95.9
2989 | 2671 | ПлПд80-20 | ПлПд80-20 ( другое обозначение ПлПд-20 ) | Для изготовления контактов, высокотемпературных припоев, потенциометров | Сплав платино-палладиевый | [9 empty] | до 0.03 |  |  |  |  | Сплав платины | Сплав платины |  | всего 0.18 | Ir + Rh + Au | [11 empty] | 79.5 - 80.5 |  |  | 19.5 - 20.5
2990 | 2670 | ПлПд85-15 | ПлПд85-15 ( другое обозначение ПлПд-15 ) | Для изготовления контактов, высокотемпературных припоев, потенциометров | Сплав платино-палладиевый | [9 empty] | до 0.03 |  |  |  |  | Сплав платины | Сплав платины |  | всего 0.18 | Ir + Rh + Au | [11 empty] | 84.5 - 85.5 |  |  | 14.5 - 15.5
2991 | 2669 | ПлПд90-10 | ПлПд90-10 ( другое обозначение ПлПд-10 ) | Для изготовления контактов, высокотемпературных припоев, потенциометров | Сплав платино-палладиевый | [9 empty] | до 0.03 |  |  |  |  | Сплав платины | Сплав платины |  | всего 0.18 | Ir + Rh + Au | [11 empty] | 89.6 - 90.4 |  |  | 9.6 - 10.4
2992 | 2672 | ПлПдРд92.5-4-3.5 | ПлПдРд92.5-4-3.5 ( другое обозначение ПлПдРд-4-3.5 ) | Для изготовления каталитических систем | [5 empty] | до 0.007 |  |  | до 0.01 |  | до 0.03 |  |  |  |  | Сплав платины | Сплав платины | до 0.013 | всего 0.11 | Ir + Au |  | до 0.005 | [9 empty] | 92.2 - 92.8 |  |  | 3.8 - 4.2 | [6 empty] | 3.3 - 3.7
2993 | 2674 | ПлПдРдРУ81-15-3.5-0.5 | ПлПдРдРУ81-15-3.5-0.5 ( другое обозначение ПлПдРдРУ-15-3.5-0.5 ) | Для изготовления каталитических систем | [5 empty] | до 0.007 |  |  | до 0.01 |  | до 0.03 |  |  |  |  | Сплав платины | Сплав платины | до 0.013 | всего 0.11 | Ir + Au |  | до 0.005 | [9 empty] | 80.3 - 81.7 |  |  | 14.5 - 15.5 | [6 empty] | 3.1 - 3.9 | [14 empty] | 0.2 - 0.8
2994 | 2668 | ПлРд60-40 | ПлРд60-40 ( другое обозначение ПлРд-40 ) | Термопары, лабораторная посуда, техническая аппаратура, стеклоплавильные аппараты | Сплав платино-родиевый | [9 empty] | до 0.04 |  |  |  |  | Сплав платины | Сплав платины |  | всего 0.19 | Pd + Ir + Au | [11 empty] | 59.5 - 60.5 | [9 empty] | 39.5 - 40.5
2995 | 2667 | ПлРд70-30 | ПлРд70-30 ( другое обозначение ПлРд-30 ) | Термопары, лабораторная посуда, техническая аппаратура, стеклоплавильные аппараты | Сплав платино-родиевый | [9 empty] | до 0.04 |  |  |  |  | Сплав платины | Сплав платины |  | всего 0.19 | Pd + Ir + Au | [11 empty] | 69.5 - 70.5 | [9 empty] | 29.5 - 30.5
2996 | 2666 | ПлРд80-20 | ПлРд80-20 ( другое обозначение ПлРд-20 ) | Термопары, лабораторная посуда, техническая аппаратура, стеклоплавильные аппараты | Сплав платино-родиевый | [9 empty] | до 0.04 |  |  |  |  | Сплав платины | Сплав платины |  | всего 0.19 | Pd + Ir + Au | [11 empty] | 79.6 - 80.4 | [9 empty] | 19.6 - 20.4
2997 | 2683 | ПлА-00 | ПлА-00 ( другое обозначение ПлАП-00 ) | Для изготовления слитков и порошка (ПлАП-00), предназначенных для изготовления сплавов, полуфабрикатов, химикатов и других целей; мерных слитков платины, предназначенных для коммерческих целей |  | до 0.002 | до 0.002 |  | до 0.001 | до 0.002 | до 0.001 | до 0.001 | до 0.002 |  | до 0.003 |  | до 0.004 | до 0.002 |  | Платина | Платина | до 0.001 | всего 0.01 |  |  | до 0.001 |  | до 0.003 |  |  |  | до 0.001 |  | до 0.005 |  | min 99.99 |  | до 0.002 | до 0.005 | до 0.002 |  | до 0.002 |  | до 0.003 |  | до 0.005 |  |  | до 0.005 |  | до 0.004 | [9 empty] | до 0.002
2998 | 2673 | ПлРд92.5-7.5 | ПлРд92.5-7.5 ( другое обозначение ПлРд-7.5 ) | Для изготовления каталитических систем | [5 empty] | до 0.007 |  |  | до 0.01 |  | до 0.03 |  |  |  |  | Сплав платины | Сплав платины | до 0.013 | всего 0.18 | Pd + Ir + Au |  | до 0.005 | [9 empty] | 92.2 - 92.8 | [9 empty] | 7.3 - 7.7
2999 | 2665 | ПлРд90-10 | ПлРд90-10 ( другое обозначение ПлРд-10 ) | Термопары, лабораторная посуда, техническая аппаратура, стеклоплавильные аппараты | Сплав платино-родиевый | [9 empty] | до 0.04 |  |  |  |  | Сплав платины | Сплав платины |  | всего 0.19 | Pd + Ir + Au | [11 empty] | 89.7 - 90.3 | [9 empty] | 9.7 - 10.3
3000 | 2664 | ПлРд93-7 | ПлРд93-7 ( другое обозначение ПлРд-7 ) | Термопары, лабораторная посуда, техническая аппаратура, стеклоплавильные аппараты | Сплав платино-родиевый | [9 empty] | до 0.04 |  |  |  |  | Сплав платины | Сплав платины |  | всего 0.19 | Pd + Ir + Au | [11 empty] | 92.7 - 93.3 | [9 empty] | 6.7 - 7.3
3001 | 2663 | ПлРд95-5 | ПлРд95-5 ( другое обозначение ПлРд-5 ) | Термопары, лабораторная посуда, техническая аппаратура, стеклоплавильные аппараты | Сплав платино-родиевый | [9 empty] | до 0.04 |  |  |  |  | Сплав платины | Сплав платины |  | всего 0.19 | Pd + Ir + Au | [11 empty] | 94.7 - 95.3 | [9 empty] | 4.7 - 5.3
3002 | 3374 | ПлРд98-2 | ПлРд98-2 | Термопары, лабораторная посуда, техническая аппаратура, стеклоплавильные аппараты | [10 empty] | до 0.04 |  |  |  |  | Сплав платины | Сплав платины |  | всего 0.19 | Pd + Ir + Au | [11 empty] | 97.7 - 98.3 | [9 empty] | 1.7 - 1.3
3003 | 2679 | ПлРу90-10 | ПлРу90-10 ( другое обозначение ПлРу-10 ) | Для изготовления скользящих и разрывных контактов | Сплав платино-рутениевый | [9 empty] | до 0.04 |  |  |  |  | Сплав платины | Сплав платины |  | всего 0.24 | Pd+Ir+Rh+Au | [11 empty] | 89.5 - 90.5 | [24 empty] | 9.5 - 10.5
3004 | 2678 | ПлРу92-8 | ПлРу92-8 ( другое обозначение ПлРу-8 ) | Для изготовления скользящих и разрывных контактов | Сплав платино-рутениевый | [9 empty] | до 0.04 |  |  |  |  | Сплав платины | Сплав платины |  | всего 0.24 | Pd+Ir+Rh+Au | [11 empty] | 91.6 - 92.4 | [24 empty] | 7.6 - 8.4
3005 | 2707 | ПР-10 | ПР-10 | Проволока, предназначенная для изготовления термоэлектродов термоэлектрических преобразователей | Сплав платино-родиевый | [14 empty] | Сплав платины | Сплав платины | [14 empty] | min 90 | [9 empty] | до 10
3006 | 2708 | ПР-13 | ПР-13 | Проволока, предназначенная для изготовления термоэлектродов термоэлектрических преобразователей | Сплав платино-родиевый | [14 empty] | Сплав платины | Сплав платины | [14 empty] | min 87 | [9 empty] | до 13
3007 | 2706 | ПР-6 | ПР-6 | Проволока, предназначенная для изготовления термоэлектродов термоэлектрических преобразователей | Сплав платино-родиевый | [14 empty] | Сплав платины | Сплав платины | [14 empty] | min 94 | [9 empty] | до 6
3008 | 2709 | ПР-30 | ПР-30 | Проволока, предназначенная для изготовления термоэлектродов термоэлектрических преобразователей | Сплав платино-родиевый | [14 empty] | Сплав платины | Сплав платины | [14 empty] | min 70 | [9 empty] | до 30
3009 | 2691 | Пл990 | Пл990 | Для изготовления ювелирных изделий | Сплав пригоден для всех видов холодной обработки и литья; имеет белый цвет и хороший блеск; проба 990 |  |  |  |  | до 0.009 |  |  |  | 0.5 - 1 | до 0.04 |  |  |  |  | Платина ювелирная | Платина ювелирная | до 0.015 | всего 0.11 | [12 empty] | 99 - 99.5 |  | до 0.05
3010 | 2704 | ПлВ950 | ПлВ950 | Для изготовления ювелирных изделий | Сплав имеет белый цвет и хороший блеск; проба 950 |  |  |  |  | до 0.009 |  |  |  |  | до 0.04 |  |  |  |  | Платина ювелирная | Платина ювелирная | до 0.015 | всего 0.11 |  | 4.27 - 4.89 | [10 empty] | 95 - 95.5 |  | до 0.05
3011 | 2685 | ПлИ850-150 | ПлИ850-150 | Для изготовления ювелирных изделий | Сплав пригоден для всех видов холодной обработки и литья; имеет белый цвет и хороший блеск; проба 850 |  |  |  |  | до 0.009 |  |  |  |  | до 0.04 |  |  |  |  | Платина ювелирная | Платина ювелирная | до 0.015 | всего 0.11 | [12 empty] | 85 - 85.5 |  | до 0.05 | [10 empty] | 14.27 - 14.89
3012 | 2692 | ПлИ900-100 | ПлИ900-100 | Для изготовления ювелирных изделий | Сплав пригоден для всех видов холодной обработки и литья; имеет белый цвет и хороший блеск; проба 900 |  |  |  |  | до 0.009 |  |  |  |  | до 0.04 |  |  |  |  | Платина ювелирная | Платина ювелирная | до 0.015 | всего 0.11 | [12 empty] | 90 - 90.5 |  | до 0.05 | [10 empty] | 9.27 - 9.89
3013 | 2698 | ПлИ950-50 | ПлИ950-50 | Для изготовления ювелирных изделий | Сплав пригоден для всех видов холодной обработки и литья; имеет белый цвет и хороший блеск; проба 950 |  |  |  |  | до 0.009 |  |  |  |  | до 0.04 |  |  |  |  | Платина ювелирная | Платина ювелирная | до 0.015 | всего 0.11 | [12 empty] | 95 - 95.5 |  | до 0.05 | [10 empty] | 4.27 - 4.89
3014 | 2688 | ПлМ850 | ПлМ850 | Для изготовления ювелирных изделий | Сплав пригоден для всех видов холодной обработки и литья; имеет белый цвет и хороший блеск; проба 850 | 14.27 - 14.89 |  |  |  | до 0.009 |  |  |  |  | до 0.04 |  |  |  |  | Платина ювелирная | Платина ювелирная | до 0.015 | всего 0.11 | [12 empty] | 85 - 85.5 |  | до 0.05
3015 | 2695 | ПлМ900 | ПлМ900 | Для изготовления ювелирных изделий | Сплав пригоден для всех видов холодной обработки и литья; имеет белый цвет и хороший блеск; проба 900 | 9.27 - 9.89 |  |  |  | до 0.009 |  |  |  |  | до 0.04 |  |  |  |  | Платина ювелирная | Платина ювелирная | до 0.015 | всего 0.11 | [12 empty] | 90 - 90.5 |  | до 0.05
3016 | 2701 | ПлМ950 | ПлМ950 | Для изготовления ювелирных изделий | Сплав пригоден для всех видов холодной обработки и литья; имеет белый цвет и хороший блеск; проба 950 | 4.27 - 4.89 |  |  |  | до 0.009 |  |  |  |  | до 0.04 |  |  |  |  | Платина ювелирная | Платина ювелирная | до 0.015 | всего 0.11 | [12 empty] | 95 - 95.5 |  | до 0.05
3017 | 2686 | ПлПд850-150 | ПлПд850-150 | Для изготовления ювелирных изделий | Сплав имеет ограниченное применение для литья; пригоден для всех видов холодной обработки; имеет белый цвет и хороший блеск; проба 850 |  |  |  |  | до 0.009 |  |  |  |  | до 0.04 |  |  |  |  | Платина ювелирная | Платина ювелирная | до 0.015 | всего 0.11 | [12 empty] | 85 - 85.5 |  | до 0.05 | 14.27 - 14.89
3018 | 2693 | ПлПд900-100 | ПлПд900-100 | Для изготовления ювелирных изделий | Сплав имеет ограниченное применение для литья; пригоден для всех видов холодной обработки; имеет белый цвет и хороший блеск; проба 900 |  |  |  |  | до 0.009 |  |  |  |  | до 0.04 |  |  |  |  | Платина ювелирная | Платина ювелирная | до 0.015 | всего 0.11 | [12 empty] | 90 - 90.5 |  | до 0.05 | 9.27 - 9.89
3019 | 2699 | ПлПд950-50 | ПлПд950-50 | Для изготовления ювелирных изделий | Сплав имеет ограниченное применение для литья; пригоден для всех видов холодной обработки; имеет белый цвет и хороший блеск; проба 950 |  |  |  |  | до 0.009 |  |  |  |  | до 0.04 |  |  |  |  | Платина ювелирная | Платина ювелирная | до 0.015 | всего 0.11 | [12 empty] | 95 - 95.5 |  | до 0.05 | 4.27 - 4.89
3020 | 2690 | ПлПдГа850-140 | ПлПдГа850-140 | Для изготовления ювелирных изделий, припоев | Сплав имеет белый цвет и хороший блеск; проба 850 |  |  |  |  | до 0.009 |  |  |  |  | до 0.04 |  |  |  |  | Платина ювелирная | Платина ювелирная | до 0.015 | всего 0.11 | [12 empty] | 85 - 85.5 |  | до 0.05 | 13.5 - 14.5 | [22 empty] | до 1.39
3021 | 2689 | ПлПдКр850-120 | ПлПдКр850-120 | Для изготовления ювелирных изделий, припоев | Сплав имеет белый цвет и хороший блеск; проба 850 |  |  |  |  | 1.78 - 3.39 |  |  |  |  | до 0.04 |  |  |  |  | Платина ювелирная | Платина ювелирная | до 0.015 | всего 0.11 | [12 empty] | 85 - 85.5 |  | до 0.05 | 11.5 - 12.5
3022 | 2697 | ПлПдКр900-70 | ПлПдКр900-70 | Для изготовления ювелирных изделий; припоев | Сплав имеет белый цвет и хороший блеск; проба 900 |  |  |  |  | 1.78 - 3.39 |  |  |  |  | до 0.04 |  |  |  |  | Платина ювелирная | Платина ювелирная | до 0.015 | всего 0.11 | [12 empty] | 90 - 90.5 |  | до 0.05 | 6.5 - 7.5
3023 | 2703 | ПлПдКр950-30 | ПлПдКр950-30 | Для изготовления ювелирных изделий, припоев | Сплав имеет белый цвет и хороший блеск; проба 950 |  |  |  |  | 0.78 - 2.39 |  |  |  |  | до 0.04 |  |  |  |  | Платина ювелирная | Платина ювелирная | до 0.015 | всего 0.11 | [12 empty] | 95 - 95.5 |  | до 0.05 | 2.5 - 3.5
3024 | 2696 | ПлПдРе900-80 | ПлПдРе900-80 | Для изготовления ювелирных изделий | Сплав имеет ограниченное применение для литья; пригоден для всех видов холодной обработки; имеет белый цвет и хороший блеск; проба 900 |  |  |  |  | до 0.009 |  |  |  |  | до 0.04 |  |  |  |  | Платина ювелирная | Платина ювелирная | до 0.015 | всего 0.11 | [12 empty] | 90 - 90.5 |  | до 0.05 | 7.5 - 8.5 | [14 empty] | 0.01 - 0.1 | [17 empty] | 0.67 - 2.38
3025 | 2702 | ПлПдРе950-25 | ПлПдРе950-25 | Для изготовления ювелирных изделий | Сплав имеет ограниченное применение для литья; пригоден для всех видов холодной обработки; имеет белый цвет и хороший блеск; проба 950 |  |  |  |  | до 0.009 |  |  |  |  | до 0.04 |  |  |  |  | Платина ювелирная | Платина ювелирная | до 0.015 | всего 0.11 | [12 empty] | 95 - 95.5 |  | до 0.05 | 2 - 3 | [14 empty] | 0.01 - 0.1 | [17 empty] | 1.17 - 2.88
3026 | 2687 | ПлРд850-150 | ПлРд850-150 | Для изготовления ювелирных изделий | Сплав имеет ограниченное применение для литья; пригоден для всех видов холодной обработки; имеет белый цвет и хороший блеск; проба 850 |  |  |  |  | до 0.009 |  |  |  |  | до 0.04 |  |  |  |  | Платина ювелирная | Платина ювелирная | до 0.015 | всего 0.11 | [12 empty] | 85 - 85.5 |  | до 0.05 | [7 empty] | 14.27 - 14.89
3027 | 2694 | ПлРд900-100 | ПлРд900-100 | Для изготовления ювелирных изделий | Сплав имеет ограниченное применение для литья; пригоден для всех видов холодной обработки; имеет белый цвет и хороший блеск; проба 900 |  |  |  |  | до 0.009 |  |  |  |  | до 0.04 |  |  |  |  | Платина ювелирная | Платина ювелирная | до 0.015 | всего 0.11 | [12 empty] | 90 - 90.5 |  | до 0.05 | [7 empty] | 9.27 - 9.89
3028 | 2700 | ПлРд950-50 | ПлРд950-50 | Для изготовления ювелирных изделий | Сплав имеет ограниченное применение для литья; пригоден для всех видов холодной обработки; имеет белый цвет и хороший блеск; проба 950 |  |  |  |  | до 0.009 |  |  |  |  | до 0.04 |  |  |  |  | Платина ювелирная | Платина ювелирная | до 0.015 | всего 0.11 | [12 empty] | 95 - 95.5 |  | до 0.05 | [7 empty] | 4.27 - 4.89
3029 | 2485 | Ср99.9 | Ср99.9 ( другое обозначение Ср999 ) | Для изготовления электротехнических проводников и разрывных контактов; изделий технического назначения |  | до 0.015 | [8 empty] | до 0.035 |  |  |  |  | Серебро | Серебро | до 0.003 | всего 0.1 |  |  |  |  | min 99.9 |  |  |  | до 0.002 | [7 empty] | до 0.002
3030 | 2504 | Ср99.99Ан | Ср99.99Ан | Для изготовления серебряных анодов, предназначенных для гальванического покрытия изделий серебром |  | до 0.008 | [5 empty] | до 0.001 |  |  | до 0.002 |  |  |  |  | Серебро | Серебро | до 0.001 | всего 0.01 |  |  |  |  | min 99.99 |  |  |  | до 0.001 | [6 empty] | до 0.001 | до 0.0005 | [10 empty] | до 0.002
3031 | 2484 | Ср99.99 | Ср99.99 ( другое обозначение Ср999.9 Ср999.9м ) | Для изготовления электротехнических проводников, плавких вставок и разрывных контактов; изделий технического назначения; сусального серебра; серебряных анодов; фольги биметаллической |  | до 0.008 | [8 empty] | до 0.004 |  |  |  |  | Серебро | Серебро | до 0.003 | всего 0.01 |  |  |  |  | min 99.99 |  |  |  | до 0.001 | [7 empty] | до 0.002
3032 | 2463 | СрА-1 | СрА-1 | Изготовление мерных слитков, предназначенных для нужд народного хозяйства и экспорта. | Серебро аффинированное. | [9 empty] | до 0.001 |  |  |  |  | Серебро | Серебро | до 0.002 | всего 0.01 | Pt + Pd |  |  |  | min 99.99 |  |  |  | до 0.001 | [5 empty] | до 0.0006 |  | до 0.001 | [10 empty] | до 0.002
3033 | 2464 | СрА-2 | СрА-2 | Изготовление мерных слитков, предназначенных для нужд народного хозяйства и экспорта. | Серебро аффинированное. | [9 empty] | до 0.002 |  |  |  |  | Серебро | Серебро | до 0.003 | всего 0.02 | Pt + Pd |  |  |  | min 99.98 |  |  |  | до 0.002 | [5 empty] | до 0.0006 |  | до 0.002 | [10 empty] | до 0.004
3034 | 3366 | СрА-4 | СрА-4 | Изготовление мерных слитков, предназначенных для нужд народного хозяйства и экспорта. | [15 empty] | Серебро | Серебро |  | всего 0.1 |  |  |  |  | min 99.9
3035 | 2465 | СрА-3 | СрА-3 | Изготовление мерных слитков, предназначенных для нужд народного хозяйства и экспорта. | Серебро аффинированное. | [9 empty] | до 0.002 |  |  |  |  | Серебро | Серебро | до 0.003 | всего 0.1 | Pt + Pd |  |  |  | min 99.9 |  |  |  | до 0.002 | [5 empty] | до 0.05 |  | до 0.002 | [10 empty] | до 0.004
3036 | 2496 | СрМ75 | СрМ75 | Для изготовления скользящих контактов, электротехнических проводников и других изделий технического назначения. | Сплав серебряно-медный | 24.02 - 25.36 | [8 empty] | до 0.13 |  |  |  |  | Сплав серебра | Сплав серебра | до 0.005 | всего 0.14 |  |  |  |  | 74.5 - 75.7 |  |  |  | до 0.002 | [7 empty] | до 0.002
3037 | 2497 | СрМ50 | СрМ50 | Для изготовления скользящих контактов, электротехнических проводников и других изделий технического назначения. | Сплав серебряно-медный | 49.22 - 50.36 | [8 empty] | до 0.13 |  |  |  |  | Сплав серебра | Сплав серебра | до 0.005 | всего 0.14 |  |  |  |  | 49.5 - 50.5 |  |  |  | до 0.002 | [7 empty] | до 0.002
3038 | 2495 | СрМ77 | СрМ77 | Для изготовления скользящих контактов, электротехнических проводников и других изделий технического назначения. | Сплав серебряно-медный | 22.21 - 23.36 | [8 empty] | до 0.13 |  |  |  |  | Сплав серебра | Сплав серебра | до 0.005 | всего 0.14 |  |  |  |  | 76.5 - 77.5 |  |  |  | до 0.002 | [7 empty] | до 0.002
3039 | 2494 | СрМ80 | СрМ80 | Для изготовления скользящих контактов, электротехнических проводников и других изделий технического назначения. | Сплав серебряно-медный | 19.42 - 20.16 | [8 empty] | до 0.13 |  |  |  |  | Сплав серебра | Сплав серебра | до 0.005 | всего 0.14 |  |  |  |  | 79.7 - 80.3 |  |  |  | до 0.002 | [7 empty] | до 0.002
3040 | 2610 | СрМ800 | СрМ800 | Для изготовления ювелирных изделий, медалей, предметов сервировки стола | Сплав пригоден для всех видов холодной обработки и литья. Проба 800 | 19.19 - 19.85 | [8 empty] | до 0.13 |  |  |  |  | Сплав серебра | Сплав серебра | до 0.005 | всего 0.15 |  |  |  |  | 80 - 80.5 |  |  |  | до 0.002 | [7 empty] | до 0.002 |  |  | до 0.01
3041 | 2611 | СрМ830 | СрМ830 | Для изготовления ювелирных изделий, медалей, предметов сервировки стола | Сплав пригоден для всех видов холодной обработки и литья.Проба 830 | 16.19 - 16.85 | [8 empty] | до 0.13 |  |  |  |  | Сплав серебра | Сплав серебра | до 0.005 | всего 0.15 |  |  |  |  | 83 - 83.5 |  |  |  | до 0.002 | [7 empty] | до 0.002 |  |  | до 0.01
3042 | 2493 | СрМ87.5 | СрМ87.5 | Для изготовления скользящих контактов, электротехнических проводников и других изделий технического назначения. | Сплав серебряно-медный | 11.98 - 12.69 | [8 empty] | до 0.1 |  |  |  |  | Сплав серебра | Сплав серебра | до 0.004 | всего 0.11 |  |  |  |  | 87.2 - 87.8 |  |  |  | до 0.002 | [7 empty] | до 0.002
3043 | 2612 | СрМ875 | СрМ875 | Для изготовления ювелирных изделий, медалей, предметов сервировки стола | Сплав пригоден для всех видов холодной обработки и литья. Проба 875 | 11.76 - 12.38 | [8 empty] | до 0.1 |  |  |  |  | Сплав серебра | Сплав серебра | до 0.004 | всего 0.12 |  |  |  |  | 87.5 - 88 |  |  |  | до 0.002 | [7 empty] | до 0.002 |  |  | до 0.01
3044 | 2492 | СрМ90 | СрМ90 ( другое обозначение СрМ900 ) | Для изготовления разрывных и скользящих контактов, электротехнических проводников и других изделий технического назначения. | Сплав серебряно-медный | 9.48 - 10.19 | [8 empty] | до 0.1 |  |  |  |  | Сплав серебра | Сплав серебра | до 0.004 | всего 0.11 |  |  |  |  | 89.7 - 90.3 |  |  |  | до 0.002 | [7 empty] | до 0.002
3045 | 2491 | СрМ91.6 | СрМ91.6 | Для изготовления разрывных и скользящих контактов, электротехнических проводников и других изделий технического назначения. | Сплав серебряно-медный | 7.88 - 8.59 | [8 empty] | до 0.1 |  |  |  |  | Сплав серебра | Сплав серебра | до 0.004 | всего 0.11 |  |  |  |  | 91.3 - 91.9 |  |  |  | до 0.002 | [7 empty] | до 0.002
3046 | 2490 | СрМ92.5 | СрМ92.5 | Для изготовления разрывных и скользящих контактов, электротехнических проводников и других изделий технического назначения. | Сплав серебряно-медный | 6.98 - 7.69 | [8 empty] | до 0.1 |  |  |  |  | Сплав серебра | Сплав серебра | до 0.004 | всего 0.11 |  |  |  |  | 92.2 - 92.8 |  |  |  | до 0.002 | [7 empty] | до 0.002
3047 | 2613 | СрМ925 | СрМ925 | Для изготовления ювелирных изделий, медалей, предметов сервировки стола | Сплав пригоден для всех видов холодной обработки и литья. Для повышения пластичности рекомендуется закалка в воде. Проба 925 | 6.76 - 7.38 | [8 empty] | до 0.1 |  |  |  |  | Сплав серебра | Сплав серебра | до 0.004 | всего 0.12 |  |  |  |  | 92.5 - 93 |  |  |  | до 0.002 | [7 empty] | до 0.002 |  |  | до 0.01
3048 | 2488 | СрМ95 | СрМ95 | Для изготовления струн музыкальных элементов, разрывных и скользящих контактов, электротехнических проводников и других изделий технического назначения. | Сплав серебряно-медный | 4.48 - 5.19 | [8 empty] | до 0.1 |  |  |  |  | Сплав серебра | Сплав серебра | до 0.004 | всего 0.11 |  |  |  |  | 94.7 - 95.3 |  |  |  | до 0.002 | [7 empty] | до 0.002
3049 | 2489 | СрМ94 | СрМ94 | Для изготовления разрывных и скользящих контактов, электротехнических проводников и других изделий технического назначения. | Сплав серебряно-медный | 5.48 - 6.19 | [8 empty] | до 0.1 |  |  |  |  | Сплав серебра | Сплав серебра | до 0.004 | всего 0.11 |  |  |  |  | 93.7 - 94.3 |  |  |  | до 0.002 | [7 empty] | до 0.002
3050 | 2614 | СрМ960 | СрМ960 | Для изготовления ювелирных изделий, медалей, предметов сервировки стола | Сплав пригоден для всех видов холодной обработки и литья. Проба 960 | 3.3 - 3.9 | [8 empty] | до 0.08 |  |  |  |  | Сплав серебра | Сплав серебра | до 0.004 | всего 0.1 |  |  |  |  | 96 - 96.5 |  |  |  | до 0.002 | [7 empty] | до 0.002 |  |  | до 0.01
3051 | 2487 | СрМ96 | СрМ96 | Для изготовления разрывных и скользящих контактов, электротехнических проводников и других изделий технического назначения. | Сплав серебряно-медный | 3.52 - 4.21 | [8 empty] | до 0.08 |  |  |  |  | Сплав серебра | Сплав серебра | до 0.004 | всего 0.09 |  |  |  |  | 95.7 - 96.3 |  |  |  | до 0.002 | [7 empty] | до 0.002
3052 | 2486 | СрМ97 | СрМ97 | Для изготовления разрывных и скользящих контактов, электротехнических проводников и других изделий технического назначения | Сплав серебряно-медный | 2.52 - 3.21 | [8 empty] | до 0.08 |  |  |  |  | Сплав серебра | Сплав серебра | до 0.004 | всего 0.09 |  |  |  |  | 96.7 - 97.3 |  |  |  | до 0.002 | [7 empty] | до 0.002
3053 | 2502 | СрПд60-40 | СрПд60-40 | Для изготовления разрывных и скользящих контактов, а также других изделий технического назначения. | Сплав серебряно-палладиевый. | [9 empty] | до 0.04 |  |  |  |  | Сплав серебра | Сплав серебра | до 0.004 | всего 0.19 | Pt+Ir+Rh+Au |  |  |  | 59.5 - 60.5 | [10 empty] | 39.5 - 40.5 | до 0.002
3054 | 2501 | СрПд70-30 | СрПд70-30 | Для изготовления разрывных и скользящих контактов, а также других изделий технического назначения. | Сплав серебряно-палладиевый. | [9 empty] | до 0.04 |  |  |  |  | Сплав серебра | Сплав серебра | до 0.004 | всего 0.19 | Pt+Ir+Rh+Au |  |  |  | 69.5 - 70.5 | [10 empty] | 29.5 - 30.5 | до 0.002
3055 | 2500 | СрПд80-20 | СрПд80-20 ( другое обозначение СрПд20 ) | Для изготовления разрывных и скользящих контактов, а также других изделий технического назначения. | Сплав серебряно-палладиевый. | [9 empty] | до 0.04 |  |  |  |  | Сплав серебра | Сплав серебра | до 0.004 | всего 0.19 | Pt+Ir+Rh+Au |  |  |  | 79.6 - 80.4 | [10 empty] | 19.6 - 20.4 | до 0.002
3056 | 2503 | СрПдМ50-30 | СрПдМ50-30 | Для изготовления разрывных и скользящих контактов, а также других изделий технического назначения. | Сплав серебряно-палладиево-медный. | 17.87 - 21.06 | [8 empty] | до 0.04 |  |  |  |  | Сплав серебра | Сплав серебра | до 0.004 | всего 0.19 | Pt+Ir+Rh+Au |  |  |  | 49.2 - 50.8 | [10 empty] | 29.4 - 30.6 | до 0.002
3057 | 2499 | СрПл88-12 | СрПл88-12 ( другое обозначение СрПл12 ) | Для изготовления разрывных и скользящих контактов, а также других изделий технического назначения. | Сплав серебрянно-платиновый | [9 empty] | до 0.03 |  |  |  |  | Сплав серебра | Сплав серебра | до 0.005 | всего 0.18 | Pd+Ir+Rh+Au |  |  |  | 87.6 - 88.4 | [7 empty] | 11.6 - 12.4
3058 | 2498 | СрПл96-4 | СрПл96-4 | Для изготовления разрывных и скользящих контактов, а также других изделий технического назначения. | Сплав серебрянно-платиновый | [9 empty] | до 0.03 |  |  |  |  | Сплав серебра | Сплав серебра | до 0.005 | всего 0.18 | Pd+Ir+Rh+Au |  |  |  | 95.6 - 96.4 | [7 empty] | 3.6 - 4.4
3059 | 2536 | ПСр1 | ПСр1 | Пайка и лужение серебряных деталей | [10 empty] | до 0.15 |  |  |  |  | Серебряные припои | Серебряные припои | 56.89 - 62.05 | всего 0.15 |  |  | 34 - 36 |  | 0.8 - 1.2 |  |  |  | 0.5 - 1.3 |  | 2 - 3 | [5 empty] | до 0.01
3060 | 2535 | ПСр1.5 | ПСр1.5 | Пайка и лужение меди, никеля, медных и медно-никелевых сплавов с посеребренной керамикой, пайка посеребренных деталей; Пайка меди и никеля со стеклоэмалью и керамикой | [10 empty] | до 0.15 |  |  |  |  | Серебряные припои | Серебряные припои | 81.89 - 84.65 | всего 0.15 |  |  | 14 - 16 |  | 1.2 - 1.8 | [11 empty] | до 0.01
3061 | 2522 | ПСр10 | ПСр10 | Лужение и пайка меди, медных и медно-никелевых сплавов, никеля, ковара, нейзильбера, латуней и бронз |  | 52 - 54 | [6 empty] | 35.39 - 38.15 |  | до 0.1 |  |  |  |  | Серебряные припои | Серебряные припои | до 0.05 | всего 0.15 |  |  |  |  | 9.7 - 10.3 | [11 empty] | до 0.005
3062 | 2521 | ПСр12М | ПСр12М | Пайка стали с медью, никелем, медными и медно-никелевыми сплавами |  | 51 - 53 | [6 empty] | 34.39 - 37.15 |  | до 0.1 |  |  |  |  | Серебряные припои | Серебряные припои | до 0.05 | всего 0.15 |  |  |  |  | 11.7 - 12.3 | [11 empty] | до 0.005
3063 | 2520 | ПСр15 | ПСр15 | Лужение и пайка меди, медных и медно-никелевых сплавов, никеля, ковара, нейзильбера, латуней и бронз; Пайка и лужение ювелирных изделий; Самофлюсующиеся припои для пайки меди с бронзой, меди с медью, бронзы с бронзой |  | 79.09 - 80.85 | [8 empty] | до 0.05 |  |  |  |  | Серебряные припои | Серебряные припои | до 0.1 | всего 0.15 |  |  |  |  | 14.5 - 15.5 |  | 4.5 - 5.1 | [9 empty] | до 0.01
3064 | 2533 | ПСр2 | ПСр2 | Пайка меди и никеля со стеклоэмалью и керамикой; Пайка и лужение ювелирных изделий | [10 empty] | до 0.15 |  |  |  |  | Серебряные припои | Серебряные припои | 60.89 - 64.65 | всего 0.15 |  |  | 29 - 31 |  | 1.7 - 2.3 | [5 empty] | 4.5 - 5.5 | [5 empty] | до 0.01
3065 | 2531 | ПСр2.5 | ПСр2.5 | Лужение и пайка меди, медных и медно-никелевых сплавов, никеля, ковара, нейзильбера, латуней и бронз; Пайка и лужение цветных металлов и сталей | [10 empty] | до 0.15 |  |  |  |  | Серебряные припои | Серебряные припои | 90.89 - 92.65 | всего 0.15 |  |  | 5 - 6 |  | 2.2 - 2.8 | [11 empty] | до 0.01
3066 | 2532 | ПСр2.5С | ПСр2.5С | Лужение и пайка меди, медных и медно-никелевых сплавов, никеля, ковара, нейзильбера, латуней и бронз; Пайка и лужение цветных металлов и сталей | [10 empty] | до 0.15 |  |  |  |  | Серебряные припои | Серебряные припои | 96.99 - 97.55 | всего 0.15 |  |  |  |  | 2.3 - 2.7 | [11 empty] | до 0.01
3067 | 2518 | ПСр25 | ПСр25 | Лужение и пайка меди, медных и медно-никелевых сплавов, никеля, ковара, нейзильбера, латуней и бронз; Пайка стали с медью, никелем, медными и медно-никелевыми сплавами; Пайка и лужение ювелирных изделий |  | 39 - 41 | [6 empty] | 33.39 - 36.15 |  | до 0.1 |  |  |  |  | Серебряные припои | Серебряные припои | до 0.05 | всего 0.15 |  |  |  |  | 24.7 - 25.3 | [11 empty] | до 0.005
3068 | 2519 | ПСр25Ф | ПСр25Ф | Самофлюсующиеся припои для пайки меди с бронзой, меди с медью, бронзы с бронзой |  | 68.68 - 70.85 | [8 empty] | до 0.15 |  |  |  |  | Серебряные припои | Серебряные припои | до 0.01 | всего 0.15 |  |  |  |  | 24.5 - 25.5 |  | 4.5 - 5.5 | [9 empty] | до 0.01
3069 | 2527 | ПСр3 | ПСр3 | Пайка меди и никеля со стеклоэмалью и керамикой; Пайка и лужение цветных металлов и сталей | [10 empty] | до 0.15 |  |  |  |  | Серебряные припои | Серебряные припои | 96.39 - 97.15 | всего 0.15 |  |  |  |  | 2.7 - 3.3 | [11 empty] | до 0.01
3070 | 2517 | ПСр37.5 | ПСр37.5 | Лужение и пайка меди, медных и медно-никелевых сплавов, никеля, ковара, нейзильбера, латуней и бронз; Пайка меди и медных сплавов с жаропрочными сплавами и нержавеющими сталями |  | 47.19 - 49.95 | [5 empty] | 7.9 - 8.5 | 5 - 6 |  | до 0.1 |  |  |  |  | Серебряные припои | Серебряные припои | до 0.05 | всего 0.15 |  |  |  |  | 37 - 38 | [11 empty] | до 0.005
3071 | 2530 | ПСр3Кд | ПСр3Кд | Пайка меди, медных сплавов и сталей по свеженанесенному медному гальваническому покрытию не менее 10 мкм | [8 empty] | 0.5 - 1.5 |  | до 0.1 |  |  |  |  | Серебряные припои | Серебряные припои | до 0.2 | всего 0.3 |  |  |  |  | 2.5 - 3.5 | [5 empty] | 94.39 - 96.7 | [5 empty] | до 0.01
3072 | 2516 | ПСр40 | ПСр40 | Лужение и пайка меди, медных и медно-никелевых сплавов, никеля, ковара, нейзильбера, латуней и бронз; пайка стали с медью, никелем, медными и медно-никелевыми сплавами; пайка меди и латуни с коваром, никелем, с нержавеющими сталями и жаропрочными сплавами, пайка свинцово-оловянистых бронз | Среднеплавкий припой для высокотемпературной (твердой) пайки | 16 - 17.4 |  |  | 0.1 - 0.5 |  |  |  | 16.2 - 17.8 |  | до 0.1 |  |  |  |  | Серебряные припои | Серебряные припои | до 0.05 | всего 0.15 |  |  |  |  | 39 - 41 | [5 empty] | 23.49 - 28.55 | [5 empty] | до 0.005
3073 | 2514 | ПСр45 | ПСр45 | Лужение и пайка меди, медных и медно-никелевых сплавов, никеля, ковара, нейзильбера, латуней и бронз; Пайка и лужение ювелирных изделий | Среднеплавкий припой для высокотемпературной (твердой) пайки | 29.5 - 30.5 | [6 empty] | 23.69 - 25.85 |  | до 0.1 |  |  |  |  | Серебряные припои | Серебряные припои | до 0.05 | всего 0.15 |  |  |  |  | 44.5 - 45.5 | [11 empty] | до 0.005
3074 | 2511 | ПСр50 | ПСр50 | Лужение и пайка меди, медных и медно-никелевых сплавов, никеля, ковара, нейзильбера, латуней и бронз; Пайка титана и титановых сплавов с нержавеющей сталью |  | 49.19 - 50.35 | [6 empty] | до 0.007 |  | до 0.15 |  |  |  |  | Серебряные припои | Серебряные припои | до 0.005 | всего 0.15 |  |  |  |  | 49.5 - 50.5 | [11 empty] | до 0.005
3075 | 2512 | ПСр50Кд | ПСр50Кд | Лужение и пайка меди, медных и медно-никелевых сплавов, никеля, ковара, нейзильбера, латуней и бронз |  | 15 - 17 | [6 empty] | 15 - 17 |  | до 0.1 |  |  |  |  | Серебряные припои | Серебряные припои | до 0.1 | всего 0.15 |  |  |  |  | 49.5 - 50.5 | [5 empty] | 15.14 - 20.35 | [5 empty] | до 0.005
3076 | 2510 | ПСр62 | ПСр62 | Лужение и пайка меди, медных и медно-никелевых сплавов, никеля, ковара, нейзильбера, латуней и бронз; пайка стали с медью, никелем, медными и медно-никелевыми сплавами; пайка меди с никелированным вольфрамом |  | 27 - 29 | [8 empty] | до 0.15 |  |  |  |  | Серебряные припои | Серебряные припои | до 0.005 | всего 0.15 |  |  | 8.19 - 11.35 |  | 61.5 - 62.5 | [11 empty] | до 0.005
3077 | 2509 | ПСр65 | ПСр65 | Пайка и лужение ювелирных изделий | Среднеплавкий припой для высокотемпературной (твердой) пайки | 19.5 - 20.5 | [6 empty] | 14.14 - 15.85 |  | до 0.1 |  |  |  |  | Серебряные припои | Серебряные припои | до 0.1 | всего 0.15 |  |  |  |  | 64.5 - 65.5 | [11 empty] | до 0.005
3078 | 2507 | ПСр70 | ПСр70 | Пайка титана и титановых сплавов с нержавеющей сталью; Пайка и лужение ювелирных изделий |  | 25.5 - 26.5 | [6 empty] | 2.69 - 4.85 |  | до 0.1 |  |  |  |  | Серебряные припои | Серебряные припои | до 0.05 | всего 0.15 |  |  |  |  | 69.5 - 70.5 | [11 empty] | до 0.005
3079 | 2506 | ПСр71 | ПСр71 | Лужение и пайка меди, медных и медно-никелевых сплавов, никеля, ковара, нейзильбера, латуней и бронз; Самофлюсующиеся припои для пайки меди с бронзой, меди с медью, бронзы с бронзой |  | 26.99 - 28.55 | [8 empty] | до 0.15 |  |  |  |  | Серебряные припои | Серебряные припои | до 0.005 | всего 0.15 |  |  |  |  | 70.5 - 71.5 |  | 0.8 - 1.2 | [9 empty] | до 0.005
3080 | 2505 | ПСр72 | ПСр72 | Лужение и пайка меди, медных и медно-никелевых сплавов, никеля, ковара, нейзильбера, латуней и бронз; Пайка железоникелевого сплава с посеребренными деталями; Пайка стали с медью, никелем, медными и медно-никелевыми сплавами; Пайка меди с никелированным вольфрамом; Пайка и лужение ювелирных изделий |  | 27.29 - 28.4 | [8 empty] | до 0.1 |  |  |  |  | Серебряные припои | Серебряные припои | до 0.005 | всего 0.1 |  |  |  |  | 71.5 - 72.5 | [11 empty] | до 0.005
3081 | 2515 | ПСрМЦКд45-15-16-24 | ПСрМЦКд45-15-16-24 | Пайка и лужение цветных металлов и сталей | Среднеплавкий припой для высокотемпературной (твердой) пайки | 12.04 - 17.35 | [6 empty] | 15 - 17 |  | до 0.15 |  |  |  |  | Серебряные припои | Серебряные припои | до 0.15 | всего 0.15 |  |  |  |  | 44.5 - 45.5 | [5 empty] | 23 - 25 | [5 empty] | до 0.005
3082 | 2526 | ПСрОС3.5-95 | ПСрОС3.5-95 | Пайка и лужение меди, никеля, медных и медно-никелевых сплавов с посеребренной керамикой, пайка посеребренных деталей | [10 empty] | до 0.15 |  |  |  |  | Серебряные припои | Серебряные припои | 0.7 - 1.3 | всего 0.15 |  |  | 94.49 - 96.05 |  | 3.1 - 3.9 | [11 empty] | до 0.01
3083 | 2508 | ПСрМО68-27-5 | ПСрМО68-27-5 | Пайка титана и титановых сплавов с нержавеющей сталью; Пайка и лужение цветных металлов и сталей |  | 25.69 - 27.85 | [8 empty] | до 0.15 |  |  |  |  | Серебряные припои | Серебряные припои | до 0.005 | всего 0.15 |  |  | 4.5 - 5.5 |  | 67.5 - 68.5 | [11 empty] | до 0.005
3084 | 2529 | ПСрОС3-58 | ПСрОС3-58 | Пайка и лужение меди, никеля, медных и медно-никелевых сплавов с посеребренной керамикой, пайка посеребренных деталей | [10 empty] | до 0.15 |  |  |  |  | Серебряные припои | Серебряные припои | 35.89 - 40.05 | всего 0.15 |  |  | 56.8 - 58.8 |  | 2.6 - 3.4 |  |  |  | 0.2 - 0.8 | [7 empty] | до 0.01
3085 | 2523 | ПСрО10-90 | ПСрО10-90 | Пайка и лужение меди, никеля, медных и медно-никелевых сплавов с посеребренной керамикой, пайка посеребренных деталей | [10 empty] | до 0.15 |  |  |  |  | Серебряные припои | Серебряные припои | до 0.2 | всего 0.3 |  |  | 88.84 - 90.2 |  | 9.5 - 10.5 | [11 empty] | до 0.01
3086 | 2524 | ПСрОСу8 | ПСрОСу8 ( другое обозначение ВПр-6 ) | Пайка и лужение меди, никеля, медных и медно-никелевых сплавов с посеребренной керамикой, пайка посеребренных деталей | [10 empty] | до 0.2 |  |  |  |  | Серебряные припои | Серебряные припои | до 0.2 | всего 0.4 |  |  | 74.68 - 78.1 |  | 7.5 - 8.5 |  |  |  | 7 - 8 | [7 empty] | до 0.015
3087 | 2534 | ПСрОС2-58 | ПСрОС2-58 | Пайка и лужение меди, никеля, медных и медно-никелевых сплавов с посеребренной керамикой, пайка посеребренных деталей | [10 empty] | до 0.15 |  |  |  |  | Серебряные припои | Серебряные припои | 35.99 - 39.95 | всего 0.15 |  |  | 57.8 - 59.8 |  | 1.7 - 2.3 |  |  |  | 0.2 - 0.8 | [7 empty] | до 0.01
3088 | 2525 | ПСрМО5 | ПСрМО5 ( другое обозначение ВПр-9 ) | Пайка и лужение меди, никеля, медных и медно-никелевых сплавов с посеребренной керамикой, пайка посеребренных деталей |  | 1.5 - 2.5 | [8 empty] | до 0.2 |  |  |  |  | Серебряные припои | Серебряные припои | до 0.2 | всего 0.4 |  |  | 88.78 - 92 |  | 4.5 - 5.5 |  |  |  | 0.8 - 1.2 | [7 empty] | до 0.015
3089 | 2513 | ПСрКдМ50-34-16 | ПСрКдМ50-34-16 | Пайка и лужение цветных металлов и сталей |  | 14.19 - 17.35 | [8 empty] | до 0.15 |  |  |  |  | Серебряные припои | Серебряные припои | до 0.005 | всего 0.15 |  |  |  |  | 49.5 - 50.5 | [5 empty] | 33 - 35 | [5 empty] | до 0.005
3090 | 1539 | С0 | С0 | изготовление чушек, блоков и слитков для дальнейшей переработки |  | до 0.0005 | [6 empty] | до 0.001 |  | до 0.001 |  |  |  |  | Свинец | Свинец | min 99.992 | всего 0.008 | Mg+Ca+Na |  | до 0.0005 |  | до 0.0003 |  |  |  | до 0.0005 | [7 empty] | до 0.004 |  | до 0.0005
3091 | 1637 | С00 | С00 | Свинец высокой чистоты; применяется в полупроводниковой технике, производстве химически чистых реактивов и научных целях. |  | до 0.00001 | [6 empty] | до 0.0001 |  | до 0.0001 |  |  |  |  | Свинец | Свинец | min 99.9985 | всего 0.0015 |  |  |  |  | до 0.00001 |  |  |  | до 0.0001 |  | до 0.00005 | [5 empty] | до 0.0005
3092 | 1636 | С000 | С000 | Свинец высокой чистоты; применяется в полупроводниковой технике, производстве химически чистых реактивов и научных целях. |  | до 0.00001 |  |  | до 0.00001 |  |  |  | до 0.00002 |  | до 0.00001 |  |  |  |  | Свинец | Свинец | min 99.9996 | всего 0.0004 |  |  |  |  | до 0.00001 |  |  |  | до 0.00003 |  | до 0.00001 | [5 empty] | до 0.00005
3093 | 2528 | ПСрО3-97 | ПСрО3-97 | Пайка и лужение меди, никеля, медных и медно-никелевых сплавов с посеребренной керамикой, пайка посеребренных деталей | [10 empty] | до 0.15 |  |  |  |  | Серебряные припои | Серебряные припои | до 0.2 | всего 0.3 |  |  | 96.04 - 97 |  | 2.7 - 3.3 | [11 empty] | до 0.01
3094 | 1635 | С0000 | С0000 | Свинец высокой чистоты; применяется в полупроводниковой технике, производстве химически чистых реактивов и научных целях. |  | до 0.0000003 |  |  | до 0.000005 |  |  |  | до 0.000005 |  | до 0.000005 |  |  |  |  | Свинец | Свинец | min 99.9999 | всего 0.0001 |  |  |  |  | до 0.0000001 |  |  |  | до 0.000005 |  | до 0.0000001 | [5 empty] | до 0.000001
3095 | 1540 | С1С | С1С | изготовление чушек, блоков и слитков для дальнейшей переработки |  | до 0.001 | [6 empty] | до 0.001 |  | до 0.001 |  |  |  |  | Свинец | Свинец | min 99.99 | всего 0.01 | Mg+Ca+Na |  | до 0.0005 |  | до 0.001 |  |  |  | до 0.001 | [7 empty] | до 0.005 |  | до 0.0005
3096 | 1543 | С2 | С2 | изготовление чушек, блоков и слитков для дальнейшей переработки |  | до 0.001 | [6 empty] | до 0.001 |  | до 0.002 |  |  |  |  | Свинец | Свинец | min 99.95 | всего 0.05 | Mg+Ca+Na |  | до 0.002 |  | до 0.0015 |  |  |  | до 0.005 | [7 empty] | до 0.03 |  | до 0.002
3097 | 1541 | С1 | С1 | изготовление чушек, блоков и слитков для дальнейшей переработки |  | до 0.001 | [6 empty] | до 0.001 |  | до 0.001 |  |  |  |  | Свинец | Свинец | min 99.985 | всего 0.015 | Mg+Ca+Na |  | до 0.0005 |  | до 0.001 |  |  |  | до 0.001 | [7 empty] | до 0.006 |  | до 0.0005
3098 | 1544 | С3 | С3 | изготовление чушек, блоков и слитков для дальнейшей переработки |  | до 0.002 | [6 empty] | до 0.001 |  | до 0.005 |  |  |  |  | Свинец | Свинец | min 99.9 | всего 0.1 | Mg+Ca+Na |  | до 0.002 |  | до 0.002 |  |  |  | до 0.005 | [7 empty] | до 0.06 |  | до 0.003
3099 | 1545 | С3С | С3С | изготовление чушек, блоков и слитков для дальнейшей переработки |  | до 0.09 | [6 empty] | до 0.07 |  | до 0.01 |  |  |  |  | Свинец | Свинец | min 99.5 | всего 0.5 |  |  | до 0.1 |  | до 0.01 |  |  |  | до 0.2 | [7 empty] | до 0.15 |  | до 0.05
3100 | 1661 | PbIn7 | PbIn7 | в качестве верхнего слоя тонкостенных подшипников скольжения | [15 empty] | Свинцовые баббиты | Свинцовые баббиты
3101 | 1656 | PbSb10Sn6 | PbSb10Sn6 | для изготовления подшипникового слоя (литого, спеченного, накатанного) в многослойных тонкостенных подшипниках скольжения; для малонагруженных коренных и шатунных подшипников, вкладышей, упорных подшипников. | Мягкий, коррозионностойкий сплав. Относительно хорошие свойства при ограниченной смазке, малая усталостная прочность; работает с твердым и мягким валом. | до 0.7 | до 0.01 | [5 empty] | до 0.01 |  | до 0.1 |  |  |  |  | Свинцовые баббиты | Свинцовые баббиты | 80.93 - 86 | всего 0.2 |  |  | 5 - 7 | [5 empty] | 9 - 11 | [7 empty] | до 0.1 |  | до 0.25
3102 | 1658 | PbSb15Sn10 | PbSb15Sn10 | Для изготовления подшипникового слоя (литого, спеченного, накатанного) в многослойных тонкостенных подшипниках скольжения; для малонагруженных коренных и шатунных подшипников, вкладышей, упорных подшипников. | Мягкий, коррозионностойкий сплав. Относительно хорошие свойства при ограниченной смазке, малая усталостная прочность; работает с твердым и мягким валом. | до 0.7 | до 0.01 | [5 empty] | до 0.01 |  | до 0.1 |  |  |  |  | Свинцовые баббиты | Свинцовые баббиты | 71.58 - 77 | всего 0.2 |  |  | 9 - 11 | [5 empty] | 14 - 16 | [7 empty] | до 0.1 |  | до 0.6
3103 | 1657 | PbSb15SnAs | PbSb15SnAs | для изготовления подшипникового слоя (литого, спеченного, накатанного) в многослойных тонкостенных подшипниках скольжения; для малонагруженных коренных и шатунных подшипников, вкладышей, упорных подшипников | Мягкий, коррозионностойкий сплав. Относительно хорошие свойства при ограниченной смазке, малая усталостная прочность; работает с твердым и мягким валом. | до 0.7 | до 0.01 | [5 empty] | до 0.01 |  | до 0.1 |  |  |  |  | Свинцовые баббиты | Свинцовые баббиты | 80.78 - 84.8 | всего 0.2 |  |  | 0.9 - 1.7 | [5 empty] | 13.5 - 15.5 | [7 empty] | до 0.1 |  | 0.8 - 1.2
3104 | 1659 | PbSn10 | PbSn10 | в качестве верхнего слоя тонкостенных подшипников скольжения | [15 empty] | Свинцовые баббиты | Свинцовые баббиты | 88 - 92 | всего 0.5 |  |  | 8 - 12
3105 | 1542 | С2С | С2С | изготовление чушек, блоков и слитков для дальнейшей переработки |  | до 0.001 | [6 empty] | до 0.001 |  | до 0.001 |  |  |  |  | Свинец | Свинец | min 99.97 | всего 0.03 | Mg+Ca+Na |  | до 0.001 |  | до 0.002 |  |  |  | до 0.001 | [7 empty] | до 0.02 |  | до 0.001
3106 | 1660 | PbSn10Cu2 | PbSn10Cu2 | в качестве верхнего слоя тонкостенных подшипников скольжения |  | 1 - 2 | [13 empty] | Свинцовые баббиты | Свинцовые баббиты | 86 - 91 | всего 0.5 |  |  | 8 - 12
3107 | 1322 | БН | БН | для изготовления баббитов в чушках, применяемых для заливки подшипников и других деталей; температура заливки 480-500°C ; температура начала расплавления 240°C. Подшипники, работающие при средних скоростях и средних нагрузках; характеристика нагрузки - спокойная ударная. |  | 1.5 - 2 | до 0.05 |  | 0.1 - 0.5 |  |  |  | до 0.02 |  | до 0.1 |  |  |  |  | Свинцовые баббиты | Свинцовые баббиты | 69.63 - 75.8 |  |  |  | 9 - 11 | [5 empty] | 13 - 15 |  | 0.1 - 0.7 | [5 empty] | до 0.1 |  | 0.5 - 0.9
3108 | 1323 | БС6 | БС6 | для изготовления баббитов в чушках, применяемых для заливки подшипников и других деталей; температура начала расплавления 247°C. Подшипника автотракторных двигателей; ; характеристика нагрузки - ударная |  | 0.1 - 0.3 | до 0.005 | [5 empty] | до 0.01 |  | до 0.1 |  |  |  |  | Свинцовые баббиты | Свинцовые баббиты | 86.415 - 88.9 |  |  |  | 5.5 - 6.5 | [5 empty] | 5.5 - 6.5 |  | до 0.05 | [5 empty] | до 0.07 |  | до 0.05
3109 | 1424 | БК2 | БК2 | для заливки вкладышей коренных и шатунных подшипников дизелей и газовых двигателей |  | до 0.15 | до 0.02 | [10 empty] | 0.01 - 0.05 |  | Кальциевые баббиты | Кальциевые баббиты | 96.03 - 97.99 | прочих 0.3 |  |  | 1.5 - 2.1 | [5 empty] | до 0.2 | [7 empty] | до 0.2 |  |  |  | 0.3 - 0.55 | [12 empty] | 0.2 - 0.4
3110 | 1568 | БК2Ц | БК2Ц | для подшихтовки сплавов при заливке вкладышей коренных и шатунных подшипников дизелей и газовых двигателей |  | до 0.02 | до 0.02 | [5 empty] | 0.4 - 0.6 | [6 empty] | Кальциевые баббиты | Кальциевые баббиты | 94.56 - 95.76 | прочих 0.3 |  |  | 1.5 - 2.1 | [5 empty] | до 0.25 | [7 empty] | до 0.1 |  |  |  | 0.95 - 1.15 | [12 empty] | 0.7 - 0.9
3111 | 1425 | БК2Ш | БК2Ш | для подшихтовки сплавов при заливке вкладышей коренных и шатунных подшипников дизелей и газовых двигателей |  | до 0.15 | до 0.02 | [10 empty] | 0.03 - 0.09 |  | Кальциевые баббиты | Кальциевые баббиты | 95.14 - 97.12 | прочих 0.3 |  |  | 1.5 - 2.1 | [5 empty] | до 0.2 | [7 empty] | до 0.2 |  |  |  | 0.65 - 0.9 | [12 empty] | 0.7 - 0.9
3112 | 1423 | БКА | БКА | для заливки буксовых подшипников трения для вагонов и тендеров железных дорог |  |  | 0.05 - 0.2 | [5 empty] | 0.4 - 0.6 |  |  |  |  | до 0.2 |  | Кальциевые баббиты | Кальциевые баббиты | 96.3 - 97.1 | прочих 0.3 | [8 empty] | до 0.25 | [7 empty] | до 0.1 |  |  |  | 0.95 - 1.15 | [12 empty] | 0.7 - 0.9
3113 | 1638 | PbSb0.2SnCu | PbSb0.2SnCu | для производства кабельной оболочки, облицовки химических сооружений и производства профилей. |  | 0.02 - 0.05 | [6 empty] | до 0.003 |  | до 0.003 |  |  |  |  | Свинцово-сурьмянистый сплав | Свинцово-сурьмянистый сплав | 99.14 - 99.48 | всего 0.1 |  |  | 0.35 - 0.5 | [5 empty] | 0.15 - 0.3 | [7 empty] | до 0.03 |  | до 0.002 | [8 empty] | до 0.005
3114 | 1642 | PbSb0.9 | PbSb0.9 | для производства кабельной оболочки, облицовки химических сооружений и производства профилей |  | до 0.02 | [6 empty] | до 0.005 |  | до 0.005 |  |  |  |  | Свинцово-сурьмянистый сплав | Свинцово-сурьмянистый сплав | 98.76 - 99.4 | всего 0.1 |  |  | до 0.005 | [5 empty] | 0.6 - 1.2 | [7 empty] | до 0.06 |  | до 0.005
3115 | 1655 | PbSb0.9Cu | PbSb0.9Cu | для производства кабельной оболочки, облицовки химических сооружений и производства профилей |  | 0.02 - 0.06 | [6 empty] | до 0.005 |  | до 0.005 |  |  |  |  | Свинцово-сурьмянистый сплав | Свинцово-сурьмянистый сплав | 98.72 - 99.38 | всего 0.1 |  |  | до 0.005 | [5 empty] | 0.6 - 1.2 | [7 empty] | до 0.06 |  | до 0.005
3116 | 1321 | Б16 | Б16 | для изготовления баббитов в чушках, применяемых для заливки подшипников и других деталей; температура заливки 480-500°C ; температура начала расплавления 240°C; характеристика нагрузки - спокойная |  | 1.5 - 2 | до 0.01 | [5 empty] | до 0.15 |  | до 0.1 |  |  |  |  | Свинцовые баббиты | Свинцовые баббиты | 63.34 - 68.5 |  |  |  | 15 - 17 | [5 empty] | 15 - 17 | [7 empty] | до 0.1 |  | до 0.3
3117 | 1647 | PbSb4 | PbSb4 | для производства аккумуляторов, труб, арматуры, дроби, вентилей и облицовки химических сооружений |  | до 0.02 | [6 empty] | до 0.002 |  | до 0.005 |  |  |  |  | Свинцово-сурьмянистый сплав | Свинцово-сурьмянистый сплав | 95.54 - 96.2 | всего 0.1 |  |  | до 0.01 | [5 empty] | 3.8 - 4.4 | [7 empty] | до 0.03 |  | до 0.02
3118 | 1648 | PbSb5 | PbSb5 | для производства аккумуляторов и противорадиационных кирпичей |  | до 0.02 | [6 empty] | до 0.002 |  | до 0.0005 |  |  |  |  | Свинцово-сурьмянистый сплав | Свинцово-сурьмянистый сплав | 94.46 - 95.5 | всего 0.08 |  |  | до 0.01 | [5 empty] | 4.5 - 5.5 | [7 empty] | до 0.04 |  | до 0.01
3119 | 1649 | PbSb5.5 | PbSb5.5 | для производства аккумуляторов, коррозионно-стойкой аппаратуры и в химической промышленности |  | до 0.05 | [6 empty] | до 0.002 |  | до 0.005 |  |  |  |  | Свинцово-сурьмянистый сплав | Свинцово-сурьмянистый сплав | 93.92 - 95 | всего 0.15 |  |  | до 0.01 | [5 empty] | 5 - 6 | [7 empty] | до 0.05 |  | до 0.01
3120 | 1651 | PbSb6.5 | PbSb6.5 | для производства аккумуляторов, коррозионно-стойкой аппаратуры и в химической промышленности |  | до 0.05 | [6 empty] | до 0.002 |  | до 0.005 |  |  |  |  | Свинцово-сурьмянистый сплав | Свинцово-сурьмянистый сплав | 92.91 - 94 | всего 0.15 |  |  | до 0.01 | [5 empty] | 6 - 7 | [7 empty] | до 0.03 |  | до 0.02
3121 | 1640 | ССу | ССу | для производства кабельной оболочки, облицовки химических сооружений и производства профилей |  | до 0.002 | [6 empty] | до 0.005 |  | до 0.005 |  |  |  |  | Свинцово-сурьмянистый сплав | Свинцово-сурьмянистый сплав | 99.38 - 99.6 | всего 0.1 |  |  | до 0.005 | [5 empty] | 0.4 - 0.6 | [7 empty] | до 0.05 |  | до 0.005
3122 | 1654 | ССу10 | ССу10 | для производства коррозионно-стойкой аппаратуры, фасонного литья и сплавов |  | до 0.002 | [6 empty] | до 0.002 |  | до 0.005 |  |  |  |  | Свинцово-сурьмянистый сплав | Свинцово-сурьмянистый сплав | 87.98 - 91 | всего 0.1 |  |  | до 0.01 | [5 empty] | 9 - 12 | [7 empty] | до 0.03 |  | до 0.005
3123 | 1644 | ССу2 | ССу2 | для производства труб, дроби, типографских и других сплавов и облицовки химических сооружений |  | до 0.1 | [6 empty] | до 0.002 |  | до 0.01 |  |  |  |  | Свинцово-сурьмянистый сплав | Свинцово-сурьмянистый сплав | 96.16 - 97.5 | всего 0.3 |  |  | до 0.2 | [5 empty] | 2.5 - 3.5 | [7 empty] | до 0.05 |  | до 0.03
3124 | 1646 | ССу3 | ССу3 | для производства аккумуляторов, коррозионно-стойкой аппаратуры и в химической промышленности |  | до 0.2 | [6 empty] | до 0.03 |  | до 0.01 |  |  |  |  | Свинцово-сурьмянистый сплав | Свинцово-сурьмянистый сплав | 94.73 - 99.9 | всего 0.4 | [8 empty] | до 5 | [7 empty] | до 0.05 |  | до 0.03
3125 | 1653 | ССу8 | ССу8 | для производства аккумуляторов, коррозионно-стойкой аппаратуры и в химической промышленности |  | до 0.002 | [6 empty] | до 0.002 |  | до 0.005 |  |  |  |  | Свинцово-сурьмянистый сплав | Свинцово-сурьмянистый сплав | 91.476 - 93 | всего 0.1 |  |  | до 0.01 | [5 empty] | 7 - 8.5 | [7 empty] | до 0.03 |  | до 0.005
3126 | 1643 | PbSb2.5AsSe | PbSb2.5AsSe | для производства аккумуляторов |  | до 0.02 | [6 empty] | до 0.002 |  | до 0.005 |  |  |  |  | Свинцово-сурьмянистый сплав | Свинцово-сурьмянистый сплав | 96.9 - 97.53 | всего 0.1 |  |  | до 0.01 | [5 empty] | 2.4 - 2.9 | [7 empty] | до 0.02 |  | 0.06 - 0.13 | [12 empty] | 0.015 - 0.035
3127 | 1641 | ССуМ | ССуМ | для производства кабельной оболочки, облицовки химических сооружений и производства профилей |  | 0.02 - 0.05 | [6 empty] | до 0.005 |  | до 0.005 |  |  |  |  | Свинцово-сурьмянистый сплав | Свинцово-сурьмянистый сплав | 99.33 - 99.58 | всего 0.1 |  |  | до 0.005 | [5 empty] | 0.4 - 0.6 | [7 empty] | до 0.05 |  | до 0.005
3128 | 1639 | ССуМТ | ССуМТ | для производства кабельной оболочки, облицовки химических сооружений и производства профилей |  | 0.02 - 0.05 | [6 empty] | до 0.005 |  | до 0.005 |  |  |  |  | Свинцово-сурьмянистый сплав | Свинцово-сурьмянистый сплав | 99.43 - 99.65 | всего 0.1 |  |  | до 0.005 | [5 empty] | 0.3 - 0.45 | [7 empty] | до 0.05 |  | до 0.005 | [8 empty] | 0.03 - 0.05
3129 | 1650 | УС | УС | для производства аккумуляторов, коррозионно-стойкой аппаратуры и в химической промышленности |  | до 0.06 | [6 empty] | до 0.001 |  | до 0.005 |  |  |  |  | Свинцово-сурьмянистый сплав | Свинцово-сурьмянистый сплав | 93.724 - 94.92 | всего 0.15 |  |  | до 0.01 | [5 empty] | 5 - 6 | [7 empty] | до 0.03 |  | 0.08 - 0.2
3130 | 1645 | УСМ | УСМ | для производства облицовки химической аппаратуры, производства дроби и аккумуляторов |  | до 0.02 | [6 empty] | до 0.001 |  | до 0.005 |  |  |  |  | Свинцово-сурьмянистый сплав | Свинцово-сурьмянистый сплав | 95.664 - 96.85 | всего 0.1 |  |  | до 0.01 | [5 empty] | 3 - 4 | [7 empty] | до 0.03 |  | 0.15 - 0.3
3131 | 1325 | ТГ-100 | ТГ-100 | исходный материал для производства полуфабрикатов из титана и его сплавов; категория качества - первая |  |  |  | до 0.03 | до 0.04 | до 0.01 |  |  |  | min 99.72 | до 0.06 |  |  |  |  | Титановая губка | Титановая губка | [19 empty] | до 0.02 |  | до 0.04 | [24 empty] | до 0.08
3132 | 1326 | ТГ-110 | ТГ-110 | исходный материал для производства полуфабрикатов из титана и его сплавов; категория качества - первая |  |  |  | до 0.03 | до 0.04 | до 0.02 |  |  |  | min 99.67 | до 0.09 |  |  |  |  | Титановая губка | Титановая губка | [19 empty] | до 0.02 |  | до 0.05 | [24 empty] | до 0.08
3133 | 1327 | ТГ-120 | ТГ-120 | исходный материал для производства полуфабрикатов из титана и его сплавов; категория качества - первая |  |  |  | до 0.03 | до 0.04 | до 0.02 |  |  |  | min 99.64 | до 0.11 |  |  |  |  | Титановая губка | Титановая губка | [19 empty] | до 0.02 |  | до 0.06 | [24 empty] | до 0.08
3134 | 1328 | ТГ-130 | ТГ-130 | исходный материал для производства полуфабрикатов из титана и его сплавов; категория качества - первая |  |  |  | до 0.03 | до 0.04 | до 0.03 |  |  |  | min 99.56 | до 0.13 |  |  |  |  | Титановая губка | Титановая губка | [19 empty] | до 0.03 |  | до 0.08 | [24 empty] | до 0.1
3135 | 1652 | ССуА | ССуА | для производства аккумуляторов, коррозионно-стойкой аппаратуры и в химической промышленности |  | до 0.2 | [6 empty] | до 0.001 |  | до 0.005 |  |  |  |  | Свинцово-сурьмянистый сплав | Свинцово-сурьмянистый сплав | 92.734 - 98 | всего 0.3 |  |  | до 0.01 | [5 empty] | 2 - 7 | [7 empty] | до 0.03 |  | до 0.05
3136 | 1329 | ТГ-150 | ТГ-150 | исходный материал для производства полуфабрикатов из титана и его сплавов; категория качества - первая |  |  |  | до 0.03 | до 0.04 | до 0.03 |  |  |  | min 99.45 | до 0.2 |  |  |  |  | Титановая губка | Титановая губка | [19 empty] | до 0.03 |  | до 0.1 | [24 empty] | до 0.12
3137 | 1324 | ТГ-90 | ТГ-90 | исходный материал для производства полуфабрикатов из титана и его сплавов; категория качества - первая |  |  |  | до 0.02 | до 0.04 | до 0.01 |  |  |  | min 99.74 | до 0.05 |  |  |  |  | Титановая губка | Титановая губка | [19 empty] | до 0.02 |  | до 0.04 | [24 empty] | до 0.08
3138 | 1283 | ВТ1-0 | ВТ1-0 | для изделий с высокой прочностью при достаточной пластичности и вязкости, высоким сопротивлением малым пластическим деформациям,хрупкому и усталостному разрушению, применяемых в машиностроении, приборостроении и инструментальной промышленности, для изготовления изделий криогенной техники |  |  |  | до 0.07 |  | до 0.1 |  |  |  | 99.24 - 99.7 | до 0.25 |  |  |  |  | Титан технический | Титан технический |  | прочих 0.3 | [17 empty] | до 0.04 |  | до 0.2 | [12 empty] | до 0.01
3139 | 1282 | ВТ1-00 | ВТ1-00 | слабонагруженные детали сложной конфигурации, работающие при температуре от -253 до 150° |  |  |  | до 0.05 |  | до 0.08 |  |  |  | 99.58 - 99.9 | до 0.15 |  |  |  |  | Титан технический | Титан технический |  | прочих 0.1 | [17 empty] | до 0.04 |  | до 0.1 | [12 empty] | до 0.008
3140 | 1813 | ВТ1-00св | ВТ1-00св | для изготовления сварочной проволоки |  |  | до 0.2 | до 0.05 |  | до 0.08 |  |  |  | 99.39 - 99.9 | до 0.15 |  |  |  |  | Титан технический | Титан технический |  | прочих 0.1 | [17 empty] | до 0.03 |  | до 0.12 | [12 empty] | до 0.003
3141 | 1284 | ВТ1-1 | ВТ1-1 | для изготовления листов, поковок, штамповок, прутков |  |  |  | до 0.08 |  | до 0.12 |  |  |  | 99.038 - 99.7 | до 0.25 |  |  |  |  | Титан технический | Титан технический |  | прочих 0.3 | [17 empty] | до 0.05 |  | до 0.15 | [12 empty] | до 0.012
3142 | 1800 | ВТ1-2 | ВТ1-2 | для изготовления полуфабрикатов (листов, лент, фольги, полос, плит, прутков, профилей, труб, поковок и штампованных заготовок) методом деформации, а также слитков |  |  |  | до 0.1 |  | до 0.15 |  |  |  | 97.8 - 99.7 | до 1.5 |  |  |  |  | Титан технический | Титан технический |  | прочих 0.3 | [17 empty] | до 0.15 |  | до 0.3 | [12 empty] | до 0.01
3143 | 1336 | ВТ14Л | ВТ14Л | для изготовления отливок |  |  | 4.3 - 6.3 | до 0.12 |  | до 0.15 |  |  |  | 85.115 - 92.3 | до 0.6 |  | 2.5 - 3.8 |  | 0.9 - 1.9 | Титановый литейный сплав | Титановый литейный сплав |  | прочих 0.3 |  | до 0.2 | [5 empty] | до 0.3 | [9 empty] | до 0.05 |  | до 0.15 | [12 empty] | до 0.015
3144 | 1331 | ВТ1Л | ВТ1Л | для изготовления отливок |  |  |  | до 0.15 |  | до 0.15 |  |  |  | 98.635 - 99.7 | до 0.3 |  |  |  |  | Титановый литейный сплав | Титановый литейный сплав |  | прочих 0.3 |  | до 0.2 | [15 empty] | до 0.05 |  | до 0.2 | [12 empty] | до 0.015
3145 | 1521 | ВТ20Л | ВТ20Л | для изготовления отливок |  |  | 5.5 - 7.5 | [6 empty] | 86.2 - 91.7 |  |  | 0.5 - 2 |  | 0.8 - 1.8 | Титановый литейный сплав | Титановый литейный сплав | [9 empty] | 1.5 - 2.5
3146 | 1522 | ВТ21Л | ВТ21Л | для изготовления отливок |  |  | 5.8 - 7.2 |  |  |  | 0.2 - 0.5 |  |  | 83.8 - 88.8 |  |  | 0.4 - 1 |  | 0.8 - 1.5 | Титановый литейный сплав | Титановый литейный сплав | [9 empty] | 4 - 6
3147 | 1330 | ТГ-Тв | ТГ-Тв | исходный материал для производства полуфабрикатов из титана и его сплавов; категория качества - первая |  |  |  | до 0.1 | [5 empty] | min 97.75 | до 1.9 |  |  |  |  | Титановая губка | Титановая губка | [19 empty] | до 0.1 | [26 empty] | до 0.15
3148 | 1334 | ВТ3-1Л | ВТ3-1Л | для изготовления отливок |  |  | 5.3 - 7 | до 0.15 |  | 0.15 - 0.4 | 0.8 - 2.3 |  |  | 85.205 - 91.55 | 0.2 - 0.7 |  | 2 - 3 |  |  | Титановый литейный сплав | Титановый литейный сплав |  | прочих 0.3 |  | до 0.2 | [5 empty] | до 0.5 | [9 empty] | до 0.05 |  | до 0.18 | [12 empty] | до 0.015
3149 | 1332 | ВТ5Л | ВТ5Л | для изготовления отливок, изготовления деталей систем управления, внутреннего набора фюзеляжа, сварных деталей и узлов, длительно работающих (10 000 ч) при температурах до 400 °С. |  |  | 4.1 - 6.2 | до 0.2 |  | до 0.2 |  |  |  | 91.485 - 95.9 | до 0.35 |  |  |  |  | Титановый литейный сплав | Титановый литейный сплав |  | прочих 0.3 |  | до 0.2 | [5 empty] | до 0.8 | [9 empty] | до 0.05 |  | до 0.2 | [12 empty] | до 0.015
3150 | 1335 | ВТ9Л | ВТ9Л | для изготовления отливок |  |  | 5.6 - 7 | до 0.15 |  | 0.2 - 0.35 |  |  |  | 85.685 - 90.6 | до 0.3 |  | 2.8 - 3.8 |  |  | Титановый литейный сплав | Титановый литейный сплав |  | прочих 0.3 |  | до 0.2 | [5 empty] | 0.8 - 2 | [9 empty] | до 0.05 |  | до 0.15 | [12 empty] | до 0.015
3151 | 1809 | 14 | 14 | для производства сортового проката, изготовления слитков и полуфабрикатов; для изготовления деталей специальной техники, деталей авиастроения и приборостроения. |  |  | 3.5 - 5.6 | до 0.1 |  | до 0.12 |  |  |  | 87.29 - 93.9 | до 0.25 |  | 1.8 - 3.5 |  | 0.5 - 2.5 | Титановый деформируемый сплав | Титановый деформируемый сплав |  | прочих 0.3 | [7 empty] | до 0.3 | [9 empty] | до 0.04 |  | до 0.15
3152 | 3256 | 19 | 19 | для изготовления сортового проката, слитков и полуфабрикатов |  |  | 5 - 6.5 | до 0.08 |  | до 0.12 |  |  |  | 86.12 - 91.2 | до 0.2 |  |  |  |  | Титановый деформируемый сплав | Титановый деформируемый сплав |  | прочих 0.3 | [5 empty] | 2.5 - 4 |  | 1 - 2.5 | [9 empty] | до 0.04 |  | до 0.14
3153 | 3257 | 27 | 27 | для изготовления сортового проката, слитков и полуфабрикатов |  |  | 3 - 4.2 | до 0.1 |  | до 0.12 |  |  |  | 88.85 - 93.3 | до 0.25 |  |  |  | 0.7 - 1.5 | Титановый деформируемый сплав | Титановый деформируемый сплав |  | прочих 0.3 | [5 empty] | 0.7 - 1.5 |  | 2 - 3 | [9 empty] | до 0.04 |  | до 0.14
3154 | 1807 | 2В | 2В | для производства сортового проката, слитков и полуфабрикатов; деталей специальной техники, деталей авиастроения и приборостроения, титановой проволоки. |  |  | 1.5 - 2.5 | до 0.07 |  | до 0.1 |  |  |  | 94.79 - 97.2 | до 0.2 |  |  |  | 1 - 2 | Титановый деформируемый сплав | Титановый деформируемый сплав |  | прочих 0.3 | [17 empty] | до 0.04 |  | до 0.12 | [12 empty] | до 0.002
3155 | 3258 | 37 | 37 | для изготовления сортового проката, слитков и полуфабрикатов |  |  | 4.3 - 6.3 | 0.05 - 0.14 |  | до 0.12 |  |  |  | 88.21 - 93.65 | до 0.25 |  | 1.5 - 2.5 |  |  | Титановый деформируемый сплав | Титановый деформируемый сплав |  | прочих 0.3 | [5 empty] | до 1 |  | 0.2 - 1 | [9 empty] | до 0.04 |  | до 0.14
3156 | 1806 | 3М | 3М | для производства сортового проката, изготовления слитков и полуфабрикатов и изготовления деталей специальной техники. |  |  | 3.5 - 5 | до 0.1 |  | до 0.12 |  |  |  | 93.89 - 96.2 | до 0.25 |  |  |  |  | Титановый деформируемый сплав | Титановый деформируемый сплав |  | прочих 0.3 | [7 empty] | до 0.3 | [9 empty] | до 0.04 |  | до 0.15
3157 | 3259 | 40(dubl) | 40(dubl) | для изготовления сортового проката, слитков и полуфабрикатов | ВНИМАНИЕ! По ОСТ 1-92077-91 настоящее название этого материала 40. Но поскольку по ГОСТ 1050-88 маркой 40 обозначена конструкционная сталь, во избежание путаницы в Марочнике данный титановый сплав обозначен как 40(dubl) |  | 1.5 - 3.5 | до 0.07 |  | до 0.12 |  |  |  | 92.78 - 97.7 | до 0.25 |  |  |  | 0.5 - 2.5 | Титановый деформируемый сплав | Титановый деформируемый сплав |  | прочих 0.3 | [7 empty] | до 0.3 | [9 empty] | до 0.04 |  | до 0.14
3158 | 1808 | 5В | 5В | для производства сортового проката, изготовления слитков и полуфабрикатов; для изготовления деталей специальной техники, деталей авиастроения и приборостроения. |  |  | 4.7 - 6.3 | 0.06 - 0.14 |  | до 0.12 |  |  |  | 88.85 - 93.24 | до 0.25 |  | 0.7 - 2 |  | 1 - 1.9 | Титановый деформируемый сплав | Титановый деформируемый сплав |  | прочих 0.3 | [7 empty] | до 0.1 | [9 empty] | до 0.04 |  | до 0.13
3159 | 1526 | АТ-6 | АТ-6 | для изготовления кавитационно стойких изделий; класс по структуре α+β |  |  | 5 - 6.5 |  |  | 1.5 - 1.5 | 1.5 - 1.5 |  |  | 89.9 - 91.4 | 1.5 - 1.5 |  |  |  |  | Титановый деформируемый сплав | Титановый деформируемый сплав
3160 | 1802 | АТ3 | АТ3 | для изготовления полуфабрикатов (листов, лент, фольги, полос, плит, прутков, профилей, труб, поковок и штампованных заготовок) методом деформации, а также слитков |  |  | 2 - 3.5 | до 0.1 |  | 0.2 - 0.4 | 0.2 - 0.5 |  |  | 94.65 - 97.1 | 0.2 - 0.5 |  |  |  |  | Титановый деформируемый сплав | Титановый деформируемый сплав |  | прочих 0.3 | [17 empty] | до 0.05 |  | до 0.15 | [12 empty] | до 0.008
3161 | 1333 | ВТ6Л | ВТ6Л | для изготовления отливок |  |  | 5 - 6.5 | до 0.1 |  | до 0.15 |  |  |  | 87.435 - 91.5 | до 0.3 |  |  |  | 3.5 - 4.5 | Титановый литейный сплав | Титановый литейный сплав |  | прочих 0.3 |  | до 0.2 | [5 empty] | до 0.3 | [9 empty] | до 0.05 |  | до 0.15 | [12 empty] | до 0.015
3162 | 1300 | ВТ14 | ВТ14 | детали, длительно работающие при температуре до 400°C ; класс по структуре α+β |  |  | 3.5 - 6.3 | до 0.1 |  | до 0.15 |  |  |  | 86.85 - 92.8 | до 0.25 |  | 2.5 - 3.8 |  | 0.9 - 1.9 | Титановый деформируемый сплав | Титановый деформируемый сплав |  | прочих 0.3 | [7 empty] | до 0.3 | [9 empty] | до 0.05 |  | до 0.15 | [12 empty] | до 0.015
3163 | 1524 | ВТ15 | ВТ15 | для изготовления кавитационно стойких изделий; класс по структуре псевдо β |  |  | 2.3 - 3.6 | до 0.1 |  | до 0.15 | 9.5 - 11.5 |  |  | 76.8 - 81.4 | до 0.3 |  | 6.8 - 8 |  |  | Титановый деформируемый сплав | Титановый деформируемый сплав |  | прочих 0.3 | [17 empty] | до 0.05 |  | до 0.12 | [12 empty] | до 0.012
3164 | 1803 | ВТ18 | ВТ18 | для производства прутков, поковок, штамповок; сплав жаропрочный, рекомендуется для деталей, работающих длительно (до 500 ч) при 550 - 600 °С и кратковременно (детали разового действия) — до 800 °С. |  |  | 7.2 - 8.2 | до 0.1 |  | 0.05 - 0.18 |  |  |  | 76.82 - 82.05 | до 0.15 |  | 0.2 - 1 |  |  | Титановый деформируемый сплав | Титановый деформируемый сплав |  | прочих 0.3 | [5 empty] | 0.5 - 1.5 |  | 10 - 12 | [9 empty] | до 0.05 |  | до 0.14 | [12 empty] | до 0.015
3165 | 1804 | ВТ18у | ВТ18у | для производства прутков, поковок, штамповок, листового проката; сплав жаропрочный, рекомендуется для деталей, работающих длительно (до 500 ч) при 550 - 600 °С и кратковременно (детали разового действия) — до 800 °С. |  |  | 6.2 - 7.3 | до 0.1 |  | 0.1 - 0.25 |  |  |  | 82.11 - 87.3 | до 0.2 |  | 0.4 - 1 |  |  | Титановый деформируемый сплав | Титановый деформируемый сплав |  | прочих 0.3 |  |  | 2 - 3 |  |  | 0.5 - 1.5 |  | 3.5 - 4.5 | [9 empty] | до 0.04 |  | до 0.14 | [12 empty] | до 0.015
3166 | 1294 | ВТ20 | ВТ20 | детали, длительно работающие при температуре до 500°; коррозионная стойкость хорошая; класс по структуре псевдо α |  |  | 5.5 - 7 | до 0.1 |  | до 0.15 |  |  |  | 85.15 - 91.4 | до 0.25 |  | 0.5 - 2 |  | 0.8 - 2.5 | Титановый деформируемый сплав | Титановый деформируемый сплав |  | прочих 0.3 | [7 empty] | 1.5 - 2.5 | [9 empty] | до 0.05 |  | до 0.15 | [12 empty] | до 0.015
3167 | 1820 | ВТ20-1св | ВТ20-1св | для изготовления сварочной проволоки |  |  | 2 - 3 | до 0.05 |  | до 0.1 |  |  |  | 91.36 - 95.7 | до 0.15 |  | 0.5 - 1.5 |  | 0.5 - 1.5 | Титановый деформируемый сплав | Титановый деформируемый сплав |  | прочих 0.3 | [7 empty] | 1 - 2 | [9 empty] | до 0.04 |  | до 0.12 | [12 empty] | до 0.003
3168 | 1821 | ВТ20-2св | ВТ20-2св | для изготовления сварочной проволоки |  |  | 3.5 - 4.5 | до 0.05 |  | до 0.1 |  |  |  | 89.86 - 94.2 | до 0.15 |  | 0.5 - 1.5 |  | 0.5 - 1.5 | Титановый деформируемый сплав | Титановый деформируемый сплав |  | прочих 0.3 | [7 empty] | 1 - 2 | [9 empty] | до 0.04 |  | до 0.12 | [12 empty] | до 0.003
3169 | 1302 | ВТ22 | ВТ22 | для получения высоконагруженных деталей и конструкций, длительно работающих до температур 350—400 °С. (силовые детали фюзеляжа, крыла, штамповки, детали системы управления, крепежные детали типа ушковых болтов); класс по структуре α+β |  |  | 4.4 - 5.7 | до 0.1 |  | до 0.15 | 0.5 - 1.5 |  |  | 79.4 - 86.3 | 0.5 - 1.5 |  | 4 - 5.5 |  | 4 - 5.5 | Титановый деформируемый сплав | Титановый деформируемый сплав |  | прочих 0.3 | [7 empty] | до 0.3 | [9 empty] | до 0.05 |  | до 0.18 | [12 empty] | до 0.015
3170 | 3289 | ВТ22И | ВТ22И | Крупные нагруженные штамповки, повышенная пластичность |  |  | 2.6 - 3.8 | до 0.1 |  | до 0.15 | 0.5 - 1.5 |  |  | 81.1 - 87.1 | 0.5 - 1.5 |  | 4 - 5.5 |  | 4 - 5.5 | Титановый деформируемый сплав | Титановый деформируемый сплав |  | прочих 0.3 | [7 empty] | до 0.3 | [9 empty] | до 0.05 |  | до 0.18 | [12 empty] | до 0.015
3171 | 1301 | ВТ16 | ВТ16 | крепежные и резьбовые детали, работающие при температуре до 350° ; класс по структуре α+β |  |  | 1.8 - 3.8 | до 0.1 |  | до 0.15 |  |  |  | 84.85 - 89.7 | до 0.25 |  | 4.5 - 5.5 |  | 4 - 5 | Титановый деформируемый сплав | Титановый деформируемый сплав |  | прочих 0.3 | [7 empty] | до 0.3 | [9 empty] | до 0.05 |  | до 0.15 | [12 empty] | до 0.015
3172 | 3290 | ВТ25У | ВТ25У | Диски и лопатки компрессоров газотурбинных двигателей с рабочей температурой до 550 град., длительный ресурс | Сплав жаропрочный |  | 6 - 7 | до 0.1 |  | 0.1 - 0.3 |  |  |  | 78.95 - 85.7 | до 0.15 |  | 3.5 - 4.5 |  |  | Титановый деформируемый сплав | Титановый деформируемый сплав |  | прочих 0.3 |  | 0.4 - 1.5 | 1 - 2.5 |  |  |  |  | 3 - 4.5 | [9 empty] | до 0.04 |  | до 0.15 | [12 empty] | до 0.01
3173 | 1822 | ВТ2св | ВТ2св | для изготовления сварочной проволоки |  |  | 2 - 3 | до 0.05 |  | до 0.1 |  |  |  | 96.36 - 97.7 | до 0.15 |  |  |  |  | Титановый деформируемый сплав | Титановый деформируемый сплав |  | прочих 0.3 | [17 empty] | до 0.04 |  | до 0.12 | [12 empty] | до 0.03
3174 | 1297 | ВТ3-1 | ВТ3-1 | кованые и щтампованные детали, работающие при температуре до 400°C (6000 ч) и до 450°C (2000 ч) ; класс по структуре α+β |  |  | 5.5 - 7 | до 0.1 |  | 0.15 - 0.4 | 0.8 - 2 |  |  | 85.95 - 91.05 | 0.2 - 0.7 |  | 2 - 3 |  |  | Титановый деформируемый сплав | Титановый деформируемый сплав |  | прочих 0.3 | [7 empty] | до 0.5 | [9 empty] | до 0.05 |  | до 0.15 | [12 empty] | до 0.015
3175 | 3288 | ВТ41 | ВТ41 | В авиастроении для деталей газотурбинных двигателей | Сплав жаропрочный |  | 5.8 - 6.6 | 0.01 - 0.06 | до 0.03 | 0.27 - 0.4 | до 0.03 |  |  | 80.38 - 85.43 | 0.06 - 0.13 |  | 0.8 - 1.5 |  |  | Титановый деформируемый сплав | Титановый деформируемый сплав |  | прочих 0.2 |  | 0.35 - 0.7 | 3.5 - 4.5 |  |  | 0.8 - 1.5 |  | 2.7 - 3.8 | [9 empty] | до 0.04 |  | 0.05 - 0.12 | [12 empty] | до 0.01
3176 | 1285 | ВТ5 | ВТ5 | сварные детали, работающие при температуре от -253 до 400°C ;коррозионная стойкость хорошая; класс по структуре α |  |  | 4.5 - 6.2 | до 0.1 |  | до 0.12 |  |  |  | 90.63 - 95.2 | до 0.3 |  | до 0.8 |  | до 1.2 | Титановый деформируемый сплав | Титановый деформируемый сплав |  | прочих 0.3 | [7 empty] | до 0.3 | [9 empty] | до 0.05 |  | до 0.2 | [12 empty] | до 0.015
3177 | 1286 | ВТ5-1 | ВТ5-1 | штампосварные детали и узлы, работающие при температуре до 450°C ;коррозионная стойкость хорошая; класс по структуре α |  |  | 4.3 - 6 | до 0.1 |  | до 0.12 |  |  |  | 88.83 - 93.4 | до 0.3 |  |  |  | до 1 | Титановый деформируемый сплав | Титановый деформируемый сплав |  | прочих 0.3 |  |  | 2 - 3 |  |  |  |  | до 0.3 | [9 empty] | до 0.05 |  | до 0.15 | [12 empty] | до 0.015
3178 | 1298 | ВТ6 | ВТ6 | для изготовления крупногабаритных свар­ных и сборных конструкций летательных аппаратов, для изготовле­ния баллонов, работающих под внутренним давлением в широком интервале температур от 196 до 450 °С, и целого ряда других конструктивных элементов; класс по структуре α+β |  |  | 5.3 - 6.8 | до 0.1 |  | до 0.1 |  |  |  | 86.45 - 90.9 | до 0.6 |  |  |  | 3.5 - 5.3 | Титановый деформируемый сплав | Титановый деформируемый сплав |  | прочих 0.3 | [7 empty] | до 0.3 | [9 empty] | до 0.05 |  | до 0.2 | [12 empty] | до 0.015
3179 | 1303 | ВТ6С | ВТ6С | для изготовления баллонов, работающих под давлением |  |  | 5.3 - 6.5 | до 0.1 |  | до 0.15 |  |  |  | 87.86 - 90.9 | до 0.25 |  |  |  | 3.5 - 4.5 | Титановый деформируемый сплав | Титановый деформируемый сплав |  | прочих 0.3 | [7 empty] | до 0.3 | [9 empty] | до 0.04 |  | до 0.15 | [12 empty] | до 0.015
3180 | 1523 | ВТ23 | ВТ23 | для изготовления кавитационно стойких изделий; класс по структуре α+β |  |  | 4 - 6.3 | до 0.1 |  | до 0.15 | 0.8 - 1.4 |  |  | 84.1 - 89.3 | 0.4 - 1 |  | 1.5 - 2.5 |  | 4 - 5 | Титановый деформируемый сплав | Титановый деформируемый сплав |  | прочих 0.3 | [7 empty] | до 0.3 | [9 empty] | до 0.05 |  | до 0.15 | [12 empty] | до 0.015
3181 | 1819 | ВТ6св | ВТ6св | для изготовления сварочной проволоки |  |  | 3.5 - 4.5 | до 0.05 |  | до 0.1 |  |  |  | 91.36 - 93.7 | до 0.15 |  |  |  | 2.5 - 3.5 | Титановый деформируемый сплав | Титановый деформируемый сплав |  | прочих 0.3 | [17 empty] | до 0.04 |  | до 0.12 | [12 empty] | до 0.003
3182 | 3291 | ВТ6ч | ВТ6ч | для изготовления штампосварных деталей в авиастроении |  |  | 5.5 - 6.75 | до 0.1 |  | до 0.07 |  |  |  | 87.62 - 90.63 | до 0.4 |  |  |  | 3.5 - 4.5 | Титановый деформируемый сплав | Титановый деформируемый сплав |  | прочих 0.3 | [17 empty] | до 0.05 |  | 0.07 - 0.2 | [12 empty] | до 0.01
3183 | 3292 | ВТ8-1 | ВТ8-1 | для дисков и лопаток компрессора авиационных двигателей | Сплав жаропрочный |  | 5.8 - 6.8 | до 0.08 |  | 0.1 - 0.25 |  |  |  | 85.37 - 90.1 | до 0.2 |  | 2.8 - 3.8 |  |  | Титановый деформируемый сплав | Титановый деформируемый сплав |  | прочих 0.3 |  |  | 0.4 - 1.5 |  |  |  |  | 0.5 - 1.5 | [9 empty] | до 0.03 |  | до 0.15 | [12 empty] | до 0.015
3184 | 1801 | ВТ8 | ВТ8 | применяется в деталях ГТД (дисках, лопатках компрессора низкого давления, деталях крепления вентилятора).Максимальная рабочая температура до 480 град.С |  |  | 5.8 - 7 | до 0.1 |  | 0.2 - 0.4 |  |  |  | 87.55 - 90.9 | до 0.3 |  | 2.8 - 3.8 |  |  | Титановый деформируемый сплав | Титановый деформируемый сплав |  | прочих 0.3 | [7 empty] | до 0.5 | [9 empty] | до 0.05 |  | до 0.15 | [12 empty] | до 0.015
3185 | 1299 | ВТ9 | ВТ9 | детали, работающие при температуре до 500 °, детали ГТД (диски, лопатки) и другие детали компрессора; класс по структуре α+β |  |  | 5.8 - 7 | до 0.1 |  | 0.2 - 0.35 |  |  |  | 86.15 - 89.9 | до 0.25 |  | 2.8 - 3.8 |  |  | Титановый деформируемый сплав | Титановый деформируемый сплав |  | прочих 0.3 | [7 empty] | 1 - 2 | [9 empty] | до 0.05 |  | до 0.15 | [12 empty] | до 0.015
3186 | 3293 | ВТ8М-1 | ВТ8М-1 | Для изготовления лопаток компрессоров авиационных двигателей, в том числе с применением технологии холодного вальцевания | Сплав жаропрочный |  | 5 - 5.8 | до 0.1 |  | 0.1 - 0.22 |  |  |  | 85.78 - 91 | до 0.3 |  | 3 - 4.3 |  |  | Титановый деформируемый сплав | Титановый деформируемый сплав |  | прочих 0.3 |  |  | 0.3 - 1.5 |  |  |  |  | 0.3 - 1.5 | [9 empty] | до 0.03 |  | до 0.15 | [12 empty] | до 0.015
3187 | 1293 | ОТ4 | ОТ4 | для деталей, работающих при температурах до 350 °С в течение 2000 ч и до 300 °С — 30 000 ч.; коррозионная стойкость хорошая; класс по структуре псевдо α | Сплав хорошо деформируется в горячем и ограниченно холодном состояниях. |  | 3.5 - 5 | до 0.1 |  | до 0.12 |  | 0.8 - 2 |  | 91.83 - 95.4 | до 0.3 |  |  |  |  | Титановый деформируемый сплав | Титановый деформируемый сплав |  | прочих 0.3 | [7 empty] | до 0.3 | [9 empty] | до 0.05 |  | до 0.15 | [12 empty] | до 0.012
3188 | 1287 | ОТ4-0 | ОТ4-0 | детали сложной конфигурации, длительно работающие при температуре 300-350°C и кратковременно при температуре 500-600°C ; коррозионная стойкость хорошая; класс по структуре псевдо α |  |  | 0.4 - 1.4 | до 0.1 |  | до 0.12 |  | 0.5 - 1.3 |  | 96.13 - 98.8 | до 0.3 |  |  |  |  | Титановый деформируемый сплав | Титановый деформируемый сплав |  | прочих 0.3 | [7 empty] | до 0.3 | [9 empty] | до 0.05 |  | до 0.15 | [12 empty] | до 0.012
3189 | 1292 | ОТ4-1 | ОТ4-1 | тонкостенные детали сложной конфигурации, длительно работающие при температуре 300°C (3000 ч) и 350°C (2000 ч); класс по структуре псевдо α; Недостатки - сравнительно невысокая прочность; очень большая склонность к водородной хрупкости |  |  | 1.5 - 2.5 | до 0.1 |  | до 0.12 |  | 0.7 - 2 |  | 94.33 - 97.5 | до 0.3 |  |  |  |  | Титановый деформируемый сплав | Титановый деформируемый сплав |  | прочих 0.3 | [7 empty] | до 0.3 | [9 empty] | до 0.05 |  | до 0.15 | [12 empty] | до 0.012
3190 | 1817 | ОТ4-1св | ОТ4-1св | для изготовления сварочной проволоки |  |  | 1.5 - 2.5 | до 0.1 |  | до 0.12 |  | 0.7 - 2 |  | 94.33 - 97.5 | до 0.3 |  |  |  |  | Титановый деформируемый сплав | Титановый деформируемый сплав |  | прочих 0.3 | [7 empty] | до 0.3 | [9 empty] | до 0.05 |  | до 0.15 | [12 empty] | до 0.006
3191 | 1816 | ОТ4св | ОТ4св | для изготовления сварочной проволоки |  |  | 3.5 - 5 | до 0.1 |  | до 0.12 |  | 0.8 - 2 |  | 91.83 - 95.4 | до 0.3 |  |  |  |  | Титановый деформируемый сплав | Титановый деформируемый сплав |  | прочих 0.3 | [7 empty] | до 0.3 | [9 empty] | до 0.05 |  | до 0.15 | [12 empty] | до 0.006
3192 | 1805 | ПТ-1М | ПТ-1М | для изготовления слитков и полуфабрикатов, труб холоднодеформированных, деталей авиа- и приборостроения специального назначения. |  |  | 0.2 - 0.7 | до 0.07 |  | до 0.1 |  |  |  | 98.29 - 99.5 | до 0.2 |  |  |  |  | Титановый деформируемый сплав | Титановый деформируемый сплав |  | прочих 0.3 | [7 empty] | до 0.3 | [9 empty] | до 0.04 |  | до 0.12
3193 | 1296 | ПТ-3В | ПТ-3В | для изделий с высокой прочностью при достаточной пластичности и вязкости, высоким сопротивлением малым пластическим деформациям,хрупкому и усталостному разрушению, применяемых в машиностроении, приборостроении и инструментальной промышленности; класс по структуре псевдо α |  |  | 3.5 - 5 | до 0.1 |  | до 0.12 |  |  |  | 91.39 - 95 | до 0.25 |  |  |  | 1.2 - 2.5 | Титановый деформируемый сплав | Титановый деформируемый сплав |  | прочих 0.3 | [7 empty] | до 0.3 | [9 empty] | до 0.04 |  | до 0.15 | [12 empty] | до 0.006
3194 | 1295 | ПТ-7М | ПТ-7М | трубы и другие тонкостенные сварные детали;Используется в деталях для изготовления которых требуется высокая технологичность при холодной штамповке; коррозионная стойкость хорошая; класс по структуре псевдо α |  |  | 1.8 - 2.5 | до 0.1 |  | до 0.12 |  |  |  | 93.69 - 95.9 | до 0.25 |  |  |  |  | Титановый деформируемый сплав | Титановый деформируемый сплав |  | прочих 0.3 | [7 empty] | 2 - 3 | [9 empty] | до 0.04 |  | до 0.15 | [12 empty] | до 0.006
3195 | 1815 | ПТ-7Мсв | ПТ-7Мсв | для изготовления сварочной проволоки |  |  | 1.8 - 2.5 | до 0.05 |  | до 0.1 |  |  |  | 93.87 - 95.9 | до 0.15 |  |  |  |  | Титановый деформируемый сплав | Титановый деформируемый сплав |  | прочих 0.3 | [7 empty] | 2 - 3 | [9 empty] | до 0.03 |  | до 0.12 | [12 empty] | до 0.02
3196 | 1818 | СПТ-2 | СПТ-2 | для изготовления сварочной проволоки |  |  | 3.5 - 4.5 | до 0.05 |  | до 0.1 |  |  |  | 89.36 - 92.7 | до 0.15 |  |  |  | 2.5 - 3.5 | Титановый деформируемый сплав | Титановый деформируемый сплав |  | прочих 0.3 | [7 empty] | 1 - 2 | [9 empty] | до 0.04 |  | до 0.12 | [12 empty] | до 0.003
3197 | 1525 | ТС6 | ТС6 | для изготовления кавитационно стойких изделий; класс по структуре псевдо β |  |  | 3 - 3 |  |  |  | 10 - 11 |  |  | 75 - 77 |  |  | 4 - 5 |  | 6 - 6 | Титановый деформируемый сплав | Титановый деформируемый сплав
3198 | 1226 | Ц0 | Ц0 | для отливаемых под давлением ответственных деталей; для производства цинкового порошка; для легирования алюминиевых сплавов;для горячего и гальванического оцинкования изделий |  | до 0.001 | до 0.005 | [5 empty] | min 99.975 |  | до 0.005 |  |  |  |  | Цинк первичный | Цинк первичный | до 0.013 | всего 0.025 |  |  | до 0.001 | [7 empty] | до 0.004 | [7 empty] | до 0.0005
3199 | 1225 | Ц0А | Ц0А | для производства цинкового порошка; для легирования алюминиевых сплавов; для отливаемых под давлением ответственных деталей; для горячего и гальванического оцинкования изделий |  | до 0.001 | до 0.005 | [5 empty] | min 99.98 |  | до 0.003 |  |  |  |  | Цинк первичный | Цинк первичный | до 0.01 | всего 0.02 |  |  | до 0.001 | [7 empty] | до 0.003 | [7 empty] | до 0.0005
3200 | 1228 | Ц1 | Ц1 | для производства сплавов, обрабатываемых давлением; для изготовления гальванических элементов; для гальванического оцинкования в виде анодов; для горячего оцинкования изделий; для производства цинкового порошка; для специальных латуней и медно-цинковых сплавов |  | до 0.002 | до 0.005 | [5 empty] | min 99.95 |  | до 0.01 |  |  |  |  | Цинк первичный | Цинк первичный | до 0.02 | всего 0.05 |  |  | до 0.001 | [7 empty] | до 0.01 | [7 empty] | до 0.0005
3201 | 1227 | Ц1С | Ц1С | для производства горячекатаных анодов, применяемых для оцинкования деталей гальваническим способом |  | до 0.001 | [6 empty] | min 99.96 |  | до 0.01 |  |  |  |  | Цинк первичный | Цинк первичный | до 0.015 | всего 0.04 |  |  | до 0.001 | [7 empty] | до 0.01
3202 | 1230 | Ц2С | Ц2С | для производства горячекатаных анодов, применяемых для оцинкования деталей гальваническим способом |  | до 0.01 | [6 empty] | min 98.6 |  | до 0.04 |  |  |  |  | Цинк первичный | Цинк первичный | до 1.3 | всего 1.4 |  |  | до 0.01 | [7 empty] | до 0.003 | [7 empty] | до 0.01
3203 | 1229 | Ц2 | Ц2 | для горячего оцинкования изделий; для производства цинкового порошка; для медно-цинковых сплавов и бронз |  | до 0.005 | до 0.01 | [5 empty] | min 98.7 |  | до 0.05 |  |  |  |  | Цинк первичный | Цинк первичный | до 1 | всего 1.3 |  |  | до 0.002 | [5 empty] | до 0.02 |  | до 0.2 | [7 empty] | до 0.01
3204 | 1232 | Ц3 | Ц3 | для горячего оцинкования изделий; для производства цинкового порошка; для медно-цинковых сплавов |  | до 0.05 | [6 empty] | min 97.5 |  | до 0.1 |  |  |  |  | Цинк первичный | Цинк первичный | до 2 | всего 2.5 |  |  | до 0.005 | [5 empty] | до 0.02 |  | до 0.2 | [7 empty] | до 0.01
3205 | 1224 | ЦВ | ЦВ | для производства химически чистых реактивов, окиси цинка и цинкового порошка; для отливаемых под давлением особо ответственных деталей |  | до 0.001 | до 0.005 | [5 empty] | min 99.99 |  | до 0.003 |  |  |  |  | Цинк первичный | Цинк первичный | до 0.005 | всего 0.01 |  |  | до 0.001 | [7 empty] | до 0.002 | [7 empty] | до 0.0005
3206 | 1223 | ЦВ0 | ЦВ0 | для нужд полиграфической и автомобильной отраслей |  | до 0.001 | до 0.005 | [5 empty] | min 99.995 |  | до 0.002 |  |  |  |  | Цинк первичный | Цинк первичный | до 0.003 | всего 0.005 |  |  | до 0.001 | [7 empty] | до 0.002 | [7 empty] | до 0.0005
3207 | 1231 | Ц3С | Ц3С | для производства горячекатаных анодов, применяемых для оцинкования деталей гальваническим способом |  | до 0.02 | [6 empty] | min 98.5 |  | до 0.05 |  |  |  |  | Цинк первичный | Цинк первичный | до 1.4 | всего 1.5 |  |  | до 0.04 | [7 empty] | до 0.2 | [7 empty] | до 0.01
3208 | 1222 | ЦВ00 | ЦВ00 | для производства химически чистых реактивов |  | до 0.00001 | до 0.00001 |  | до 0.00001 |  |  |  | min 99.997 |  | до 0.00001 |  |  |  |  | Цинк первичный | Цинк первичный | до 0.00001 | всего 0.003 |  |  | до 0.00001 | [5 empty] | до 0.00001 |  | до 0.002 | [5 empty] | до 0.00001 |  | до 0.0005
3209 | 1848 | ZnA14Cu1A | ZnA14Cu1A | для отливки корпусных, арматурных, декоративных деталей, не требующих повышенной точности, в автомобильной, тракторной, электротехнической и других отраслях промышленности. | Сплав имеет хорошую жидкотекучесть, повышенную коррозионную стойкость, практически не изменяет размеров при естественном старении. | 0.7 - 1.3 | 3.5 - 4.5 |  |  | до 0.015 |  |  | 94.06 - 95.78 |  | до 0.06 |  |  | 0.02 - 0.06 |  | Цинковый литейный сплав | Цинковый литейный сплав | до 0.004 |  | Pb+Sn+Cd |  | до 0.001 | [7 empty] | до 0.003
3210 | 1859 | ZnA14Cu3 | ZnA14Cu3 | для отливки деталей в автомобильной, электротехнической и машиностроительной промышленности. |  | 2.5 - 3.5 | 3.5 - 4.3 | [5 empty] | 92.08 - 93.97 |  | до 0.05 |  |  | 0.03 - 0.06 |  | Цинковый литейный сплав | Цинковый литейный сплав | до 0.005 |  |  |  | до 0.001 | [7 empty] | до 0.002
3211 | 1857 | ZnA14Cu3A | ZnA14Cu3A | для изготовления отливок деталей, требующих повышенной точности, в автомобильной и других отраслях промышленности. | Сплав обладает хорошей жидкотекучестью, высокой прочностью, хорошей коррозионной стойкостью. Изменяемость размеров до 0,5 %. | 2.5 - 3.7 | 3.5 - 4.5 |  |  | до 0.015 |  |  | 91.66 - 93.98 |  | до 0.06 |  |  | 0.02 - 0.06 |  | Цинковый литейный сплав | Цинковый литейный сплав | до 0.004 |  | Pb+Sn+Cd |  | до 0.001 | [7 empty] | до 0.003
3212 | 1856 | ЦА30М5 | ЦА30М5 | для изготовления вкладышей подшипников, втулок балансированной подвески, червячных шестерней, сепараторов подшипников качения. | Сплав предназначается для замены антифрикционного сплава ЦАМ10-5 (ЦАМ10-5Л) и значительно превосходит его по механическим свойствам и износостойкости. | 3.8 - 5.6 | 28.5 - 32.1 |  |  | до 0.075 |  |  | 61.615 - 67.68 |  | 0.01 - 0.5 |  |  | 0.01 - 0.08 |  | Цинковый литейный сплав | Цинковый литейный сплав | до 0.02 |  |  |  | до 0.01 | [7 empty] | до 0.016
3213 | 1427 | ЦА4 | ЦА4 | для литья под давлением деталей с устойчивыми размерами. | Сплав обладает хорошей жидкотекучестью, хорошей коррозионной стойкостью | до 0.06 | 3.5 - 4.5 |  |  | до 0.015 |  |  | 95.28 - 96.48 |  | до 0.07 |  |  | 0.02 - 0.06 |  | Цинковый литейный сплав | Цинковый литейный сплав | до 0.01 |  |  |  | до 0.002 | [7 empty] | до 0.005
3214 | 1851 | ЦА4М1 | ЦА4М1 | для отливки корпусных, арматурных, декоративных деталей, не требующих повышенной точности, в автомобильной, тракторной, электротехнической и других отраслях промышленности. | Сплав имеет хорошую жидкотекучесть, хорошую коррозионную стойкость | 0.7 - 1.3 | 3.5 - 4.5 |  |  | до 0.015 |  |  | 94.04 - 95.78 |  | до 0.07 |  |  | 0.02 - 0.06 |  | Цинковый литейный сплав | Цинковый литейный сплав | до 0.01 |  |  |  | до 0.002 | [7 empty] | до 0.005
3215 | 1852 | ЦА4М1в | ЦА4М1в | для литья под давлением неответственных деталей в различных отраслях промышленности. |  | 0.6 - 1.3 | 3.5 - 4.5 |  |  | до 0.03 |  |  | 93.925 - 95.88 |  | до 0.12 |  |  | 0.02 - 0.1 |  | Цинковый литейный сплав | Цинковый литейный сплав | до 0.02 |  |  |  | до 0.005 | [7 empty] | до 0.015
3216 | 1850 | ЦА4М1о | ЦА4М1о | для отливки корпусных, арматурных, декоративных деталей, не требующих повышенной точности, в автомобильной, тракторной, электротехнической и других отраслях промышленности. | Сплав повышенной чистоты, имеет хорошую жидкотекучесть, хорошую коррозионную стойкость, практически не изменяет размеров при естественном старении. | 0.7 - 1.3 | 3.5 - 4.5 |  |  | до 0.015 |  |  | 94.06 - 95.78 |  | до 0.06 |  |  | 0.02 - 0.06 |  | Цинковый литейный сплав | Цинковый литейный сплав | до 0.005 |  | Pb+Sn+Cd |  | до 0.001 | [7 empty] | до 0.003
3217 | 1854 | ЦА4М3 | ЦА4М3 | для изготовления отливок деталей, требующих повышенной точности, в автомобильной и других отраслях промышленности. | Сплав обладает хорошей жидкотекучестью, высокой прочностью, коррозионной стойкостью. | 2.5 - 3.7 | 3.5 - 4.5 |  |  | до 0.015 |  |  | 91.64 - 93.98 |  | до 0.07 |  |  | 0.02 - 0.06 |  | Цинковый литейный сплав | Цинковый литейный сплав | до 0.01 |  |  |  | до 0.002 | [7 empty] | до 0.005
3218 | 1847 | ZnA14A | ZnA14A | для отливки деталей, требующих стабильных размеров, в автомобильной, тракторной, электротехнической и других отраслях промышленности. | Сплав обладает хорошей жидкотекучестью, повышенной коррозионной стойкостью. стабильностью размеров | до 0.06 | 3.5 - 4.5 |  |  | до 0.015 |  |  | 95.3 - 96.48 |  | до 0.06 |  |  | 0.02 - 0.06 |  | Цинковый литейный сплав | Цинковый литейный сплав | до 0.004 |  | Pb+Sn+Cd |  | до 0.001 | [7 empty] | до 0.003
3219 | 1853 | ЦА4М3о | ЦА4М3о | для изготовления отливок деталей, требующих повышенной точности, в автомобильной и других отраслях промышленности. | Сплав повышенной чистоты, обладает хорошей жидкотекучестью, высокой прочностью, хорошей коррозионной стойкостью. Изменяемость размеров до 0,5 %. | 2.5 - 3.7 | 3.5 - 4.5 |  |  | до 0.015 |  |  | 91.66 - 93.98 |  | до 0.06 |  |  | 0.02 - 0.06 |  | Цинковый литейный сплав | Цинковый литейный сплав | до 0.006 |  | Pb+Sn+Cd |  | до 0.001 | [7 empty] | до 0.003
3220 | 1849 | ЦА4о | ЦА4о | для отливки ответственных деталей, требующих стабильных размеров, в автомобильной, тракторной, электротехнической и других отраслях промышленности. | Сплав повышенной чистоты; обладает хорошей жидкотекучестью, хорошей коррозионной стойкостью. | до 0.06 | 3.5 - 4.5 |  |  | до 0.015 |  |  | 95.3 - 96.48 |  | до 0.06 |  |  | 0.02 - 0.06 |  | Цинковый литейный сплав | Цинковый литейный сплав | до 0.005 |  | Pb+Sn+Cd |  | до 0.001 | [7 empty] | до 0.003
3221 | 1855 | ЦА8М1 | ЦА8М1 | для отливки деталей в автомобильной, тракторной, электротехнической и других отраслях промышленности. | Сплав имеет хорошую жидкотекучесть, хорошую коррозионную стойкость, высокие прочностные характеристики | 0.7 - 1.4 | 7.1 - 8.9 |  |  | до 0.015 |  |  | 89.51 - 92.19 |  | до 0.1 |  |  | 0.01 - 0.06 |  | Цинковый литейный сплав | Цинковый литейный сплав | до 0.01 |  |  |  | до 0.002 | [7 empty] | до 0.006
3222 | 1426 | ЦАМ4-1 | ЦАМ4-1 | для литья под давлением ответственных деталей |  | 0.7 - 1.2 | 3.5 - 4.3 |  |  | до 0.015 |  |  | 94.36 - 95.77 |  | до 0.05 |  |  | 0.03 - 0.06 |  | Цинковый литейный сплав | Цинковый литейный сплав | до 0.01 |  |  |  | до 0.002 | [7 empty] | до 0.005
3223 | 1860 | ЦАМ4-1в | ЦАМ4-1в | для литья под давлением неответственных деталей (сувениры, товары народного потребления) |  | 0.6 - 1.2 | 3.5 - 4.3 |  |  | до 0.03 |  |  | 94.245 - 95.9 |  | до 0.1 |  |  | до 0.1 |  | Цинковый литейный сплав | Цинковый литейный сплав | до 0.02 |  |  |  | до 0.005 | [7 empty] | до 0.015
3224 | 1858 | ЦАМ4-1о | ЦАМ4-1о | для литья под давлением особо ответственных деталей |  | 0.7 - 1.2 | 3.9 - 4.3 |  |  | до 0.015 |  |  | 94.37 - 95.37 |  | до 0.05 |  |  | 0.03 - 0.06 |  | Цинковый литейный сплав | Цинковый литейный сплав | до 0.004 |  |  |  | до 0.001 | [7 empty] | до 0.002
3225 | 1561 | ЦАМ0.2-4 | ЦАМ0.2-4 | для прессовки, прокатки и для изделий, изготовляемых глубокой вытяжкой |  | 4 - 4 | 0.2 - 0.2 | [5 empty] | 95.8 - 95.8 | [6 empty] | Цинковый деформируемый сплав | Цинковый деформируемый сплав
3226 | 1563 | ЦАМ10-2 | ЦАМ10-2 | для прессовки |  | 2 - 2 | 10 - 10 | [5 empty] | 87.97 - 87.97 |  |  |  |  | 0.03 - 0.03 |  | Цинковый деформируемый сплав | Цинковый деформируемый сплав
3227 | 1564 | ЦАМ15 | ЦАМ15 | для прессовки |  |  | 15 - 15 | [5 empty] | 84.95 - 84.95 |  |  |  |  | 0.05 - 0.05 |  | Цинковый деформируемый сплав | Цинковый деформируемый сплав
3228 | 1562 | ЦАМ2-5 | ЦАМ2-5 | для прессовки |  | 5 - 5 | 2 - 2 | [5 empty] | 93 - 93 | [6 empty] | Цинковый деформируемый сплав | Цинковый деформируемый сплав
3229 | 1565 | ЦМ1 | ЦМ1 | для прессовки |  | 1 - 1 | [6 empty] | 99 - 99 | [6 empty] | Цинковый деформируемый сплав | Цинковый деформируемый сплав
3230 | 1823 | ЦМП | ЦМП | для производства листов, применяемых для изготовления форм высокой печати одноступенчатым травлением. |  | до 0.001 | 0.06 - 0.1 | [5 empty] | 99.815 - 99.897 |  | до 0.004 |  |  | 0.03 - 0.06 |  | Цинковый деформируемый сплав | Цинковый деформируемый сплав | до 0.006 | всего 0.013 |  |  | до 0.001 | [7 empty] | до 0.003
3231 | 1260 | Цам10-5 | Цам10-5 | для получения прокатных полос для направляющих скольжения металлорежущих станков и других изделий |  | 4 - 5.5 | 9 - 12 |  |  | до 0.1 |  |  | 81.8 - 86.62 |  | до 0.15 |  |  | 0.03 - 0.06 |  | Цинковый антифрикционный сплав | Цинковый антифрикционный сплав | до 0.03 | всего 0.35 |  |  | до 0.01 | [7 empty] | до 0.02
3232 | 1867 | ЦАМ10-5Л | ЦАМ10-5Л | для отливки подщипников и втулок различных агрегатов |  | 4 - 5.5 | 9 - 12 |  |  | до 0.1 |  |  | 81.8 - 86.62 |  | до 0.15 |  |  | 0.03 - 0.06 |  | Цинковый антифрикционный сплав | Цинковый антифрикционный сплав | до 0.03 | всего 0.35 |  |  | до 0.01 | [7 empty] | до 0.02
3233 | 1261 | ЦАМ9-1.5 | ЦАМ9-1.5 | для получения биметаллической ленты из стали и дюралюминия методом прокатки с последующей штамповкой вкладышей |  | 1 - 2 | 9 - 11 |  |  | до 0.1 |  |  | 86.59 - 89.97 |  | до 0.15 |  |  | 0.03 - 0.06 |  | Цинковый антифрикционный сплав | Цинковый антифрикционный сплав | до 0.03 | всего 0.35 |  |  | до 0.01 | [7 empty] | до 0.02
3234 | 1866 | ЦАМ9-1.5Л | ЦАМ9-1.5Л | для отливки монометаллических вкладышей, втулок, ползунов и т.д.; для получения биметаллических изделий с металлическим каркасом для литья |  | 1 - 2 | 9 - 11 |  |  | до 0.1 |  |  | 86.3 - 89.62 |  | до 0.15 |  |  | 0.03 - 0.06 |  | Цинковый антифрикционный сплав | Цинковый антифрикционный сплав | до 0.03 | всего 0.35 |  |  | до 0.01 | [7 empty] | до 0.02
3235 | 2800 | Ви1 | Ви1 | Для изготовления слитков и гранул, применяемых в химической промышленности, металлургии, медицине и других отраслях |  | до 0.01 | [6 empty] | до 0.003 |  | до 0.001 |  |  |  |  | Висмут | Висмут | до 1.8 | всего 2 |  |  |  |  | до 0.12 |  |  |  | до 0.005 | [7 empty] | min 98 |  | до 0.0002 | [8 empty] | до 0.0001
3236 | 2799 | Ви00 | Ви00 | Для изготовления слитков и гранул, применяемых в химической промышленности, металлургии, медицине и других отраслях |  | до 0.0001 | [6 empty] | до 0.0005 |  | до 0.001 |  |  |  |  | Висмут | Висмут | до 0.01 | всего 0.02 | Sb = | [15 empty] | min 99.98
3237 | 2801 | Ви2 | Ви2 | Для изготовления слитков и гранул, применяемых в химической промышленности, металлургии, медицине и других отраслях |  | до 0.01 | [6 empty] | до 0.005 |  | до 0.001 |  |  |  |  | Висмут | Висмут | до 2.6 | всего 3 |  |  |  |  | до 0.3 |  |  |  | до 0.008 | [7 empty] | min 97 |  | до 0.0005 | [8 empty] | до 0.001
3238 | 2893 | ВА | ВА | Для изготовления методом порошковой металлургии проволоки, предназначенной для производства электронных приборов и источников света |  |  | 0.001 - 0.004 |  |  | 0.001 - 0.006 |  |  |  |  | до 0.005 |  | до 0.03 |  |  | Вольфрам | Вольфрам |  |  |  | min 99.95 | [18 empty] | до 0.005
3239 | 2895 | ВМ | ВМ | Для изготовления методом порошковой металлургии проволоки, предназначенной для производства электронных приборов и источников света | [15 empty] | Вольфрам | Вольфрам |  | всего 0.05 | 0.17= | min 99.7
3240 | 2894 | ВРН | ВРН | Для изготовления методом порошковой металлургии проволоки, предназначенной для производства электронных приборов и источников света |  |  | 0.001 - 0.01 |  |  | 0.001 - 0.01 |  |  |  |  | до 0.01 |  | до 0.04 |  |  | Вольфрам | Вольфрам |  |  |  | min 99.9 | [18 empty] | до 0.02
3241 | 2897 | ВТ-10 | ВТ-10 | Для изготовления методом порошковой металлургии проволоки, предназначенной для производства электронных приборов и источников света | [15 empty] | Вольфрам | Вольфрам |  | всего 0.05 | 1.0 = | min 98.46
3242 | 2898 | ВТ-15 | ВТ-15 | Для изготовления методом порошковой металлургии проволоки, предназначенной для производства электронных приборов и источников света | [15 empty] | Вольфрам | Вольфрам |  | всего 0.05 | 1.5 = | min 97.95
3243 | 2896 | ВТ-7 | ВТ-7 | Для изготовления методом порошковой металлургии проволоки, предназначенной для производства электронных приборов и источников света | [15 empty] | Вольфрам | Вольфрам |  | всего 0.05 | 0.7= | min 98.96
3244 | 2802 | Гл-0 | Гл-0 | Применяется в качестве исходного сырья для получения галлия высокой чистоты и других целей |  | до 0.002 | до 0.0003 |  | до 0.0001 | до 0.0005 |  |  | до 0.0001 |  | до 0.0003 |  |  | до 0.0003 |  | Галлий | Галлий | до 0.0006 | [39 empty] | min 99.99
3245 | 2804 | ГФИ1 | ГФИ1 | Для изготовления прутков, применяемых для технических и исследовательских целей |  |  | до 0.005 | до 0.01 | до 0.05 | до 0.005 | до 0.003 | до 0.0005 |  | до 0.005 | до 0.04 |  |  | до 0.004 |  | Гафний йодидный | Гафний йодидный |  |  | Hf + Zr >= 99.8 | [6 empty] | до 1 | [9 empty] | до 0.005 |  |  | до 0.01
3246 | 2803 | Гл-1 | Гл-1 | Применяется в качестве исходного сырья для получения галлия высокой чистоты и других целей |  | до 0.03 | до 0.001 |  | до 0.0001 | до 0.001 |  |  | до 0.01 |  | до 0.001 |  |  | до 0.001 |  | Галлий | Галлий | до 0.06 | [39 empty] | min 99.9
3247 | 2808 | Ин0 | Ин0 | Для производства жидкокристаллических экранов; изготовления покрытий высококачественных астрономических зеркал; различных антикоррозионных покрытий, в том числе подшипниковых; в полупроводниковой промышленности |  | до 0.00001 |  |  | до 0.00004 |  |  |  | до 0.0001 |  | до 0.00005 |  |  |  |  | Индий | Индий | до 0.0002 | всего 0.002 |  |  | до 0.0002 | [7 empty] | до 0.0001 | [7 empty] | до 0.0001 | [10 empty] | до 0.0005 | [5 empty] | до 0.00004 | min 99.998
3248 | 2807 | Ин00 | Ин00 | Для производства жидкокристаллических экранов; изготовления покрытий высококачественных астрономических зеркал; различных антикоррозионных покрытий, в том числе подшипниковых; в полупроводниковой промышленности |  | до 0.00001 | до 0.0001 |  | до 0.00002 |  |  |  | до 0.0001 |  | до 0.00005 |  |  | до 0.00003 |  | Индий | Индий | до 0.0001 | всего 0.001 |  |  | до 0.0001 |  | до 0.0001 | [5 empty] | до 0.00001 | [7 empty] | до 0.00005 | [10 empty] | до 0.0001 | [5 empty] | до 0.00002 | min 99.999
3249 | 2806 | Ин000 | Ин000 | Для производства жидкокристаллических экранов; изготовления покрытий высококачественных астрономических зеркал; различных антикоррозионных покрытий, в том числе подшипниковых; в полупроводниковой промышленности |  | до 0.000008 | до 0.00003 |  | до 0.00002 |  |  | до 0.000001 | до 0.00002 |  | до 0.00002 |  |  | до 0.00003 |  | Индий | Индий | до 0.00002 | всего 0.0005 |  |  | до 0.00005 |  | до 0.000001 |  |  |  |  | до 0.00005 | до 0.000003 | [5 empty] | до 0.00003 |  | до 0.00005 | [8 empty] | до 0.00001 |  |  |  | до 0.00005 |  |  |  | до 0.00002 | min 99.9995 |  | до 0.00008
3250 | 2805 | Ин0000 | Ин0000 | Для производства жидкокристаллических экранов; изготовления покрытий высококачественных астрономических зеркал; различных антикоррозионных покрытий, в том числе подшипниковых; в полупроводниковой промышленности |  | до 0.000005 | до 0.00001 |  | до 0.00001 |  |  | до 0.000001 | до 0.00002 |  | до 0.00002 |  |  | до 0.00003 |  | Индий | Индий | до 0.00002 | всего 0.0001 |  |  | до 0.00003 |  | до 0.000001 |  |  |  |  | до 0.00005 | до 0.000003 | [5 empty] | до 0.000003 |  | до 0.00005 | [8 empty] | до 0.00001 |  | до 0.00008 |  | до 0.00005 |  |  |  | до 0.00002 | min 99.9999 |  | до 0.00005
3251 | 2809 | Ин2 | Ин2 | Применяют для производства жидкокристаллических экранов; изготовления покрытий высококачественных астрономических зеркал; различных антикоррозионных покрытий, в том числе подшипниковых; в полупроводниковой промышленности |  | до 0.001 |  |  | до 0.0005 |  |  |  | до 0.03 |  | до 0.001 |  |  |  |  | Индий | Индий | до 0.005 | всего 0.03 |  |  | до 0.002 | [7 empty] | до 0.004 | [7 empty] | до 0.001 | [10 empty] | до 0.001 | [5 empty] | до 0.005 | min 99.97
3252 | 2811 | И99.8 | И99.8 | Для изготовления плоского проката, проволоки, технических изделий, применяемых в приборостроении и других отраслях промышленности. | Не растворяется в кислотах и кипящей царской водке. Обработка давлением ведется при 1200 - 1400 град.С |  |  |  |  | до 0.02 |  |  |  |  | до 0.03 |  |  |  |  | Иридий | Иридий | до 0.01 | всего 0.2 | Pt+Pd+Rh+Ru = | [13 empty] | до 0.01 | [10 empty] | min 99.8 | [14 empty] | до 0.008
3253 | 2810 | И99.9 | И99.9 | Для изготовления плоского проката, проволоки, технических изделий, применяемых в приборостроении и других отраслях промышленности. | Не растворяется в кислотах и кипящей царской водке. Обработка давлением ведется при 1200 - 1400 град.С |  |  |  |  | до 0.01 |  |  |  |  | до 0.01 |  |  |  |  | Иридий | Иридий | до 0.008 | всего 0.1 | Pt+Pd+Rh+Ru = | [13 empty] | до 0.008 | [10 empty] | min 99.9 | [14 empty] | до 0.004
3254 | 2843 | ИА-0 | ИА-0 | Аффинированный иридий в порошке предназначен для изготовления сплавов, промышленных изделий и других целей |  | до 0.003 | до 0.004 |  | до 0.001 | до 0.002 |  |  |  | до 0.002 | до 0.005 |  |  | до 0.001 |  | Иридий | Иридий | до 0.004 |  | Pt+Pd+Rh+Ru+Os = |  | до 0.002 |  | до 0.002 | [9 empty] | до 0.002 | [10 empty] | min 99.98 | [14 empty] | до 0.002
3255 | 2844 | ИА-1 | ИА-1 | Аффинированный иридий в порошке предназначен для изготовления сплавов, промышленных изделий и других целей |  | до 0.005 | до 0.005 |  | до 0.002 | до 0.002 |  |  |  | до 0.005 | до 0.01 |  |  | до 0.001 |  | Иридий | Иридий | до 0.005 |  | Pt+Pd+Rh+Ru+Os = |  | до 0.002 |  | до 0.002 | [9 empty] | до 0.002 | [10 empty] | min 99.95 | [14 empty] | до 0.002
3256 | 2845 | ИА-2 | ИА-2 | Аффинированный иридий в порошке предназначен для изготовления сплавов, промышленных изделий и других целей |  | до 0.01 | до 0.005 |  | до 0.005 | до 0.005 |  |  |  | до 0.01 | до 0.01 |  |  | до 0.003 |  | Иридий | Иридий | до 0.01 |  | Pt+Pd+Rh+Ru+Os = |  | до 0.002 |  | до 0.005 | [9 empty] | до 0.002 | [10 empty] | min 99.9 | [14 empty] | до 0.005
3257 | 2816 | Кд0 | Кд0 | Для изготовления чушек, плит и прутков, применяемых в различных отраслях промышленности |  | до 0.01 |  |  | до 0.002 |  |  |  | до 0.004 |  | до 0.002 |  |  |  |  | Кадмий | Кадмий | до 0.02 | всего 0.04 | As+Sb+Sn = | [9 empty] | min 99.96 | [18 empty] | до 0.003
3258 | 2814 | Кд00 | Кд00 | Кадмий высокой чистоты используется для производства химически чистых реактивов и для научных целей |  | до 0.0003 |  |  | до 0.0001 |  |  |  | до 0.0005 |  | до 0.0001 |  |  |  |  | Кадмий | Кадмий | до 0.0003 | всего 0.002 | [10 empty] | min 99.998 | [18 empty] | до 0.0001
3259 | 2813 | Кд000 | Кд000 | Кадмий высокой чистоты используется для производства химически чистых реактивов и для научных целей |  | до 0.000005 |  |  | до 0.000005 |  |  |  | до 0.00003 |  | до 0.00001 |  |  |  |  | Кадмий | Кадмий | до 0.00003 | всего 0.0002 |  |  |  |  | до 0.000001 | [5 empty] | min 99.9998 | [5 empty] | до 0.00001 | [12 empty] | до 0.00001 | [5 empty] | до 0.00008 | до 0.000002
3260 | 2812 | Кд0000 | Кд0000 | Кадмий высокой чистоты используется для производства химически чистых реактивов и для научных целей |  | до 0.000001 |  |  | до 0.000002 |  |  |  | до 0.00001 |  | до 0.000005 |  |  |  |  | Кадмий | Кадмий | до 0.00001 | всего 0.0001 |  |  |  |  | до 0.0000005 | [5 empty] | min 99.9999 | [5 empty] | до 0.000002 | [12 empty] | до 0.00001 | [5 empty] | до 0.00008 | до 0.000002
3261 | 2815 | Кд0А | Кд0А | Для изготовления чушек, плит и прутков, применяемых в различных отраслях промышленности |  | до 0.004 |  |  | до 0.001 |  |  |  | до 0.001 |  | до 0.0003 |  |  |  |  | Кадмий | Кадмий | до 0.008 | всего 0.02 | As+Sb+Sn = | [9 empty] | min 99.98 | [18 empty] | до 0.002
3262 | 2817 | Кд1 | Кд1 | Для изготовления чушек, плит и прутков, применяемых в различных отраслях промышленности |  | до 0.01 | [6 empty] | до 0.005 |  | до 0.003 |  |  |  |  | Кадмий | Кадмий | до 0.03 | всего 0.07 |  |  | до 0.002 | [5 empty] | до 0.002 |  | min 99.93 | [7 empty] | до 0.002 | [10 empty] | до 0.01
3263 | 2818 | К0 | К0 | Для изготовления слитков и катодных листов, применяемых в различных отраслях промышленности. Способ изготовления - электролиз. |  | до 0.001 | до 0.001 | до 0.005 | до 0.005 | до 0.001 |  | до 0.0005 | до 0.001 |  | до 0.003 |  |  | до 0.001 |  | Кобальт | Кобальт | до 0.0003 |  |  |  | до 0.0003 | min 99.98 |  |  | до 0.0005 |  | до 0.0003 | до 0.001 | до 0.0003 | [5 empty] | до 0.0003 |  | до 0.0005
3264 | 2821 | К1 | К1 | Для изготовления слитков и катодных листов, применяемых в различных отраслях промышленности. Способ изготовления - электролиз или огневое рафинирование. |  | до 0.03 |  | до 0.03 | до 0.3 |  |  | до 0.07 |  |  | до 0.4 |  |  |  |  | Кобальт | Кобальт | [5 empty] | min 99.25 | [5 empty] | до 0.004 | [8 empty] | до 0.002
3265 | 2820 | К1А | К1А | Для изготовления слитков и катодных листов, применяемых в различных отраслях промышленности. Способ изготовления - электролиз или огневое рафинирование. |  | до 0.03 |  | до 0.02 | до 0.3 |  |  | до 0.05 | до 0.003 |  | до 0.3 |  |  |  |  | Кобальт | Кобальт | до 0.0005 |  |  |  | до 0.001 | min 99.3 |  |  | до 0.005 |  | до 0.001 | до 0.004 | до 0.001 | [5 empty] | до 0.0005 |  | до 0.002
3266 | 2819 | К1Ау | К1Ау | Для изготовления слитков и катодных листов, применяемых в различных отраслях промышленности. Способ изготовления - электролиз или огневое рафинирование. |  | до 0.02 |  | до 0.02 | до 0.3 |  |  | до 0.03 | до 0.002 |  | до 0.2 |  |  |  |  | Кобальт | Кобальт | до 0.0005 |  |  |  | до 0.0004 | min 99.35 |  |  | до 0.003 |  | до 0.0006 | до 0.004 | до 0.001 | [5 empty] | до 0.0004 |  | до 0.001
3267 | 2822 | К2 | К2 | Для изготовления слитков и катодных листов, применяемых в различных отраслях промышленности. Способ изготовления - электролиз или огневое рафинирование. |  | до 0.08 |  | до 0.1 | до 0.5 |  |  | до 0.1 |  |  | до 0.6 |  |  |  |  | Кобальт | Кобальт | [5 empty] | min 98.3 | [5 empty] | до 0.01
3268 | 2846 | ПК-1у | ПК-1у | Кобальтовый порошок предназначен для производства изделий методом порошковой металлургии и мгнитов |  | до 0.04 |  | до 0.02 | до 0.4 | до 0.02 |  |  |  |  | до 0.2 |  |  |  |  | Кобальт | Кобальт | [5 empty] | min 99.35
3269 | 2824 | Кр0 | Кр0 | Для изготовления кремнийсодержащих сплавов, кремнийорганической продукции, полупроводникового кремния, а также для спеццелей. |  |  | до 0.4 |  |  | min 98.8 |  |  |  |  | до 0.5 |  |  |  |  | Кремний | Кремний |  | всего 1.2 | [20 empty] | до 0.4
3270 | 2823 | Кр00 | Кр00 | Для изготовления кремнийсодержащих сплавов, кремнийорганической продукции, полупроводникового кремния, а также для спеццелей. |  |  | до 0.3 |  |  | min 99 |  |  |  |  | до 0.4 |  |  |  |  | Кремний | Кремний |  | всего 1 | [20 empty] | до 0.4
3271 | 2825 | Кр1 | Кр1 | Для изготовления кремнийсодержащих сплавов, кремнийорганической продукции, полупроводникового кремния, а также для спеццелей. |  |  | до 0.7 |  |  | min 98 |  |  |  |  | до 0.7 |  |  |  |  | Кремний | Кремний |  | всего 2 | [20 empty] | до 0.6
3272 | 2826 | Кр2 | Кр2 | Для изготовления кремнийсодержащих сплавов, кремнийорганической продукции, полупроводникового кремния, а также для спеццелей. |  |  | до 1.2 |  |  | min 97 |  |  |  |  | до 1 |  |  |  |  | Кремний | Кремний |  | всего 3 | [20 empty] | до 0.8
3273 | 2827 | Кр3 | Кр3 | Для изготовления кремнийсодержащих сплавов, кремнийорганической продукции, полупроводникового кремния, а также для спеццелей. |  |  | до 1.5 |  |  | min 96 |  |  |  |  | до 1.5 |  |  |  |  | Кремний | Кремний |  | всего 4 | [20 empty] | до 1.5
3274 | 2859 | РС-1004 | РС-1004 | Резистивный кремниевый сплав предназначен для изготовления методом вакуумно-термического нанесения термостабильных, тонкопленочных резистивных элементов и различных вспомогательных слоев изделий электронной техники |  |  |  | до 0.06 | 9 - 12 | [5 empty] | 3 - 6 |  |  |  |  | Кремний | Кремний |  |  | Si - basis | [16 empty] | до 0.02 |  | до 0.3 | [12 empty] | до 0.003
3275 | 2857 | РС-3001 | РС-3001 | Резистивный кремниевый сплав предназначен для изготовления методом вакуумно-термического нанесения термостабильных, тонкопленочных резистивных элементов и различных вспомогательных слоев изделий электронной техники |  |  |  | до 0.06 |  |  | 28 - 32 |  |  |  | 0.7 - 1.8 |  |  |  |  | Кремний | Кремний |  |  | Si - basis | [16 empty] | до 0.02 |  | до 0.3 | [12 empty] | до 0.003
3276 | 2858 | РС-1714 | РС-1714 | Резистивный кремниевый сплав предназначен для изготовления методом вакуумно-термического нанесения термостабильных, тонкопленочных резистивных элементов и различных вспомогательных слоев изделий электронной техники |  | до 0.01 | до 0.2 | до 0.05 |  |  | 16.5 - 18.5 |  |  |  | 13 - 15 |  |  |  |  | Кремний | Кремний |  |  | Si - basis | 23 - 27 | [17 empty] | до 0.6 | [12 empty] | до 0.005
3277 | 2856 | РС-3710 | РС-3710 | Резистивный кремниевый сплав предназначен для изготовления методом вакуумно-термического нанесения термостабильных, тонкопленочных резистивных элементов и различных вспомогательных слоев изделий электронной техники |  |  |  | до 0.06 | 8 - 11 |  | 36.5 - 39.5 | [8 empty] | Кремний | Кремний |  |  | Si - basis | [16 empty] | до 0.02 |  | до 0.3 | [12 empty] | до 0.003
3278 | 2855 | РС-4400 | РС-4400 | Резистивный кремниевый сплав предназначен для изготовления методом вакуумно-термического нанесения термостабильных, тонкопленочных резистивных элементов и различных вспомогательных слоев изделий электронной техники |  |  |  | до 0.06 |  |  | 42.5 - 45.5 | [8 empty] | Кремний | Кремний |  |  | Si - basis | [16 empty] | до 0.02 |  | до 0.3 | [12 empty] | до 0.003
3279 | 2854 | РС-4800 | РС-4800 | Резистивный кремниевый сплав предназначен для изготовления методом вакуумно-термического нанесения термостабильных, тонкопленочных резистивных элементов и различных вспомогательных слоев изделий электронной техники |  |  |  | до 0.06 |  |  | 47 - 49 | [8 empty] | Кремний | Кремний |  |  | Si - basis | [16 empty] | до 0.02 |  | до 0.3 | [12 empty] | до 0.003
3280 | 2853 | РС-5402 | РС-5402 | Резистивный кремниевый сплав предназначен для изготовления методом вакуумно-термического нанесения термостабильных, тонкопленочных резистивных элементов и различных вспомогательных слоев изделий электронной техники |  |  |  | до 0.06 |  |  | 52.5 - 55.5 |  |  |  | 1 - 3 |  |  |  |  | Кремний | Кремний |  |  | Si - basis | [16 empty] | до 0.02 |  | до 0.3 | [12 empty] | до 0.003
3281 | 2852 | РС-5406 | РС-5406 | Резистивный кремниевый сплав предназначен для изготовления методом вакуумно-термического нанесения термостабильных, тонкопленочных резистивных элементов и различных вспомогательных слоев изделий электронной техники |  |  |  | до 0.06 |  |  | 52.5 - 55.5 | [8 empty] | Кремний | Кремний |  |  | Si - basis |  |  | 4.5 - 7.5 | [13 empty] | до 0.02 |  | до 0.3 | [12 empty] | до 0.003
3282 | 2828 | ЛЭ-1 | ЛЭ-1 | Для производства активных катализаторов в промышленном синтезе, в качестве дегазатора, модификатора, а также в качестве добавки к сплавам цветных металлов для понижения их плотности, повышения устойчивости против коррозии и улучшения механических характеристик сплавов. |  |  | до 0.003 |  |  |  |  | до 0.001 |  |  | до 0.005 |  |  | до 0.02 |  | Литий | Литий |  |  | K = | [16 empty] | до 0.05 |  |  | до 0.03 | [12 empty] | до 0.04 | [8 empty] | min 99.9
3283 | 2829 | ЛЭ-2 | ЛЭ-2 | Для производства активных катализаторов в промышленном синтезе, в качестве дегазатора, модификатора, а также в качестве добавки к сплавам цветных металлов для понижения их плотности, повышения устойчивости против коррозии и улучшения механических характеристик сплавов. |  |  | до 0.005 |  |  |  |  | до 0.005 |  |  | до 0.01 |  |  | до 0.05 |  | Литий | Литий |  |  | K = | [16 empty] | до 0.05 |  |  | до 0.03 | [12 empty] | до 0.1 | [8 empty] | min 99
3284 | 2891 | МК(молибден) | МК(молибден) | Изготовление проволоки, предназначенной для производства электронных приборов и источников света | Внимание! Сплав жаропрочной бронзы также обозначается МК |  |  |  |  | 0.019 - 0.04 | [6 empty] | min 99.92 |  |  | Молибден | Молибден |  | всего 0.04
3285 | 2892 | МРН | МРН | Изготовление проволоки, предназначенной для производства электронных приборов и источников света | [12 empty] | min 99.92 |  |  | Молибден | Молибден |  | всего 0.08
3286 | 2830 | МЧ | МЧ | Для изготовления деталей электровакуумных приборов методом глубокой вытяжки, а также проволоки, предназначенной для производства электронных приборов и источников света |  |  | до 0.004 | до 0.005 | до 0.005 | до 0.01 |  |  |  |  | до 0.01 |  | min 99.96 | до 0.002 |  | Молибден | Молибден |  |  | Mo - basis | [18 empty] | до 0.008 | до 0.003
3287 | 2831 | Нб1 | Нб1 | Для изготовления полуфабрикатов, сплавов на основе ниобия и для других целей |  |  |  | до 0.01 |  | до 0.005 |  |  |  | до 0.005 | до 0.005 |  |  |  |  | Ниобий | Ниобий |  |  | W+Mo + | [16 empty] | до 0.01 |  | до 0.01 | [12 empty] | до 0.001 |  | до 0.1
3288 | 2838 | Нб10В2МЦ | Нб10В2МЦ ( другое обозначение 10ВМЦ ) | Для изготовления полуфабрикатов и других целей |  |  | до 0.01 | до 0.02 |  | до 0.01 |  |  |  | до 0.01 | до 0.01 |  | 1.7 - 2.3 |  |  | Ниобий | Ниобий |  |  | Nb - basis | 9 - 11 | [5 empty] | 0.7 - 1.15 | [9 empty] | до 0.015 |  | до 0.02 | [12 empty] | до 0.001 |  | до 0.4
3289 | 2839 | Нб10В5МЦУ | Нб10В5МЦУ ( другое обозначение 10В5МЦУ-1 ЛН-1 ) | Для изготовления полуфабрикатов и других целей |  |  | до 0.01 | 0.09 - 0.15 |  | до 0.01 |  |  |  | до 0.01 | до 0.01 |  | 4.5 - 5.7 |  |  | Ниобий | Ниобий |  |  | Nb - basis | 9.5 - 11.5 | [5 empty] | 1 - 1.5 | [9 empty] | до 0.015 |  | до 0.02 | [12 empty] | до 0.002 |  | до 0.4
3290 | 2837 | Нб5В2МЦ | Нб5В2МЦ ( другое обозначение 5В2МЦ-1 5ВМЦ-1 5В2МЦ-2 5ВМЦ-2 ) | Для изготовления полуфабрикатов и других целей |  |  | до 0.01 | до 0.02 |  | до 0.01 |  |  |  | до 0.01 | до 0.01 |  | 1.7 - 2.3 |  |  | Ниобий | Ниобий |  |  | Nb - basis | 4.5 - 5.5 | [5 empty] | 0.7 - 1.15 | [9 empty] | до 0.01 |  | до 0.02 | [12 empty] | до 0.001 |  | до 0.4
3291 | 2862 | НбП | НбП | Ниобиевый порошок предназначен для изготовления конденсаторов, легирования сплавов и для других целей |  |  |  | до 0.02 |  | до 0.01 |  |  |  | до 0.004 | до 0.01 |  | до 0.01 |  |  | Ниобий | Ниобий |  |  | Nb - basis | до 0.01 | [15 empty] | до 0.02 |  | до 0.15 | [14 empty] | до 0.12
3292 | 2860 | НбП-а | НбП-а | Ниобиевый порошок предназначен для изготовления конденсаторов, легирования сплавов и для других целей |  | до 0.003 | до 0.002 | до 0.005 | до 0.001 | до 0.003 |  | до 0.001 |  | до 0.001 | до 0.003 |  | до 0.003 | до 0.001 |  | Ниобий | Ниобий |  |  | Nb - basis | до 0.003 | до 0.001 | до 0.001 |  |  |  | до 0.001 | [9 empty] | до 0.02 |  | до 0.2 | [12 empty] | до 0.002 |  | до 0.06
3293 | 2861 | НбП-б | НбП-б | Ниобиевый порошок предназначен для изготовления конденсаторов, легирования сплавов и для других целей |  | до 0.003 | до 0.002 | до 0.01 | до 0.001 | до 0.003 |  | до 0.001 |  | до 0.001 | до 0.003 |  | до 0.005 | до 0.001 |  | Ниобий | Ниобий |  |  | Nb - basis | до 0.005 | до 0.001 | до 0.001 |  |  |  | до 0.001 | [9 empty] | до 0.02 |  | до 0.2 | [12 empty] | до 0.01 |  | до 0.1
3294 | 2835 | НбЦ | НбЦ ( другое обозначение НЦ-1 НЦ-2 СБ-1 НЦ-2-1 СБ-1-1 ) | Для изготовления полуфабрикатов и других целей |  |  | до 0.01 | до 0.02 |  | до 0.01 |  |  |  | до 0.01 | до 0.01 |  | до 0.06 |  |  | Ниобий | Ниобий |  |  | Nb - basis | до 0.06 | [5 empty] | 0.8 - 1.3 | [9 empty] | до 0.015 |  | до 0.02 | [12 empty] | до 0.001 |  | до 0.4
3295 | 2836 | НбЦУ | НбЦУ ( другое обозначение НЦУ СБ-У ) | Для изготовления полуфабрикатов и других целей |  |  | до 0.01 | 0.08 - 0.12 |  | до 0.01 |  |  |  | до 0.01 | до 0.01 |  | до 0.06 |  |  | Ниобий | Ниобий |  |  | Nb - basis | до 0.06 | [5 empty] | 1 - 1.4 | [9 empty] | до 0.015 |  | до 0.02 | [12 empty] | до 0.001 |  | до 0.4
3296 | 2833 | НбШ0 | НбШ0 | Для производства и легирования сплавов и других целей |  |  |  | до 0.03 |  | до 0.03 |  |  |  | до 0.06 | до 0.07 |  |  |  |  | Ниобий | Ниобий |  |  | Nb - basis | [16 empty] | до 0.03 |  | до 0.02 | [14 empty] | до 0.2
3297 | 2832 | НбШ00 | НбШ00 | Для производства и легирования сплавов и других целей |  |  |  | до 0.03 |  | до 0.01 |  |  |  | до 0.01 | до 0.03 |  |  |  |  | Ниобий | Ниобий |  |  | Nb - basis | [16 empty] | до 0.03 |  | до 0.02 | [14 empty] | до 0.1
3298 | 2834 | НбШ1 | НбШ1 | Для производства и легирования сплавов и других целей |  |  |  | до 0.06 |  | до 0.03 |  |  |  | до 0.07 | до 0.08 |  |  |  |  | Ниобий | Ниобий |  |  | Nb - basis | [16 empty] | до 0.05 |  | до 0.04 | [14 empty] | до 0.3
3299 | 2877 | ОсА-0 | ОсА-0 | Аффинированный осмий в порошке предназначен для изготовления сплавов, полуфабрикатов и других целей | [10 empty] | до 0.01 |  |  |  |  | Осмий | Осмий |  | всего 0.03 | Os min 99.97 | [13 empty] | до 0.002
3300 | 2878 | ОсА-1 | ОсА-1 | Аффинированный осмий в порошке предназначен для изготовления сплавов, полуфабрикатов и других целей | [10 empty] | до 0.01 |  |  |  |  | Осмий | Осмий |  | всего 0.05 | Os min 99.95 | [13 empty] | до 0.002
3301 | 2879 | ОсА-2 | ОсА-2 | Аффинированный осмий в порошке предназначен для изготовления сплавов, полуфабрикатов и других целей | [10 empty] | до 0.03 |  |  |  |  | Осмий | Осмий |  | всего 0.1 | Os min 99.9 | [13 empty] | до 0.002
3302 | 2848 | Рд99.8 | Рд99.8 | Для изготовления плоского проката, проволоки, технических изделий, применяемых в приборостроении и других отраслях промышленности | Не растворяется в кислотах и кипящей царской водке. Обработка давлением ведется при 1200 -1400 град.С. Родиевые покрытия имеют хорошую отражательную способность, высокую твердость, термическую (до 430 град.С) и химическую устойчивость. |  |  |  |  | до 0.03 |  |  |  |  | до 0.02 |  |  |  |  | Родий | Родий | до 0.01 | всего 0.2 | Pt+Pd+Ir+Ru = | [13 empty] | до 0.01 | [7 empty] | min 99.8 | [17 empty] | до 0.008
3303 | 2847 | Рд99.9 | Рд99.9 | Для изготовления плоского проката, проволоки, технических изделий, применяемых в приборостроении и других отраслях промышленности | Не растворяется в кислотах и кипящей царской водке. Обработка давлением ведется при 1200 -1400 С. Родиевые покрытия имеют хорошую отражательную способность, высокую твердость, термическую (до 430 С) и химическую устойчивость. |  |  |  |  | до 0.01 |  |  |  |  | до 0.02 |  |  |  |  | Родий | Родий | до 0.008 | всего 0.1 | Pt+Pd+Ir+Ru = | [13 empty] | до 0.008 | [7 empty] | min 99.9 | [17 empty] | до 0.004
3304 | 2849 | РдА-0 | РдА-0 | Аффинированный родий в порошке предназначен для изготовления сплавов, промышленных изделий и других целей |  | до 0.003 | до 0.002 |  | до 0.001 | до 0.004 |  |  |  | до 0.004 | до 0.003 |  |  | до 0.001 |  | Родий | Родий | до 0.004 |  | Pt+Pd+Ir+Ru = |  | до 0.002 |  | до 0.002 | [9 empty] | до 0.002 | [7 empty] | min 99.97 | [17 empty] | до 0.004
3305 | 2850 | РдА-1 | РдА-1 | Аффинированный родий в порошке предназначен для изготовления сплавов, промышленных изделий и других целей |  | до 0.005 | до 0.002 |  | до 0.002 | до 0.005 |  |  |  | до 0.005 | до 0.01 |  |  | до 0.001 |  | Родий | Родий | до 0.005 |  | Pt+Pd+Ir+Ru = |  | до 0.002 |  | до 0.003 | [9 empty] | до 0.002 | [7 empty] | min 99.95 | [17 empty] | до 0.005
3306 | 2851 | РдА-2 | РдА-2 | Аффинированный родий в порошке предназначен для изготовления сплавов, промышленных изделий и других целей |  | до 0.02 | до 0.005 |  | до 0.005 | до 0.005 |  |  |  | до 0.01 | до 0.02 |  |  | до 0.003 |  | Родий | Родий | до 0.005 |  | Pt+Pd+Ir+Ru = |  | до 0.002 |  | до 0.003 | [9 empty] | до 0.002 | [7 empty] | min 99.9 | [17 empty] | до 0.005
3307 | 2864 | Р1 | Р1 | Применяют в качестве легирующего элемента для производства полупроводниковых материалов, в вакуум-электротехнике, при производстве контрольно-измерительных приборов, ртутно-цинковых источников тока, реактивов, фармацевтических препаратов, а также в химической, металлургической и других отраслях промышленности | [15 empty] | Ртуть | Ртуть |  | всего 0.001 | [35 empty] | min 99.999
3308 | 2863 | Р0 | Р0 | Применяют в качестве легирующего элемента для производства полупроводниковых материалов, в вакуум-электротехнике, при производстве контрольно-измерительных приборов, ртутно-цинковых источников тока, реактивов, фармацевтических препаратов, а также в химической, металлургической и других отраслях промышленности | [15 empty] | Ртуть | Ртуть |  | всего 0.0003 | [35 empty] | min 99.9997
3309 | 2865 | Р2 | Р2 | Применяют в качестве легирующего элемента для производства полупроводниковых материалов, в вакуум-электротехнике, при производстве контрольно-измерительных приборов, ртутно-цинковых источников тока, реактивов, фармацевтических препаратов, а также в химической, металлургической и других отраслях промышленности | [15 empty] | Ртуть | Ртуть |  | всего 0.01 | [35 empty] | min 99.99
3310 | 2866 | Р3 | Р3 | Применяют в качестве легирующего элемента для производства полупроводниковых материалов, в вакуум-электротехнике, при производстве контрольно-измерительных приборов, ртутно-цинковых источников тока, реактивов, фармацевтических препаратов, а также в химической, металлургической и других отраслях промышленности | [15 empty] | Ртуть | Ртуть |  | всего 0.1 | [35 empty] | min 99.9
3311 | 2881 | РуА-1 | РуА-1 | Аффинированный рутений в порошке предназначен для изготовления сплавов, полуфабрикатов и других целей |  |  | до 0.005 |  |  | до 0.005 |  |  |  |  | до 0.01 |  |  |  |  | Рутений | Рутений | до 0.005 | всего 0.05 | [14 empty] | до 0.002 | [22 empty] | min 99.95 |  |  | до 0.005
3312 | 2880 | РуА-0 | РуА-0 | Аффинированный рутений в порошке предназначен для изготовления сплавов, полуфабрикатов и других целей |  |  | до 0.002 |  |  | до 0.003 |  |  |  |  | до 0.003 |  |  |  |  | Рутений | Рутений | до 0.003 | всего 0.03 | [14 empty] | до 0.002 | [22 empty] | min 99.97 |  |  | до 0.002
3313 | 2882 | РуА-2 | РуА-2 | Аффинированный рутений в порошке предназначен для изготовления сплавов, полуфабрикатов и других целей |  |  | до 0.005 |  |  | до 0.01 |  |  |  |  | до 0.02 |  |  |  |  | Рутений | Рутений | до 0.01 | всего 0.1 | [14 empty] | до 0.002 | [22 empty] | min 99.9 |  |  | до 0.005
3314 | 2867 | СТ-0 | СТ-0 | Для производства стекла, красок, эмалей, фармацевтического производства и других целей | Внимание! Другое обозначение этой марки селена СТ0. Сталь конструкционная углеродистая обыкновенного качества также обозначается Ст0 | до 0.002 | до 0.005 | [7 empty] | до 0.005 |  |  |  |  | Селен | Селен | до 0.002 | [10 empty] | до 0.005 | [8 empty] | до 0.003 | [8 empty] | до 0.05 |  |  |  | min 99.8 |  |  |  | до 0.001
3315 | 2868 | СТ-1 | СТ-1 | Для производства стекла, красок, эмалей, для получения чистого селена и других целей | Внимание! Другое обозначение этой марки селена СТ1. Сталь конструкционная углеродистая обыкновенного качества также обозначается Ст1 | до 0.005 | до 0.005 | [7 empty] | до 0.01 |  |  |  |  | Селен | Селен | до 0.005 | [10 empty] | до 0.02 | [8 empty] | до 0.005 | [8 empty] | до 0.1 |  |  |  | min 99 |  |  |  | до 0.005
3316 | 2874 | Су0 | Су0 | Применяется для изготовления антифрикционных аккумуляторных и типографских сплавов, припоев на оловянно-свинцовой основе и сплавов для оболочек кабелей |  |  |  |  | до 0.016 |  |  |  | до 0.005 |  | до 0.02 |  |  |  |  | Сурьма | Сурьма | до 0.2 | всего 0.337 |  |  | до 0.02 | [5 empty] | min 99.6 | до 0.05 |  |  |  |  | до 0.0008 |  | до 0.005 |  | до 0.02
3317 | 2873 | Су00 | Су00 | Применяется для изготовления припоев на оловянно-свинцовой основе, эмалей и керамических красителей |  |  |  |  | до 0.008 |  |  |  | до 0.005 |  | до 0.01 |  |  |  |  | Сурьма | Сурьма | до 0.03 | всего 0.0976 |  |  | до 0.02 | [5 empty] | min 99.9 | до 0.01 |  |  |  |  | до 0.0006 |  | до 0.004 |  | до 0.01
3318 | 2872 | Су000 | Су000 | Применяется для изготовления сурьмы марки Су0000П и специальных припоев |  | до 0.00005 |  |  | до 0.0002 | до 0.0005 |  | до 0.0002 | до 0.0005 |  | до 0.0004 |  |  |  |  | Сурьма | Сурьма | до 0.0006 | всего 0.0041 |  |  | до 0.0001 |  | до 0.00001 |  |  |  | min 99.99 | до 0.0005 | до 0.0002 |  |  |  | до 0.0004 |  | до 0.00004 |  | до 0.0004
3319 | 2871 | Су0000 | Су0000 | Применяется в электронной технике |  | до 0.000005 |  |  | до 0.00002 | до 0.0001 |  | до 0.000005 | до 0.00005 |  | до 0.0002 |  |  |  |  | Сурьма | Сурьма | до 0.0001 | всего 0.00085 |  |  | до 0.00004 |  | до 0.000005 |  |  |  | min 99.999 | до 0.00005 | до 0.000005 |  |  |  | до 0.00005 |  | до 0.00002 |  | до 0.0002
3320 | 2869 | Су00000 | Су00000 | Применяется в полупроводниковой и электронной технике |  | до 0.000001 |  |  | до 0.000005 | до 0.00001 |  | до 0.000001 | до 0.000001 |  | до 0.00001 |  |  |  |  | Сурьма | Сурьма | до 0.00005 | всего 0.000092 |  |  | до 0.000005 |  | до 0.000001 |  |  |  | min 99.9999 | до 0.00001 | до 0.000001 |  |  |  | до 0.000005 |  | до 0.000002 |  | до 0.00003
3321 | 2870 | Су0000П | Су0000П | Применяется в полупроводниковой технике |  | до 0.000005 |  |  | до 0.00002 | до 0.00004 |  | до 0.000003 | до 0.00005 |  | до 0.00002 |  |  | до 0.00002 |  | Сурьма | Сурьма | до 0.00001 | всего 0.000512 |  |  | до 0.00003 |  | до 0.000002 |  |  |  | min 99.9995 | до 0.00005 | до 0.000002 |  |  |  | до 0.00005 |  | до 0.00002 |  | до 0.00003 | [8 empty] | до 0.00001 |  |  |  | до 0.00005 |  | до 0.0001
3322 | 2875 | Су1 | Су1 | Применяется для изготовления антифрикционных, аккумуляторных, типографских сплавов и сплавов для оболочек кабелей | [10 empty] | до 0.1 |  |  |  |  | Сурьма | Сурьма | до 0.1 | всего 0.48 |  |  | до 0.08 | [5 empty] | min 99.4 | до 0.1 | [8 empty] | до 0.1
3323 | 2876 | Су2 | Су2 | Применяется для изготовления сурьмянистого свинца, антифрикционных сплавов и сплавов для оболочек кабелей и аккумуляторов общего назначения | [8 empty] | до 0.01 |  | до 0.1 |  |  |  |  | Сурьма | Сурьма | до 0.6 | всего 1.12 |  |  | до 0.1 | [5 empty] | min 98.8 | до 0.1 |  |  |  |  | до 0.001 |  | до 0.01 |  | до 0.2
3324 | 2889 | Тл0 | Тл0 | Для производста слитков и гранул, применяемых в различных отраслях промышленности |  | до 0.001 |  |  | до 0.0005 |  |  |  | до 0.0005 |  | до 0.0005 |  |  |  |  | Таллий | Таллий | до 0.003 | всего 0.01 |  |  | до 0.0001 |  | до 0.0003 |  |  |  |  | до 0.001 | до 0.0002 | [18 empty] | min 99.99
3325 | 2888 | Тл00 | Тл00 | Для производста слитков и гранул, применяемых в различных отраслях промышленности |  | до 0.00002 | до 0.0001 |  | до 0.00002 |  |  | до 0.00003 | до 0.00005 |  | до 0.0001 |  |  |  |  | Таллий | Таллий | до 0.00005 | всего 0.001 |  |  | до 0.0001 |  | до 0.00005 | [5 empty] | до 0.000003 | [18 empty] | min 99.999 | [5 empty] | до 0.00004 | до 0.0001
3326 | 2887 | Тл000 | Тл000 | Для производста слитков и гранул, применяемых в различных отраслях промышленности |  | до 0.000005 | до 0.0001 |  | до 0.00002 |  |  | до 0.00003 | до 0.00005 |  | до 0.0001 |  |  |  |  | Таллий | Таллий | до 0.00003 | всего 0.0005 |  |  | до 0.0001 |  | до 0.00003 | [5 empty] | до 0.000003 | [18 empty] | min 99.9995 | [5 empty] | до 0.00004 | до 0.0001
3327 | 2886 | Тл0000 | Тл0000 | Для производста слитков и гранул, применяемых в различных отраслях промышленности |  | до 0.000004 |  |  | до 0.000005 |  |  |  | до 0.00001 |  | до 0.00001 |  |  |  |  | Таллий | Таллий | до 0.00001 | всего 0.0001 |  |  | до 0.000005 |  | до 0.000002 | [5 empty] | до 0.000003 | [5 empty] | до 0.000005 | [12 empty] | min 99.9999 | [5 empty] | до 0.00002 | до 0.000005
3328 | 2890 | Тл1 | Тл1 | Для производста слитков и гранул, применяемых в различных отраслях промышленности |  | до 0.003 | [6 empty] | до 0.003 |  | до 0.001 |  |  |  |  | Таллий | Таллий | до 0.01 | всего 0.02 | [10 empty] | до 0.003 | [18 empty] | min 99.98
3329 | 2883 | Т0 | Т0 | Для получения теллура высокой чистоты, изготовления баббитов, красок и других целей |  | до 0.002 | до 0.001 |  |  | до 0.001 |  |  |  |  | до 0.001 |  |  |  |  | Теллур | Теллур | до 0.001 | всего 0.07 | [9 empty] | до 0.04 | [17 empty] | min 99.93 |  |  |  | до 0.01 |  | до 0.01
3330 | 2884 | Т1 | Т1 | Для получения теллура высокой чистоты, изготовления баббитов, красок и других целей |  | до 0.05 | до 0.04 |  |  | до 0.05 |  |  |  |  | до 0.1 |  |  |  |  | Теллур | Теллур | до 0.1 | всего 1 | [9 empty] | до 0.04 | [17 empty] | min 99.3 |  |  |  | до 0.1 |  | до 0.05
3331 | 2885 | Т2 | Т2 | Для получения теллура высокой чистоты, изготовления баббитов, красок и других целей |  | до 0.3 | до 0.1 |  |  | до 0.2 |  |  |  |  | до 0.15 |  |  |  |  | Теллур | Теллур | до 1 | всего 4 | [9 empty] | до 0.2 | [17 empty] | min 96.5 |  |  |  | до 1.5 |  | до 0.3